## 物理参数
|  | MOF组成信息 | [12 empty] | 孔道几何参数 |  |  | 孔体积与表面积 | [7 empty] | 金属与活性位 |  |  |  | 晶体信息 | [26 empty] | GCMC计算气体吸附性能 | [79 empty] | MOF性能指标
序号 | MOF名称 | MOF名称 (CSD Refcode) | 完整MOFid | 无机建筑块 (Inorganic BB) | 有机建筑块 (Organic BB) SMILES格式 | 拓扑代码 (Topology Code) | 穿插度 (Catenation) | 金属元素 | 主要配位数 | 配位原子统计 | O配位占比 | 最短M-M距离(Å) | SBU类型推断 | SBU备注 | LCD (Å) 最大空腔直径 | PLD (Å) 孔道限制直径 | LFPD (Å) 最大自由路径 | 孔体积 (cm³/g) | 可访问表面积 (m²/cm³) | 可访问表面积 (m²/g) | 不可访问表面积 (m²/cm³) | 不可访问表面积 (m²/g) | 可访问孔 体积分数 | 可访问孔体积 (cm³/g) | 不可访问孔体积 (cm³/g) | 金属元素 | 主要金属元素 | 含OMS? | OMS详情 | 晶体密度 | 晶胞体积 | 晶胞原子总数 | cell_a | cell_b | cell_c | 晶胞体积 A3 | 金属原子数量 | 元素种类 | C原子数 | H原子数 | N原子数 | O原子数 | F原子数 | S原子数 | Zn原子数 | Cu原子数 | Ni原子数 | Co原子数 | Fe原子数 | Cr原子数 | Mn原子数 | Zr原子数 | Al原子数 | C原子的质量分数 | N原子的质量分数 | O原子的质量分数 | q_ads_CO2_1bar_298K_mol_kg | qst_GCMC_CO2_1bar_298K_kJ_mol | qst_GCMC_CO2_1bar_298K_err_kJ_mol | q_CO2_298K_0.0004bar_mol_kg | qst_GCMC_CO2_298K_0.0004bar_kJ_mol | qst_GCMC_CO2_298K_0.0004bar_err_kJ_mol | q_CO2_298K_0.001bar_mol_kg | qst_GCMC_CO2_298K_0.001bar_kJ_mol | qst_GCMC_CO2_298K_0.001bar_err_kJ_mol | q_CO2_298K_0.01bar_mol_kg | qst_GCMC_CO2_298K_0.01bar_kJ_mol | qst_GCMC_CO2_298K_0.01bar_err_kJ_mol | q_CO2_298K_0.05bar_mol_kg | qst_GCMC_CO2_298K_0.05bar_kJ_mol | qst_GCMC_CO2_298K_0.05bar_err_kJ_mol | q_CO2_298K_0.15bar_mol_kg | qst_GCMC_CO2_298K_0.15bar_kJ_mol | qst_GCMC_CO2_298K_0.15bar_err_kJ_mol | q_CO2_298K_0.1bar_mol_kg | qst_GCMC_CO2_298K_0.1bar_kJ_mol | qst_GCMC_CO2_298K_0.1bar_err_kJ_mol | q_CO2_298K_0.5bar_mol_kg | qst_GCMC_CO2_298K_0.5bar_kJ_mol | qst_GCMC_CO2_298K_0.5bar_err_kJ_mol | q_CO2_298K_10bar_mol_kg | qst_GCMC_CO2_298K_10bar_kJ_mol | qst_GCMC_CO2_298K_10bar_err_kJ_mol | q_CO2_298K_1bar_mol_kg | qst_GCMC_CO2_298K_1bar_kJ_mol | qst_GCMC_CO2_298K_1bar_err_kJ_mol | q_CO2_298K_20bar_mol_kg | qst_GCMC_CO2_298K_20bar_kJ_mol | qst_GCMC_CO2_298K_20bar_err_kJ_mol | q_CO2_298K_2bar_mol_kg | qst_GCMC_CO2_298K_2bar_kJ_mol | qst_GCMC_CO2_298K_2bar_err_kJ_mol | q_CO2_298K_5bar_mol_kg | qst_GCMC_CO2_298K_5bar_kJ_mol | qst_GCMC_CO2_298K_5bar_err_kJ_mol | q_des_CO2_0.1bar_363K_mol_kg | q_CO2_363K_0.1bar_mol_kg | qst_GCMC_CO2_363K_0.1bar_kJ_mol | qst_GCMC_CO2_363K_0.1bar_err_kJ_mol | q_CO2_363K_0.5bar_mol_kg | qst_GCMC_CO2_363K_0.5bar_kJ_mol | qst_GCMC_CO2_363K_0.5bar_err_kJ_mol | q_CO2_363K_1bar_mol_kg | qst_GCMC_CO2_363K_1bar_kJ_mol | qst_GCMC_CO2_363K_1bar_err_kJ_mol | q_N2_0.9bar_298K_mol_kg | qst_GCMC_N2_0.9bar_298K_kJ_mol | q_N2_298K_0.01bar_mol_kg | qst_GCMC_N2_298K_0.01bar_kJ_mol | qst_GCMC_N2_298K_0.01bar_err_kJ_mol | q_N2_298K_0.1bar_mol_kg | qst_GCMC_N2_298K_0.1bar_kJ_mol | qst_GCMC_N2_298K_0.1bar_err_kJ_mol | q_N2_298K_0.3bar_mol_kg | qst_GCMC_N2_298K_0.3bar_kJ_mol | qst_GCMC_N2_298K_0.3bar_err_kJ_mol | q_N2_298K_0.5bar_mol_kg | qst_GCMC_N2_298K_0.5bar_kJ_mol | qst_GCMC_N2_298K_0.5bar_err_kJ_mol | q_N2_298K_0.75bar_mol_kg | qst_GCMC_N2_298K_0.75bar_kJ_mol | qst_GCMC_N2_298K_0.75bar_err_kJ_mol | q_N2_298K_0.9bar_mol_kg | qst_GCMC_N2_298K_0.9bar_kJ_mol | qst_GCMC_N2_298K_0.9bar_err_kJ_mol | q_N2_298K_1bar_mol_kg | qst_GCMC_N2_298K_1bar_kJ_mol | qst_GCMC_N2_298K_1bar_err_kJ_mol | henry_CO2_mol_kg_Pa | henry_CO2_mol_kg_bar | qst_Widom_CO2_kJ_mol | qst_Widom_CO2_err_kJ_mol | henry_N2_mol_kg_Pa | henry_N2_mol_kg_bar | qst_Widom_N2_kJ_mol | delta_q_mol_kg | CO₂吸附@0.15bar(mol/kg) 越高越好 | CO2_Qst_CC均值(kJ/mol) 越高越好 | CO2_Qst_CC@0.1bar(kJ/mol) 越高越好 | CO2_Qst_CC@0.5bar(kJ/mol) 越高越好 | CO2_Qst_CC@1bar(kJ/mol) 越高越好 | CO2_Qst_GCMC烟气段均值(kJ/mol) 越高越好 | CO2_Qst_Widom零覆盖(kJ/mol) 越高越好 | CO2_VSA工作容量(mol/kg) 越高越好 | CO2_TSA工作容量(mol/kg) 越高越好 | CO2N2实际选择性 越高越好 | CO2N2_Henry选择性 越高越好 | PE_VSA寄生能(kJ/mol CO2) 越低越好 | CO2_TSA双积分法计算再生热(kJ/mol) 越低越好 | N2_Qst_Widom零覆盖(kJ/mol) 越低越好 | N2_Qst_GCMC烟气段均值(kJ/mol) 越低越好 | N2_Qst_@1bar(kJ/mol) 越低越好 | N2吸附@0.75bar(mol/kg) 越低越好 | N2吸附@1bar(mol/kg) 越低越好 | Qst差(CO2-N2)(kJ/mol) 越高越好
1 | ABAYIO_clean | ABAYIO_clean | Cl[Mn][Mn]Cl.[O-]C(=O)c1cc(cc(c1)C(=O)[O-])C(=O)[O-] MOFid-v1.tbo.cat0;ABAYIO_clean | Cl[Mn][Mn]Cl | [O-]C(=O)c1cc(cc(c1)C(=O)[O-])C(=O)[O-] | tbo | 0 | Mn | 5 | O192,Cl48 | 0.8 | 3.198 | Mn节点 (CN=5) | M-M=3.2Å | 11.39486 | 4.3226 | 11.27409 | 0.949126 | 1428.73 | 1505.31 | 409.494 | 431.444 | 0.6636 | 0.69917 | 0 | Mn | Mn | No |  | 0.9491134 | 19186.41 | 672 | 26.771 | 26.771 | 26.771 | 19186.41 | 48 | 5 | 288 | 96 | 0 | 192 | 0 | 0 | 0 | 0 | 0 | 0 | 0 | 0 | 48 | 0 | 0 | 0.4285714 | 0 | 0.2857143 | 2.176403 | 21.86179 | 0.638171 | 0.0035471641 | 27.63109 | 0.285786 | 0.0086736824 | 27.63614 | 0.181942 | 0.0818893369 | 27.52389 | 0.095279 | 0.3270211696 | 26.96864 | 0.123095 | 0.698030821 | 25.96607 | 0.289364 | 0.5304916062 | 26.36848 | 0.340533 | 1.435649 | 23.29506 | 0.501071 | 8.359617 | 25.32693 | 0.588297 | 2.176403 | 21.86179 | 0.638171 | 9.656229 | 24.6909 | 0.598601 | 3.565897 | 21.40425 | 0.395886 | 6.573595 | 24.22006 | 0.192819 | 0.1133013439 | 0.1133013439 | 26.19438 | 0.107573 | 0.4512412134 | 24.71468 | 0.206635 | 0.7593265453 | 23.35982 | 0.297862 | 0.3257354367 | 15.21119 | 0.0041125218 | 15.86398 | 0.138127 | 0.0411616929 | 15.90195 | 0.083568 | 0.1188071991 | 15.67507 | 0.092398 | 0.1904216145 | 15.46834 | 0.059272 | 0.2777402097 | 15.22078 | 0.092077 | 0.3257354367 | 15.21119 | 0.06875 | 0.357709154 | 15.16745 | 0.078673 | 8.69764e-05 | 8.69764 | 27.66531 | 0.009778632 | 4.15162e-06 | 0.415162 | 15.93612 | 2.063102 | 0.698030821 | 26.62633 | 29.00726 | 26.00556 | 24.86616 | 26.4344 | 27.66531 | 0.6161414841 | 0.5847294771 | 12.56625 | 20.94999 | 17.43631 | 137.8856 | 15.93612 | 15.3001 | 15.16745 | 0.2777402097 | 0.357709154 | 11.72919
2 | ABAYOU_clean | ABAYOU_clean | Cl[Co][Co]Cl.[O-]C(=O)c1cc(cc(c1)C(=O)[O-])C(=O)[O-] MOFid-v1.tbo.cat0;ABAYOU_clean | Cl[Co][Co]Cl | [O-]C(=O)c1cc(cc(c1)C(=O)[O-])C(=O)[O-] | tbo | 0 | Co | 5 | O192,Cl48 | 0.8 | 2.997 | Co节点 (CN=5) | M-M=3Å | 11.27344 | 4.5108 | 11.27344 | 0.979267 | 1463.42 | 1494.4 | 419.062 | 427.935 | 0.6638 | 0.677854 | 0 | Co | Co | No |  | 0.9792542 | 18921.04 | 672 | 26.647 | 26.647 | 26.647 | 18921.04 | 48 | 5 | 288 | 96 | 0 | 192 | 0 | 0 | 0 | 0 | 0 | 48 | 0 | 0 | 0 | 0 | 0 | 0.4285714 | 0 | 0.2857143 | 2.253476 | 22.03309 | 0.388498 | 0.0032944162 | 27.64568 | 0.416065 | 0.0083812243 | 27.62239 | 0.126672 | 0.0807831006 | 27.38237 | 0.12496 | 0.3260790945 | 26.95056 | 0.099418 | 0.7016156573 | 25.73363 | 0.161291 | 0.541320262 | 26.37166 | 0.127225 | 1.46059 | 23.45908 | 0.364464 | 8.29501561 | 25.1237 | 0.396621 | 2.253476 | 22.03309 | 0.388498 | 9.628383 | 24.63011 | 0.375076 | 3.765688 | 21.64815 | 0.384893 | 6.666411 | 24.56574 | 0.40912 | 0.1116355415 | 0.1116355415 | 25.97567 | 0.179425 | 0.4562981547 | 24.66439 | 0.304109 | 0.7660342203 | 23.55596 | 0.212376 | 0.3293968118 | 15.28329 | 0.0041529719 | 15.94373 | 0.217933 | 0.0407428591 | 15.87271 | 0.094638 | 0.1204164691 | 15.71397 | 0.093047 | 0.1950462885 | 15.59719 | 0.065994 | 0.2838180795 | 15.36862 | 0.091355 | 0.3293968118 | 15.28329 | 0.097491 | 0.3627926568 | 15.14395 | 0.11632 | 8.59203e-05 | 8.59203 | 27.5268 | 0.02317432 | 4.21908e-06 | 0.421908 | 15.96153 | 2.14184 | 0.7016156573 | 26.65167 | 29.05997 | 26.05846 | 24.83657 | 26.35195 | 27.5268 | 0.6208325567 | 0.5899801158 | 12.36031 | 20.3647 | 17.48952 | 136.8428 | 15.96153 | 15.41637 | 15.14395 | 0.2838180795 | 0.3627926568 | 11.56526
3 | ABETIN_clean | ABETIN_clean | [Cu].n1ccc(cc1)c1cc(c2ccncc2)c(cc1c1ccncc1)c1ccncc1 MOFid-v1.ubo,TIMEOUT.cat0;ABETIN_clean | [Cu] | n1ccc(cc1)c1cc(c2ccncc2)c(cc1c1ccncc1)c1ccncc1 | ubo | 0 | Cu | 4 | N64 | 0 | 8.464 | Cu节点 (CN=4) | M-M=8.46Å | 9.47418 | 7.83744 | 9.45292 | 0.597233 | 2275.99 | 3810.89 | 0 | 0 | 0.7302 | 1.22264 | 0 | Cu | Cu | No |  | 0.5972326 | 20018.98 | 784 | 26.9629 | 26.9629 | 27.5365 | 20018.98 | 16 | 4 | 416 | 288 | 64 | 0 | 0 | 0 | 0 | 16 | 0 | 0 | 0 | 0 | 0 | 0 | 0 | 0.5306122 | 0.08163265 | 0 | 3.371083 | 19.36441 | 0.182887 | 0.0010833456 | 18.58962 | 0.578659 | 0.0029166996 | 18.52841 | 0.548188 | 0.0288281032 | 18.56558 | 0.204646 | 0.1464072085 | 18.55182 | 0.173427 | 0.4431661145 | 18.60355 | 0.183221 | 0.2902366101 | 18.50227 | 0.060367 | 1.572784 | 18.92698 | 0.228299 | 22.00001 | 31.21762 | 0.575088 | 3.371083 | 19.36441 | 0.182887 | 23.77999 | 32.69782 | 1.466849 | 8.583019 | 21.42552 | 0.160613 | 18.75183 | 28.27699 | 0.377198 | 0.0791342268 | 0.0791342268 | 17.4173 | 0.09079 | 0.4032545528 | 17.56417 | 0.070296 | 0.8097702535 | 17.71148 | 0.093061 | 0.3784376059 | 10.83237 | 0.0041278244 | 10.8 | 0.161535 | 0.0433921566 | 10.84644 | 0.103145 | 0.1264792057 | 10.83896 | 0.051606 | 0.2110746053 | 10.85425 | 0.028588 | 0.3157257868 | 10.87846 | 0.016455 | 0.3784376059 | 10.83237 | 0.052892 | 0.416074142 | 10.89473 | 0.030441 | 2.88309e-05 | 2.88309 | 18.54784 | 0.06226279 | 4.25017e-06 | 0.425017 | 10.82513 | 3.291948 | 0.4431661145 | 20.43348 | 22.33285 | 18.12365 | 20.84393 | 18.55255 | 18.54784 | 0.4143380113 | 0.3640318877 | 7.018212 | 6.78347 | 19.28457 | 197.099 | 10.82513 | 10.85503 | 10.89473 | 0.3157257868 | 0.416074142 | 7.72271
4 | ABEXEN_clean | ABEXEN_clean | [In].[O-]C(=O)c1ccc(cc1)c1ccc(cc1)C(=O)[O-].[O-]C(=O)c1ccc(s1)C(=O)[O-] MOFid-v1.UNKNOWN.cat0;ABEXEN_clean | [In] | [O-]C(=O)c1ccc(cc1)c1ccc(cc1)C(=O)[O-].[O-]C(=O)c1ccc(s1)C(=O)[O-] | UNKNOWN | 0 | In | 8 | O96 | 1 | 7.908 | In节点 (CN=8) | M-M=7.91Å | 18.8079 | 13.71867 | 18.7996 | 0.674371 | 1650.25 | 2447.09 | 10.9626 | 16.2561 | 0.753 | 1.1166 | 0 | In | In | No |  | 0.6743635 | 15518.02 | 480 | 25.098 | 25.098 | 28.4464 | 15518.02 | 12 | 5 | 240 | 120 | 0 | 96 | 0 | 12 | 0 | 0 | 0 | 0 | 0 | 0 | 0 | 0 | 0 | 0.5 | 0 | 0.2 | 3.14832 | 21.96635 | 0.961173 | 0.0021834107 | 25.95627 | 0.61442 | 0.005518031 | 25.62943 | 0.717374 | 0.0539426204 | 25.729 | 0.468124 | 0.2543038716 | 25.02247 | 0.711888 | 0.7038365512 | 24.49978 | 0.421775 | 0.4990799166 | 24.48223 | 0.214377 | 1.897996368 | 22.82921 | 0.468619 | 13.07497 | 19.99115 | 0.640784 | 3.14832 | 21.96635 | 0.961173 | 19.67315 | 24.82573 | 0.512218 | 4.92415 | 21.10429 | 0.690087 | 8.474175 | 19.98167 | 0.208845 | 0.0948188926 | 0.0948188926 | 22.31027 | 0.269455 | 0.4521588022 | 22.08038 | 0.371017 | 0.8478218533 | 21.96073 | 0.60397 | 0.369543049 | 13.1879 | 0.0042002093 | 13.41372 | 0.203514 | 0.0428137318 | 13.44793 | 0.148558 | 0.1273931265 | 13.41637 | 0.091178 | 0.2104611123 | 13.34425 | 0.24932 | 0.3122007502 | 13.3374 | 0.095404 | 0.369543049 | 13.1879 | 0.169211 | 0.4087413002 | 13.32513 | 0.209998 | 5.47197e-05 | 5.47197 | 25.95154 | 0.1128645 | 4.31072e-06 | 0.431072 | 13.43195 | 3.053501406 | 0.7038365512 | 25.22264 | 27.31766 | 24.1084 | 24.24185 | 24.66816 | 25.95154 | 0.6498939308 | 0.6090176586 | 11.27218 | 12.69387 | 17.46705 | 131.5381 | 13.43195 | 13.28985 | 13.32513 | 0.3122007502 | 0.4087413002 | 12.51959
5 | ABIXOZ_clean | ABIXOZ_clean |  |  |  | pcu |  | Mo,Co | 5 | O76 | 1 | 2.59 | Mo节点 (CN=5) | M-M=2.59Å | 6.22728 | 4.0515 | 6.20206 | 1.91751 | 1873.93 | 977.272 | 0 | 0 | 0.5866 | 0.305918 | 0 | Mo,Co | Mo | Yes | Mo,Co | 1.917604 | 2085.142 | 75 | 12.7846 | 12.8311 | 15.9937 | 2085.142 | 15 | 4 | 0 | 0 | 0 | 52 | 0 | 0 | 0 | 0 | 0 | 3 | 0 | 0 | 0 | 0 | 0 | 0 | 0 | 0.6933333 | 0.20249615 | 14.68192 | 0.067984 | 8.49089e-05 | 14.13414 | 0.381433 | 0.0001956596 | 14.14294 | 0.359051 | 0.0019441365 | 14.13088 | 0.149467 | 0.0099569509 | 14.24187 | 0.018548 | 0.0294246197 | 14.23738 | 0.033531 | 0.019906057 | 14.2226 | 0.040799 | 0.0997674764 | 14.41681 | 0.078946 | 2.163175 | 18.72861 | 0.117754 | 0.20249615 | 14.68192 | 0.067984 | 3.378422 | 21.49653 | 0.085424 | 0.4100969852 | 15.14531 | 0.128965 | 1.088542 | 16.62832 | 0.077693 | 0.0069325334 | 0.0069325334 | 14.32828 | 0.040417 | 0.0348892447 | 14.40635 | 0.036703 | 0.0698795495 | 14.47798 | 0.042343 | 0.0446796081 | 9.63016 | 0.0004960709 | 9.57683 | 0.064766 | 0.0049837823 | 9.59172 | 0.03667 | 0.0148239835 | 9.6257 | 0.022346 | 0.0252124008 | 9.61741 | 0.018504 | 0.0369824333 | 9.64911 | 0.022908 | 0.0446796081 | 9.63016 | 0.03712 | 0.049757067 | 9.62831 | 0.032787 | 1.9597e-06 | 0.19597 | 14.19767 | 0.009181159 | 4.99353e-07 | 0.0499353 | 9.611605 | 0.1955636166 | 0.0294246197 | 16.6772 | 17.99683 | 15.36524 | 16.66953 | 14.23395 | 14.19767 | 0.0274804832 | 0.0224920863 | 3.978189 | 3.924478 | 24.22151 | 2904.135 | 9.611605 | 9.632227 | 9.62831 | 0.0369824333 | 0.049757067 | 4.586064
6 | ABULOB_clean | ABULOB_clean |  |  |  | sql/kgd |  | Be | 8 | P48,O48 | 0.5 | 3.813 | Be节点 (CN=8) | M-M=3.81Å | 4.86958 | 4.16445 | 4.86236 | 1.31921 | 1184.81 | 898.121 | 0 | 0 | 0.5364 | 0.406607 | 0 | Be | Be | No |  | 1.31921 | 1746.886 | 92 | 8.5009 | 15.3652 | 13.374 | 1746.886 | 12 | 4 | 0 | 16 | 0 | 48 | 0 | 0 | 0 | 0 | 0 | 0 | 0 | 0 | 0 | 0 | 0 | 0 | 0 | 0.5217391 | 4.501269 | 32.81858 | 0.466999 | 0.0067740896 | 28.23561 | 0.107949 | 0.0170806855 | 28.30854 | 0.021988 | 0.1670266591 | 28.37757 | 0.042083 | 0.7793229393 | 28.92825 | 0.060046 | 1.895515 | 29.84496 | 0.219728 | 1.391158 | 29.37231 | 0.094274 | 3.678828 | 31.75939 | 0.087033 | 5.654879 | 34.19022 | 1.549602 | 4.501269 | 32.81858 | 0.466999 | 5.773959 | 31.85459 | 3.829229 | 5.054413 | 33.57151 | 0.80517 | 5.476243 | 33.65134 | 1.437173 | 0.2137364435 | 0.2137364435 | 28.58335 | 0.06092 | 0.9246150476 | 28.99109 | 0.115672 | 1.58327885 | 29.58685 | 0.079147 | 0.6516393209 | 18.81379 | 0.008278242 | 18.74351 | 0.086013 | 0.0819447779 | 18.74922 | 0.030909 | 0.2387071736 | 18.75633 | 0.024757 | 0.3847117277 | 18.81216 | 0.03288 | 0.5563165942 | 18.82287 | 0.047284 | 0.6516393209 | 18.81379 | 0.068496 | 0.7193423882 | 18.87266 | 0.055207 | 0.000171773 | 17.1773 | 28.2542 | 0.012398 | 8.34771e-06 | 0.834771 | 18.73303 | 4.287532 | 1.895515 | 29.82312 | 30.16211 | 29.5834 | 29.72385 | 29.38184 | 28.2542 | 1.728488 | 1.681778 | 17.0363 | 20.57726 | 16.53365 | 67.7771 | 18.73303 | 18.81627 | 18.87266 | 0.5563165942 | 0.7193423882 | 9.521167
7 | ABUWOJ_clean | ABUWOJ_clean | [O-]C(=O)c1ccc(cc1)C(=O)[O-].[Zn][OH]1[Zn][OH]([Zn]1)[Zn] MOFid-v1.pcu.cat1;ABUWOJ_clean | [Zn][OH]1[Zn][OH]([Zn]1)[Zn] | [O-]C(=O)c1ccc(cc1)C(=O)[O-] | pcu | 1 | Zn | 4 | O72 | 1 | 3.158 | Zn节点 (CN=4) | M-M=3.16Å | 5.07969 | 4.03039 | 4.98773 | 1.15833 | 1745.23 | 1506.68 | 0 | 0 | 0.621 | 0.536118 | 0 | Zn | Zn | Yes | Zn | 1.158267 | 4518.158 | 224 | 14.4988 | 17.1659 | 18.1536 | 4518.158 | 16 | 4 | 96 | 56 | 0 | 56 | 0 | 0 | 16 | 0 | 0 | 0 | 0 | 0 | 0 | 0 | 0 | 0.4285714 | 0 | 0.25 | 4.790024 | 29.30962 | 0.501957 | 0.0036334285 | 25.36505 | 0.133622 | 0.0090712774 | 25.37173 | 0.05822 | 0.0914059889 | 25.42953 | 0.046922 | 0.4492094674 | 25.70347 | 0.043624 | 1.235246 | 26.38037 | 0.092593 | 0.8531815206 | 25.93215 | 0.087251 | 3.303918 | 28.0774 | 0.314802 | 7.901352 | 33.0765 | 0.497472 | 4.790024 | 29.30962 | 0.501957 | 8.434423 | 33.56853 | 0.421515 | 6.05241467 | 30.99712 | 0.854266 | 7.200185 | 31.68692 | 0.908232 | 0.1441926223 | 0.1441926223 | 25.47185 | 0.075006 | 0.6784818996 | 25.86325 | 0.101495 | 1.231868 | 26.24103 | 0.12549 | 0.4147533659 | 16.22289 | 0.0048453645 | 16.16865 | 0.082301 | 0.0490413705 | 16.14294 | 0.057721 | 0.1433296731 | 16.15936 | 0.04363 | 0.234761836 | 16.18754 | 0.044328 | 0.3485941927 | 16.19307 | 0.039199 | 0.4147533659 | 16.22289 | 0.04313 | 0.4513160787 | 16.23255 | 0.025039 | 9.14132e-05 | 9.14132 | 25.34033 | 0.01733696 | 4.89032e-06 | 0.489032 | 16.13528 | 4.645832 | 1.235246 | 27.09777 | 28.57553 | 26.41761 | 26.30016 | 26.00533 | 25.34033 | 1.14384 | 1.091053 | 17.71753 | 18.69268 | 15.93788 | 85.44718 | 16.13528 | 16.20117 | 16.23255 | 0.3485941927 | 0.4513160787 | 9.205041
8 | ACAJIZ_clean | ACAJIZ_clean | [Cu][Cu].[O-]C(=O)CCCC(=O)[O-].n1ccc(cc1)CCc1ccncc1 MOFid-v1.rob.cat0;ACAJIZ_clean | [Cu][Cu] | [O-]C(=O)CCCC(=O)[O-].n1ccc(cc1)CCc1ccncc1 | rob | 0 | Cu | 5 | O32,N8 | 0.8 | 2.652 | Cu节点 (CN=5) | M-M=2.65Å | 6.1865 | 5.74044 | 6.1865 | 1.30148 | 981.157 | 753.879 | 0 | 0 | 0.4824 | 0.370656 | 0 | Cu | Cu | No |  | 1.301478 | 2916.842 | 232 | 25.667 | 13.076 | 8.725 | 2916.842 | 8 | 5 | 88 | 96 | 8 | 32 | 0 | 0 | 0 | 8 | 0 | 0 | 0 | 0 | 0 | 0 | 0 | 0.3793103 | 0.03448276 | 0.137931 | 2.507351 | 29.85319 | 0.635867 | 0.0016891867 | 24.73544 | 0.327742 | 0.0043166486 | 24.5871 | 0.151989 | 0.0428930955 | 24.56254 | 0.102914 | 0.2149998641 | 24.91549 | 0.244932 | 0.6307235219 | 25.6758 | 0.169836 | 0.428555499 | 25.38371 | 0.119937 | 1.72011 | 27.88107 | 0.160328 | 4.056848 | 33.51069 | 1.000918 | 2.507351 | 29.85319 | 0.635867 | 4.367999 | 35.04749 | 1.147296 | 3.108717 | 31.2087 | 0.214247 | 3.710863 | 32.94069 | 1.249511 | 0.0733553221 | 0.0733553221 | 24.07827 | 0.0924 | 0.353255826 | 24.72643 | 0.135072 | 0.6594017865 | 25.3565 | 0.228955 | 0.2523405874 | 15.82193 | 0.0030196856 | 15.56892 | 0.123622 | 0.0302683018 | 15.64248 | 0.052001 | 0.0892702753 | 15.66508 | 0.028175 | 0.1460865855 | 15.75092 | 0.061804 | 0.2120858893 | 15.74912 | 0.046308 | 0.2523405874 | 15.82193 | 0.075067 | 0.2752448515 | 15.79231 | 0.056735 | 4.27543e-05 | 4.27543 | 24.47856 | 0.01808961 | 3.05414e-06 | 0.305414 | 15.60653 | 2.433995 | 0.6307235219 | 26.46101 | 27.91932 | 25.65171 | 25.81199 | 25.325 | 24.47856 | 0.5878304264 | 0.5573681998 | 14.86953 | 13.9988 | 16.37343 | 141.8106 | 15.60653 | 15.77399 | 15.79231 | 0.2120858893 | 0.2752448515 | 8.872031
9 | ACAJOF_clean | ACAJOF_clean | C(Cc1ccncc1)Cc1ccncc1.[Cu][Cu].[O-]C(=O)CCCC(=O)[O-] MOFid-v1.rob.cat0;ACAJOF_clean | [Cu][Cu] | C(Cc1ccncc1)Cc1ccncc1.[O-]C(=O)CCCC(=O)[O-] | rob | 0 | Cu | 6 | O40,N8 | 0.833 | 2.652 | Cu节点 (CN=6) | M-M=2.65Å | 6.86398 | 6.10482 | 6.86398 | 1.21871 | 1121.27 | 920.046 | 0 | 0 | 0.513 | 0.420936 | 0 | Cu | Cu | No |  | 1.218713 | 3191.378 | 244 | 8.677 | 13.042 | 28.201 | 3191.378 | 8 | 5 | 92 | 104 | 8 | 32 | 0 | 0 | 0 | 8 | 0 | 0 | 0 | 0 | 0 | 0 | 0 | 0.3770492 | 0.03278689 | 0.1311475 | 2.765318 | 27.77079 | 0.391649 | 0.0012310277 | 22.95659 | 0.368278 | 0.0029615823 | 22.93739 | 0.300385 | 0.0293198067 | 23.05069 | 0.049261 | 0.1506720986 | 23.27808 | 0.100268 | 0.4806914139 | 23.89562 | 0.063407 | 0.315303909 | 23.66173 | 0.116417 | 1.659391 | 25.81249 | 0.101676 | 4.921067 | 32.81443 | 0.666114 | 2.765318 | 27.77079 | 0.391649 | 5.364538 | 33.78718 | 1.201129 | 3.609701 | 29.72782 | 0.479885 | 4.430371 | 31.98531 | 0.55363 | 0.0566528912 | 0.0566528912 | 22.45017 | 0.079207 | 0.2876363834 | 22.94152 | 0.07894 | 0.5794668 | 23.60434 | 0.08562 | 0.2257477108 | 14.98573 | 0.0025901392 | 14.88411 | 0.214688 | 0.0259312784 | 14.76405 | 0.065002 | 0.0780101546 | 14.84686 | 0.044234 | 0.1276682467 | 14.85627 | 0.054842 | 0.1891627059 | 14.97681 | 0.041632 | 0.2257477108 | 14.98573 | 0.064386 | 0.2501519456 | 15.02457 | 0.048429 | 2.91493e-05 | 2.91493 | 22.99711 | 0.0302597 | 2.63889e-06 | 0.263889 | 14.79323 | 2.708665 | 0.4806914139 | 25.19374 | 26.84499 | 23.88174 | 24.85449 | 23.61181 | 22.99711 | 0.4513716072 | 0.4240385227 | 12.70577 | 11.04605 | 16.70356 | 176.8162 | 14.79323 | 14.9396 | 15.02457 | 0.1891627059 | 0.2501519456 | 8.203875
10 | ACIBOE_clean | ACIBOE_clean | [O-]C(=O)c1cc(cc(c1)C(=O)[O-])C(=O)[O-].[Zn][O]([Zn])[Zn] MOFid-v1.sab.cat0;ACIBOE_clean | [Zn][O]([Zn])[Zn] | [O-]C(=O)c1cc(cc(c1)C(=O)[O-])C(=O)[O-] | sab | 0 | Zn | 5 | O60 | 1 | 3.236 | Zn节点 (CN=5) | M-M=3.24Å | 8.25776 | 7.03071 | 8.25776 | 1.10094 | 2063.01 | 1873.86 | 0 | 0 | 0.6554 | 0.595309 | 0 | Zn | Zn | Yes | Zn | 1.100888 | 3779.191 | 160 | 17.0713 | 17.0713 | 17.0713 | 3779.191 | 12 | 4 | 72 | 24 | 0 | 52 | 0 | 0 | 12 | 0 | 0 | 0 | 0 | 0 | 0 | 0 | 0 | 0.45 | 0 | 0.325 | 2.926638 | 22.46841 | 0.164346 | 0.0010086449 | 19.30603 | 0.320816 | 0.0025550341 | 19.43637 | 0.092225 | 0.0250904153 | 19.48357 | 0.034772 | 0.1263140639 | 19.59212 | 0.024183 | 0.3865334666 | 19.84602 | 0.04882 | 0.2555074049 | 19.7082 | 0.080049 | 1.335394 | 20.80016 | 0.037139 | 8.941485 | 30.12553 | 0.842662 | 2.926638 | 22.46841 | 0.164346 | 9.660410997 | 30.99518 | 1.298279 | 5.443981 | 25.23679 | 0.328333 | 7.874528 | 28.25363 | 0.52174 | 0.0612340221 | 0.0612340221 | 19.44667 | 0.026704 | 0.3091142361 | 19.66803 | 0.054992 | 0.6137060318 | 19.98518 | 0.050494 | 0.2729367085 | 12.80007 | 0.0031656085 | 12.77628 | 0.03511 | 0.0310634686 | 12.74233 | 0.039666 | 0.09246909 | 12.75001 | 0.018562 | 0.1524600147 | 12.77939 | 0.037511 | 0.2287638496 | 12.80705 | 0.034451 | 0.2729367085 | 12.80007 | 0.019405 | 0.3026124174 | 12.83022 | 0.028485 | 2.50266e-05 | 2.50266 | 19.43925 | 0.01118176 | 3.11873e-06 | 0.311873 | 12.74251 | 2.865404 | 0.3865334666 | 22.04855 | 23.90916 | 19.97448 | 22.26202 | 19.71545 | 19.43925 | 0.3614430513 | 0.3252994445 | 8.448307 | 8.024613 | 18.2091 | 219.4986 | 12.74251 | 12.7955 | 12.83022 | 0.2287638496 | 0.3026124174 | 6.696741
11 | ACODON_clean | ACODON_clean | [O-]C(=O)c1ccc(cc1)P(=O)(c1ccc(cc1)C(=O)[O-])c1ccc(cc1)C(=O)[O-].[O-]C=O.[Tb] MOFid-v1.UNKNOWN,kgd.cat0;ACODON_clean | [Tb] | [O-]C(=O)c1ccc(cc1)P(=O)(c1ccc(cc1)C(=O)[O-])c1ccc(cc1)C(=O)[O-].[O-]C=O | UNKNOWN | 0 | Tb | 8 | O32 | 1 | 4.898 | Tb节点 (CN=8) | M-M=4.9Å | 7.1439 | 4.65537 | 7.12384 | 1.14924 | 1729.7 | 1505.09 | 0 | 0 | 0.598 | 0.520346 | 0 | Tb | Tb | No |  | 1.149236 | 3402.626 | 176 | 10.5573 | 14.4794 | 23.316 | 3402.626 | 4 | 5 | 86 | 50 | 0 | 32 | 0 | 0 | 0 | 0 | 0 | 0 | 0 | 0 | 0 | 0 | 0 | 0.4886364 | 0 | 0.1818182 | 4.63174 | 27.46618 | 0.220427 | 0.0027991308 | 24.24059 | 0.092842 | 0.0069125437 | 24.17528 | 0.079413 | 0.0701530823 | 24.26869 | 0.065071 | 0.3455450858 | 24.37148 | 0.084548 | 0.9580861982 | 24.42336 | 0.157558 | 0.6639106471 | 24.41163 | 0.229282 | 2.894015 | 25.78154 | 0.366919 | 8.264897 | 32.3406 | 1.153058 | 4.63174 | 27.46618 | 0.220427 | 8.885126 | 33.71372 | 2.130675 | 6.172325 | 29.90962 | 0.152056 | 7.554599 | 31.74162 | 1.10449 | 0.1233563839 | 0.1233563839 | 23.67804 | 0.072824 | 0.5911898666 | 23.89767 | 0.122126 | 1.104449 | 24.12009 | 0.168979 | 0.4182609121 | 15.27903 | 0.0049676609 | 15.24758 | 0.079286 | 0.0490240684 | 15.23394 | 0.026779 | 0.1455215362 | 15.26018 | 0.048223 | 0.2393741617 | 15.21549 | 0.058134 | 0.3539792808 | 15.22402 | 0.085127 | 0.4182609121 | 15.27903 | 0.036835 | 0.4618693171 | 15.28714 | 0.094531 | 7.03942e-05 | 7.03942 | 24.24227 | 0.01649401 | 4.97659e-06 | 0.497659 | 15.21737 | 4.508384 | 0.9580861982 | 25.67013 | 27.55865 | 24.46068 | 24.99105 | 24.40216 | 24.24227 | 0.8879331159 | 0.8347298143 | 13.53308 | 14.14507 | 16.62691 | 102.2538 | 15.21737 | 15.23951 | 15.28714 | 0.3539792808 | 0.4618693171 | 9.024899
12 | ACOGAB_clean | ACOGAB_clean | Br[Cd]Br.O=C(N1CCN(CCN(CCN(CC1)C(=O)Nc1ccncc1)C(=O)Nc1ccncc1)C(=O)Nc1ccncc1)Nc1ccncc1 MOFid-v1.lvt.cat0;ACOGAB_clean | Br[Cd]Br | O=C(N1CCN(CCN(CCN(CC1)C(=O)Nc1ccncc1)C(=O)Nc1ccncc1)C(=O)Nc1ccncc1)Nc1ccncc1 | lvt | 0 | Cd | 6 | N8,Br4 | 0 | 8.319 | Cd节点 (CN=6) | M-M=8.32Å | 5.20085 | 3.89327 | 4.84433 | 1.15458 | 1432.82 | 1240.99 | 0 | 0 | 0.5566 | 0.482082 | 0 | Cd | Cd | No |  | 1.15458 | 2660.539 | 174 | 9.9817 | 16.6382 | 17.0675 | 2660.539 | 2 | 6 | 64 | 72 | 24 | 8 | 0 | 0 | 0 | 0 | 0 | 0 | 0 | 0 | 0 | 0 | 0 | 0.3678161 | 0.137931 | 0.04597701 | 4.821829 | 33.11161 | 0.102803 | 0.0075609646 | 27.32604 | 0.077641 | 0.0189807961 | 27.36337 | 0.0452 | 0.1891889922 | 27.50791 | 0.061231 | 0.876726817 | 28.27251 | 0.056873 | 2.18785 | 29.83808 | 0.144224 | 1.614036 | 29.04758 | 0.151689 | 4.011377 | 31.60769 | 0.421902 | 6.567419 | 35.56796 | 1.694589 | 4.821829 | 33.11161 | 0.102803 | 6.916837 | 35.14526 | 1.879579 | 5.4844 | 34.62419 | 0.619852 | 6.131596 | 35.22914 | 1.043828 | 0.255550151 | 0.255550151 | 27.71923 | 0.041616 | 1.093571 | 28.54032 | 0.086434 | 1.860912 | 29.20577 | 0.178505 | 0.6559578237 | 18.18207 | 0.008443918 | 18.01394 | 0.0489 | 0.083675155 | 18.03658 | 0.022745 | 0.2415337156 | 18.09491 | 0.01707 | 0.3924836161 | 18.09141 | 0.05318 | 0.5624179164 | 18.16581 | 0.05494 | 0.6559578237 | 18.18207 | 0.054892 | 0.7175726573 | 18.16232 | 0.048333 | 0.000190069 | 19.0069 | 27.31575 | 0.005411312 | 8.4702e-06 | 0.84702 | 18.02999 | 4.566278 | 2.18785 | 29.39964 | 29.71151 | 29.04023 | 29.44718 | 29.05272 | 27.31575 | 1.998661 | 1.932299 | 19.45039 | 22.43973 | 16.08577 | 62.29556 | 18.02999 | 18.14643 | 18.16232 | 0.5624179164 | 0.7175726573 | 9.285756
13 | ACOGEF_clean | ACOGEF_clean | I[Cd]I.O=C(N1CCN(CCN(CCN(CC1)C(=O)Nc1ccncc1)C(=O)Nc1ccncc1)C(=O)Nc1ccncc1)Nc1ccncc1 MOFid-v1.lvt.cat0;ACOGEF_clean | I[Cd]I | O=C(N1CCN(CCN(CCN(CC1)C(=O)Nc1ccncc1)C(=O)Nc1ccncc1)C(=O)Nc1ccncc1)Nc1ccncc1 | lvt | 0 | Cd | 4 | N8 | 0 | 8.426 | Cd节点 (CN=4) | M-M=8.43Å | 5.20115 | 3.94888 | 4.8971 | 1.25952 | 1433.77 | 1138.35 | 0 | 0 | 0.5544 | 0.440168 | 0 | Cd | Cd | No |  | 1.259523 | 2686.72 | 174 | 9.8463 | 16.8512 | 17.2543 | 2686.72 | 2 | 6 | 64 | 72 | 24 | 8 | 0 | 0 | 0 | 0 | 0 | 0 | 0 | 0 | 0 | 0 | 0 | 0.3678161 | 0.137931 | 0.04597701 | 4.394185 | 33.56023 | 0.661404 | 0.0070687038 | 27.42829 | 0.111768 | 0.017596108 | 27.43442 | 0.046127 | 0.173424918 | 27.60144 | 0.047007 | 0.8040501281 | 28.3038 | 0.098516 | 2.012897 | 29.8542 | 0.105588 | 1.484972 | 29.11294 | 0.155286 | 3.684895 | 32.39317 | 0.235045 | 5.96899 | 36.9216 | 1.786363 | 4.394185 | 33.56023 | 0.661404 | 6.321665 | 36.90034 | 1.949841 | 4.998096 | 34.3164 | 0.974005 | 5.633731552 | 34.15377 | 1.577753 | 0.232140223 | 0.232140223 | 27.75102 | 0.039944 | 0.9941298053 | 28.56768 | 0.09824 | 1.692481 | 29.33228 | 0.12943 | 0.5958958989 | 18.14523 | 0.0078015001 | 18.01414 | 0.07918 | 0.0758239726 | 18.02714 | 0.019677 | 0.2206305772 | 18.05825 | 0.053525 | 0.3568848926 | 18.10664 | 0.076291 | 0.5157912835 | 18.16218 | 0.057961 | 0.5958958989 | 18.14523 | 0.076707 | 0.6567482539 | 18.18775 | 0.011737 | 0.000176888 | 17.6888 | 27.41008 | 0.00843328 | 7.73568e-06 | 0.773568 | 18.01034 | 4.162045 | 2.012897 | 29.5423 | 29.78753 | 29.18363 | 29.65573 | 29.09031 | 27.41008 | 1.839472 | 1.780756 | 19.5127 | 22.86651 | 16.08302 | 65.20731 | 18.01034 | 18.13802 | 18.18775 | 0.5157912835 | 0.6567482539 | 9.399736
14 | ACOLOV_clean | ACOLOV_clean | [Cd].[O-]C(=O)c1ccc(cc1)OCC(COc1ccc(cc1)C(=O)[O-])(COc1ccc(cc1)C(=O)[O-])COCC(COc1ccc(cc1)C(=O)[O-])(COc1ccc(cc1)C(=O)[O-])COc1ccc(cc1)C(=O)[O-] MOFid-v1.sra,UNKNOWN.cat0;ACOLOV_clean | [Cd] | [O-]C(=O)c1ccc(cc1)OCC(COc1ccc(cc1)C(=O)[O-])(COc1ccc(cc1)C(=O)[O-])COCC(COc1ccc(cc1)C(=O)[O-])(COc1ccc(cc1)C(=O)[O-])COc1ccc(cc1)C(=O)[O-] | sra | 0 | Cd | 5 | O64 | 1 | 3.426 | Cd节点 (CN=5) | M-M=3.43Å | 8.42183 | 5.53552 | 8.41851 | 0.863411 | 2226.99 | 2579.3 | 0 | 0 | 0.6794 | 0.786879 | 0 | Cd | Cd | Yes | Cd | 0.8634166 | 10047.78 | 456 | 11.367 | 24.373 | 36.596 | 10047.78 | 12 | 4 | 208 | 160 | 0 | 76 | 0 | 0 | 0 | 0 | 0 | 0 | 0 | 0 | 0 | 0 | 0 | 0.4561404 | 0 | 0.1666667 | 3.704981 | 21.93814 | 0.277017 | 0.0013264689 | 19.72076 | 0.220747 | 0.0033081968 | 19.67646 | 0.131243 | 0.0330909003 | 19.66718 | 0.020547 | 0.165719923 | 19.81349 | 0.09413 | 0.5069510107 | 19.98452 | 0.248733 | 0.3389335338 | 19.98317 | 0.226732 | 1.762738 | 20.87695 | 0.11824 | 12.97159 | 31.45178 | 0.789122 | 3.704981 | 21.93814 | 0.277017 | 14.15694 | 32.25109 | 1.101352 | 7.169293 | 24.52376 | 0.27073 | 11.15333 | 29.35413 | 0.242025 | 0.08100584 | 0.08100584 | 19.36273 | 0.053446 | 0.4044173273 | 19.57134 | 0.041925 | 0.7865379825 | 19.7895 | 0.081862 | 0.3454363577 | 12.52241 | 0.0039711122 | 12.47135 | 0.059495 | 0.0391681567 | 12.46737 | 0.037488 | 0.117343048 | 12.51718 | 0.063878 | 0.1938909573 | 12.5239 | 0.033721 | 0.2882023202 | 12.54031 | 0.04497 | 0.3454363577 | 12.52241 | 0.071346 | 0.3801989023 | 12.52807 | 0.038969 | 3.31482e-05 | 3.31482 | 19.68093 | 0.01220464 | 3.94811e-06 | 0.394811 | 12.48645 | 3.623975 | 0.5069510107 | 22.14677 | 23.81555 | 20.08325 | 22.54152 | 19.92706 | 19.68093 | 0.4738601104 | 0.4259451707 | 8.795054 | 8.395967 | 18.00531 | 172.5077 | 12.48645 | 12.52887 | 12.52807 | 0.2882023202 | 0.3801989023 | 7.194482
15 | ACUBAB_clean | ACUBAB_clean | [5 empty] | Zn | 4 | O60,Cl4 | 0.938 | 3.496 | Zn节点 (CN=4) | M-M=3.5Å | 6.48174 | 4.30295 | 6.47204 | 2.30944 | 1238.98 | 536.484 | 0 | 0 | 0.5252 | 0.227414 | 0 | Zn | Zn | Yes | Zn | 2.309272 | 1622.679 | 78 | 8.8775 | 8.8775 | 23.775 | 1622.679 | 16 | 4 | 0 | 0 | 0 | 48 | 0 | 0 | 16 | 0 | 0 | 0 | 0 | 0 | 0 | 0 | 0 | 0 | 0 | 0.6153846 | 0.9952024044 | 23.67356 | 0.194348 | 0.0005155948 | 20.95854 | 0.11721 | 0.0013147389 | 21.06324 | 0.074484 | 0.0131939091 | 21.08034 | 0.027509 | 0.0652623335 | 21.20715 | 0.039196 | 0.19244588 | 21.57316 | 0.061929 | 0.1303820615 | 21.43033 | 0.057324 | 0.5780667275 | 22.60638 | 0.04022 | 2.213496 | 27.58606 | 0.532357 | 0.9952024044 | 23.67356 | 0.194348 | 2.437018 | 28.09762 | 0.92133 | 1.439695201 | 25.21838 | 0.328251 | 1.926241 | 26.86706 | 0.545245 | 0.0282837781 | 0.0282837781 | 21.41 | 0.057784 | 0.1365586762 | 21.65323 | 0.036708 | 0.2607234182 | 21.89882 | 0.082262 | 0.1155256224 | 14.2775 | 0.0013889491 | 14.22766 | 0.018685 | 0.0135259167 | 14.22482 | 0.04368 | 0.0401335965 | 14.25494 | 0.036123 | 0.0659723147 | 14.26535 | 0.013344 | 0.0970749728 | 14.26835 | 0.017257 | 0.1155256224 | 14.2775 | 0.041197 | 0.1273989776 | 14.27578 | 0.002634 | 1.32003e-05 | 1.32003 | 21.04176 | 0.00170477 | 1.36227e-06 | 0.136227 | 14.21705 | 0.9669186263 | 0.19244588 | 23.47313 | 25.407 | 21.71153 | 23.30086 | 21.40355 | 21.04176 | 0.1792519709 | 0.1641621019 | 9.912229 | 9.689929 | 17.56686 | 417.3027 | 14.21705 | 14.2704 | 14.27578 | 0.0970749728 | 0.1273989776 | 6.824709
16 | ACUFEK_clean | ACUFEK_clean | [Cu][Cu].[O-]C(=O)c1ccc(cc1)C1=NC(=[N]=C([N]1)c1ccc(cc1)C(=O)[O-])c1ccc(cc1)C(=O)[O-] MOFid-v1.tbo.cat1;ACUFEK_clean | [Cu][Cu] | [O-]C(=O)c1ccc(cc1)C1=NC(=[N]=C([N]1)c1ccc(cc1)C(=O)[O-])c1ccc(cc1)C(=O)[O-] | tbo | 1 | Cu | 4 | O96 | 1 | 2.648 | Cu节点 (CN=4) | M-M=2.65Å | 15.55627 | 9.00897 | 15.55627 | 0.559431 | 2205.12 | 3941.72 | 0 | 0 | 0.787 | 1.40679 | 0 | Cu | Cu | Yes | Cu | 0.5594311 | 25346.31 | 744 | 32.968 | 32.968 | 32.9757 | 25346.31 | 24 | 5 | 384 | 192 | 48 | 96 | 0 | 0 | 0 | 24 | 0 | 0 | 0 | 0 | 0 | 0 | 0 | 0.516129 | 0.06451613 | 0.1290323 | 1.916635 | 16.98944 | 0.24372 | 0.0007541852 | 17.66374 | 0.992149 | 0.0017941176 | 17.04769 | 0.567095 | 0.0184681684 | 16.89243 | 0.207916 | 0.0950203074 | 16.91088 | 0.095323 | 0.2799127884 | 16.89204 | 0.10818 | 0.1870309005 | 17.00783 | 0.114492 | 0.9541075045 | 17.04924 | 0.248271 | 21.72205 | 23.19912 | 0.508024 | 1.916635 | 16.98944 | 0.24372 | 26.8556 | 28.27265 | 0.634938 | 3.94307 | 17.39794 | 0.140502 | 12.7583 | 20.70824 | 0.129226 | 0.0581354988 | 0.0581354988 | 15.83642 | 0.127875 | 0.2865833456 | 15.84553 | 0.093152 | 0.5738178201 | 15.90688 | 0.120711 | 0.3087170414 | 9.94156 | 0.0034242818 | 9.84699 | 0.12427 | 0.0343692965 | 9.93314 | 0.045102 | 0.1038105466 | 9.91563 | 0.05436 | 0.1697970663 | 9.93937 | 0.057724 | 0.2558374171 | 9.92054 | 0.049235 | 0.3087170414 | 9.94156 | 0.067606 | 0.3410205263 | 9.89386 | 0.044189 | 1.87585e-05 | 1.87585 | 16.94692 | 0.03525817 | 3.45544e-06 | 0.345544 | 9.92742 | 1.8585 | 0.2799127884 | 18.60135 | 20.32132 | 16.49461 | 18.98812 | 16.93692 | 16.94692 | 0.26144462 | 0.2217772896 | 5.470521 | 5.428686 | 21.11451 | 310.0334 | 9.92742 | 9.933823 | 9.89386 | 0.2558374171 | 0.3410205263 | 7.019505
17 | ACUJOZ_manual | ACUJOZ_manual | * MOFid-v1.NA.NA;ACUJOZ_manual |  |  | NA |  | Cu,Cr | 4 | O342 | 1 | 2.724 | Cu节点 (CN=4) | M-M=2.72Å | 11.50806 | 7.82539 | 10.51641 | 0.694288 | 2343.63 | 3375.59 | 0 | 0 | 0.739 | 1.0644 | 0 | Cu,Cr | Cu | Yes | Cu,Cr | 0.6942878 | 40086.53 | 1278 | 46.582 | 46.582 | 21.332 | 40086.53 | 72 | 5 | 648 | 288 | 0 | 270 | 0 | 0 | 0 | 54 | 0 | 0 | 0 | 18 | 0 | 0 | 0 | 0.5070423 | 0 | 0.2112676 | 2.076831 | 18.06259 | 0.13646 | 0.0007690702 | 17.11315 | 0.27452 | 0.002000537 | 17.36145 | 0.231795 | 0.0201962953 | 17.30604 | 0.114157 | 0.1003263646 | 17.33746 | 0.067711 | 0.3033853465 | 17.43554 | 0.090425 | 0.2021222557 | 17.32182 | 0.092368 | 1.002609 | 17.57198 | 0.19515 | 16.55662 | 25.76739 | 0.198247 | 2.076831 | 18.06259 | 0.13646 | 19.44953 | 28.41207 | 0.708517 | 4.343638 | 18.7283 | 0.167913 | 11.34404 | 21.86446 | 0.250976 | 0.0588860726 | 0.0588860726 | 16.83756 | 0.151939 | 0.2954142238 | 16.8826 | 0.166341 | 0.5757948862 | 16.99273 | 0.159494 | 0.2921285222 | 10.74123 | 0.0033632649 | 10.7067 | 0.037536 | 0.0329924531 | 10.76373 | 0.013376 | 0.098492887 | 10.73549 | 0.027787 | 0.1640326992 | 10.7392 | 0.020458 | 0.242752906 | 10.70552 | 0.036106 | 0.2921285222 | 10.74123 | 0.040961 | 0.3238262646 | 10.71226 | 0.042737 | 2.01258e-05 | 2.01258 | 17.25386 | 0.008003124 | 3.31325e-06 | 0.331325 | 10.73466 | 2.017945 | 0.3033853465 | 19.32319 | 21.10827 | 17.10108 | 19.76023 | 17.36494 | 17.25386 | 0.2831890512 | 0.2444992739 | 6.248851 | 6.074338 | 20.01761 | 283.1994 | 10.73466 | 10.72865 | 10.71226 | 0.242752906 | 0.3238262646 | 6.5192
18 | ADARAA_clean | ADARAA_clean | [Co]O[Co].[O-]C(=O)c1cc(cc(c1)C1=C2C=CC3=[N]2[Co]24n5c1ccc5C(=C1[N]2=C(C=C1)C(=c1n4c(=C3c2c(Br)cccc2Br)cc1)c1cc(cc(c1)C(=O)[O-])C(=O)[O-])c1c(Br)cccc1Br)C(=O)[O-] MOFid-v1.nbo,tfb.cat0;ADARAA_clean | [Co]O[Co].[O-]C(=O)c1cc(cc(c1)C1=C2C=CC3=[N]2[Co]24n5c1ccc5C(=C1[N]2=C(C=C1)C(=c1n4c(=C3c2c(Br)cccc2Br)cc1)c1cc(cc(c1)C(=O)[O-])C(=O)[O-])c1c(Br)cccc1Br)C(=O)[O-] |  | nbo | 0 | Co | 5 | O192,N96 | 0.667 | 3.58 | Co节点 (CN=5) | M-M=3.58Å | 12.29205 | 5.40077 | 12.29205 | 0.881935 | 2191.85 | 2485.27 | 7.83761 | 8.88684 | 0.6948 | 0.787813 | 0 | Co | Co | Yes | Co | 0.8819354 | 58433.66 | 2112 | 38.805 | 38.805 | 38.805 | 58433.66 | 72 | 6 | 1152 | 480 | 96 | 216 | 0 | 0 | 0 | 0 | 0 | 72 | 0 | 0 | 0 | 0 | 0 | 0.5454545 | 0.04545455 | 0.1022727 | 3.376559 | 23.23905 | 0.438517 | 0.001747081 | 22.54855 | 0.088513 | 0.0045014241 | 22.46575 | 0.142881 | 0.043983779 | 22.58097 | 0.115108 | 0.2163171113 | 22.65631 | 0.188673 | 0.6237614033 | 22.69695 | 0.132832 | 0.4310398742 | 22.67452 | 0.20565 | 1.912128 | 23.02603 | 0.213563 | 11.64383 | 24.55055 | 0.43807 | 3.376559 | 23.23905 | 0.438517 | 13.79439 | 27.67785 | 0.307333 | 5.446035 | 23.35078 | 0.582973 | 8.789006 | 23.46755 | 0.537301 | 0.0880816242 | 0.0880816242 | 21.70572 | 0.069865 | 0.4314690723 | 21.77996 | 0.215256 | 0.8128560153 | 21.95583 | 0.133597 | 0.3240426022 | 13.37909 | 0.0037603163 | 13.37235 | 0.178942 | 0.0378570734 | 13.36588 | 0.060859 | 0.1105835891 | 13.39226 | 0.073874 | 0.1830632838 | 13.34985 | 0.079782 | 0.2723500136 | 13.39352 | 0.058924 | 0.3240426022 | 13.37909 | 0.075556 | 0.3614388999 | 13.33759 | 0.067913 | 4.40522e-05 | 4.40522 | 22.53991 | 0.01867501 | 3.76167e-06 | 0.376167 | 13.40292 | 3.288478 | 0.6237614033 | 24.07508 | 26.16243 | 22.25739 | 23.80544 | 22.67593 | 22.53991 | 0.5797776243 | 0.5356797791 | 11.45147 | 11.71081 | 17.06888 | 144.005 | 13.40292 | 13.37415 | 13.33759 | 0.2723500136 | 0.3614388999 | 9.136996
19 | ADASAB_charged | ADASAB_charged | [O-]C(=O)c1ccc(cc1)c1cc(cc(c1)c1ccc(cc1)C(=O)[O-])C1=NN=N[N]1.[O][Cu]([O]([Cu]([O])[O])[Cu]([O])[O])[O].[O][Cu][Cu][O] MOFid-v1.ntt.cat0;ADASAB_charged | [O][Cu]([O]([Cu]([O])[O])[Cu]([O])[O])[O].[O][Cu][Cu][O] | [O-]C(=O)c1ccc(cc1)c1cc(cc(c1)c1ccc(cc1)C(=O)[O-])C1=NN=N[N]1 | ntt | 0 | Cu | 5 | O192,N144 | 0.571 | 2.666 | Cu节点 (CN=5) | M-M=2.67Å | 22.82402 | 13.49014 | 22.78048 | 0.343942 | 1661.07 | 4829.51 | 0 | 0 | 0.8736 | 2.53996 | 0 | Cu | Cu | Yes | Cu | 0.343942 | 65324.07 | 1088 | 45.206 | 45.206 | 45.206 | 65324.07 | 48 | 5 | 504 | 264 | 96 | 176 | 0 | 0 | 0 | 48 | 0 | 0 | 0 | 0 | 0 | 0 | 0 | 0.4632353 | 0.08823529 | 0.1617647 | 0.8405339896 | 12.25745 | 0.109284 | 0.0002882429 | 11.70009 | 0.755438 | 0.0007893421 | 11.95432 | 0.450205 | 0.008221574 | 12.08422 | 0.190701 | 0.0409881382 | 12.13081 | 0.024165 | 0.1235763764 | 12.12425 | 0.179099 | 0.082805529 | 12.16006 | 0.111873 | 0.4146425631 | 12.19201 | 0.161903 | 11.37214 | 14.83301 | 0.148833 | 0.8405339896 | 12.25745 | 0.109284 | 29.97131 | 18.34364 | 0.106448 | 1.678864 | 12.44335 | 0.232357 | 4.648531 | 13.1302 | 0.288566 | 0.0351966735 | 0.0351966735 | 11.23747 | 0.126106 | 0.1764948137 | 11.29203 | 0.121832 | 0.355186186 | 11.34088 | 0.094888 | 0.2439850374 | 6.98157 | 0.002594186 | 7.0413 | 0.225152 | 0.0275974085 | 6.95859 | 0.067588 | 0.0806976605 | 6.95387 | 0.04221 | 0.1361836767 | 6.95158 | 0.05518 | 0.2043745524 | 6.98062 | 0.051715 | 0.2439850374 | 6.98157 | 0.06912 | 0.2694730992 | 6.93293 | 0.02062 | 8.20178e-06 | 0.820178 | 12.11407 | 0.02272981 | 2.71385e-06 | 0.271385 | 6.95078 | 0.8053373161 | 0.1235763764 | 13.38402 | 13.5273 | 13.6306 | 12.99416 | 12.13837 | 12.11407 | 0.1153548024 | 0.0883797029 | 3.023282 | 3.022194 | 27.98176 | 747.6057 | 6.95078 | 6.971257 | 6.93293 | 0.2043745524 | 0.2694730992 | 5.163292
20 | ADASEF_clean | ADASEF_clean | [Cu][Cu].[Cu][O]([Cu])[Cu].[O-]C(=O)c1cc(cc(c1)c1ccc(cc1)C1=NN=N[N]1)C(=O)[O-] MOFid-v1.ntt.cat0;ADASEF_clean | [Cu][Cu].[Cu][O]([Cu])[Cu] | [O-]C(=O)c1cc(cc(c1)c1ccc(cc1)C1=NN=N[N]1)C(=O)[O-] | ntt | 0 | Cu | 4 | O120,N96 | 0.556 | 2.676 | Cu节点 (CN=4) | M-M=2.68Å | 21.62414 | 10.92309 | 17.5655 | 0.435607 | 1820.41 | 4179.02 | 0 | 0 | 0.8462 | 1.94258 | 0 | Cu | Cu | Yes | Cu | 0.4356068 | 40224.67 | 776 | 38.4594 | 38.4594 | 38.4594 | 40224.67 | 48 | 5 | 360 | 168 | 96 | 104 | 0 | 0 | 0 | 48 | 0 | 0 | 0 | 0 | 0 | 0 | 0 | 0.4639175 | 0.1237113 | 0.1340206 | 1.549529447 | 16.91675 | 0.108278 | 0.0006501143 | 17.67021 | 0.31869 | 0.0017475376 | 18.46095 | 0.772038 | 0.0181937237 | 18.16413 | 0.231087 | 0.0902028864 | 18.09305 | 0.204936 | 0.2629437546 | 17.68199 | 0.166425 | 0.1753811284 | 17.87089 | 0.246229 | 0.8278570761 | 17.08895 | 0.263127 | 12.75394 | 16.14747 | 0.338533 | 1.549529447 | 16.91675 | 0.108278 | 28.42585 | 19.4966 | 0.391534 | 2.869413 | 16.6419 | 0.182773 | 6.761475 | 16.58144 | 0.304054 | 0.052242276 | 0.052242276 | 16.01104 | 0.24539 | 0.2603831003 | 15.76723 | 0.184318 | 0.5099151673 | 15.58031 | 0.147257 | 0.283931264 | 9.23917 | 0.0034552723 | 9.38777 | 0.206853 | 0.0321380123 | 9.2728 | 0.143437 | 0.0954417084 | 9.2749 | 0.11954 | 0.1589576867 | 9.2721 | 0.066476 | 0.2392060532 | 9.2309 | 0.081198 | 0.283931264 | 9.23917 | 0.108157 | 0.3167345536 | 9.18548 | 0.058323 | 1.82391e-05 | 1.82391 | 18.26906 | 0.04196568 | 3.21578e-06 | 0.321578 | 9.280116 | 1.497287171 | 0.2629437546 | 19.0406 | 21.33099 | 16.82351 | 18.9673 | 17.88198 | 18.26906 | 0.2447500309 | 0.2107014786 | 5.496177 | 5.67175 | 21.22916 | 326.4133 | 9.280116 | 9.24739 | 9.18548 | 0.2392060532 | 0.3167345536 | 8.988949
21 | ADATAC_clean | ADATAC_clean | [O-]C(=O)c1cc(N=Nc2ccc(cc2)OCc2cc(COc3ccc(cc3)N=Nc3cc(cc(c3)C(=O)[O-])C(=O)[O-])cc(c2)COc2ccc(cc2)N=Nc2cc(cc(c2)C(=O)[O-])C(=O)[O-])cc(c1)C(=O)[O-].[Zn][Zn] MOFid-v1.ERROR,ntt.cat0;ADATAC_clean | [Zn][Zn] | [O-]C(=O)c1cc(N=Nc2ccc(cc2)OCc2cc(COc3ccc(cc3)N=Nc3cc(cc(c3)C(=O)[O-])C(=O)[O-])cc(c2)COc2ccc(cc2)N=Nc2cc(cc(c2)C(=O)[O-])C(=O)[O-])cc(c1)C(=O)[O-] | ERROR | 0 | Zn | 4 | O96 | 1 | 2.984 | Zn节点 (CN=4) | M-M=2.98Å | 26.33515 | 10.27637 | 16.37091 | 0.33727 | 1729.95 | 5129.28 | 0 | 0 | 0.871 | 2.5825 | 0 | Zn | Zn | Yes | Zn | 0.337261 | 45807.94 | 840 | 40.1623 | 40.1623 | 40.1623 | 45807.94 | 24 | 5 | 408 | 240 | 48 | 120 | 0 | 0 | 24 | 0 | 0 | 0 | 0 | 0 | 0 | 0 | 0 | 0.4857143 | 0.05714286 | 0.1428571 | 1.566004 | 15.34254 | 0.313921 | 0.0007415889 | 17.71815 | 0.480362 | 0.0018357013 | 17.70115 | 0.730595 | 0.0188578545 | 17.60951 | 0.222649 | 0.0884833833 | 17.22678 | 0.149162 | 0.2674599635 | 17.25181 | 0.240522 | 0.1806274216 | 17.45985 | 0.262999 | 0.8215816701 | 16.21189 | 0.158355 | 15.96531 | 15.44765 | 0.163307 | 1.566004 | 15.34254 | 0.313921 | 41.07616 | 20.36485 | 0.497972 | 2.953224 | 15.29614 | 0.30468 | 7.53003 | 15.55267 | 0.221729 | 0.0568358065 | 0.0568358065 | 14.85432 | 0.123464 | 0.2793662277 | 14.60848 | 0.121645 | 0.5618471289 | 14.49705 | 0.19647 | 0.3263152563 | 8.38816 | 0.0038605616 | 8.38245 | 0.348751 | 0.0372352883 | 8.44719 | 0.164719 | 0.1114317994 | 8.41649 | 0.050403 | 0.1854681703 | 8.43346 | 0.082805 | 0.2733948245 | 8.38838 | 0.056183 | 0.3263152563 | 8.38816 | 0.032577 | 0.3677550315 | 8.37612 | 0.111402 | 1.84941e-05 | 1.84941 | 17.76504 | 0.04861574 | 3.69568e-06 | 0.369568 | 8.475339 | 1.509168 | 0.2674599635 | 17.80502 | 19.71366 | 16.30148 | 17.39993 | 17.31281 | 17.76504 | 0.248602109 | 0.210624157 | 4.89146 | 5.004248 | 22.3104 | 325.9506 | 8.475339 | 8.403333 | 8.37612 | 0.2733948245 | 0.3677550315 | 9.289706
22 | ADATEG_manual | ADATEG_manual | [Cu][Cu].[O-]C(=O)c1ccc(cc1)c1cc(C#Cc2ccc(cc2)N(c2ccc(cc2)C#Cc2cc(cc(c2)c2ccc(cc2)C(=O)[O-])c2ccc(cc2)C(=O)[O-])c2ccc(cc2)C#Cc2cc(cc(c2)c2ccc(cc2)C(=O)[O-])c2ccc(cc2)C(=O)[O-])cc(c1)c1ccc(cc1)C(=O)[O-] MOFid-v1.ERROR,ntt.cat0;ADATEG_manual | [Cu][Cu] | [O-]C(=O)c1ccc(cc1)c1cc(C#Cc2ccc(cc2)N(c2ccc(cc2)C#Cc2cc(cc(c2)c2ccc(cc2)C(=O)[O-])c2ccc(cc2)C(=O)[O-])c2ccc(cc2)C#Cc2cc(cc(c2)c2ccc(cc2)C(=O)[O-])c2ccc(cc2)C(=O)[O-])cc(c1)c1ccc(cc1)C(=O)[O-] | ERROR | 0 | Cu | 8 | O186 | 1 | 2.11 | Cu节点 (CN=8) | M-M=2.11Å | 27.33782 | 13.33904 | 27.33782 | 0.238777 | 1473.42 | 6170.7 | 0 | 0 | 0.896 | 3.75246 | 0 | Cu | Cu | Yes | Cu | 0.2387768 | 80721.56 | 1160 | 48.5104 | 48.5104 | 48.5104 | 80721.56 | 24 | 5 | 672 | 360 | 8 | 96 | 0 | 0 | 0 | 24 | 0 | 0 | 0 | 0 | 0 | 0 | 0 | 0.5793103 | 0.006896552 | 0.08275862 | 1.041409 | 11.58586 | 0.164773 | 0.0003790759 | 11.12924 | 1.308244 | 0.0010209203 | 11.09321 | 1.091095 | 0.0100265572 | 11.30792 | 0.28379 | 0.0507272457 | 11.39121 | 0.236989 | 0.1531173653 | 11.4349 | 0.06478 | 0.1004034173 | 11.4531 | 0.116449 | 0.516892369 | 11.46968 | 0.15463 | 13.5105 | 13.38686 | 0.263407 | 1.041409 | 11.58586 | 0.164773 | 44.18885 | 17.73669 | 0.404063 | 2.06677 | 11.62742 | 0.084351 | 5.631994 | 12.1579 | 0.146817 | 0.0463592576 | 0.0463592576 | 10.50347 | 0.08713 | 0.2308382601 | 10.56457 | 0.087001 | 0.4622485802 | 10.61692 | 0.119777 | 0.3324616125 | 6.51793 | 0.0035615902 | 6.49576 | 0.141112 | 0.0367703608 | 6.57129 | 0.07697 | 0.1105092358 | 6.51617 | 0.072009 | 0.1855834917 | 6.54489 | 0.044726 | 0.2796546187 | 6.51493 | 0.069106 | 0.3324616125 | 6.51793 | 0.029369 | 0.3703864318 | 6.55669 | 0.059401 | 1.02117e-05 | 1.02117 | 11.42869 | 0.01457052 | 3.71275e-06 | 0.371275 | 6.535432 | 0.9950500748 | 0.1531173653 | 12.39161 | 11.98111 | 13.10013 | 12.09358 | 11.4264 | 11.42869 | 0.1430908081 | 0.1067581077 | 2.737616 | 2.750441 | 29.61258 | 620.2845 | 6.535432 | 6.525917 | 6.55669 | 0.2796546187 | 0.3703864318 | 4.893255
23 | ADATIK_clean | ADATIK_clean | O=C(c1ccc(cc1)C1=NN=N[N]1)Nc1cc(cc(c1)C(=O)[O-])C(=O)[O-].O=C(c1ccc(cc1)C1=N[N]N=N1)Nc1cc(cc(c1)C(=O)[O-])C(=O)[O-].[Cu][Cu].[Cu][O]([Cu])[Cu] MOFid-v1.ntt.cat0;ADATIK_clean | [Cu][Cu].[Cu][O]([Cu])[Cu] | O=C(c1ccc(cc1)C1=NN=N[N]1)Nc1cc(cc(c1)C(=O)[O-])C(=O)[O-].O=C(c1ccc(cc1)C1=N[N]N=N1)Nc1cc(cc(c1)C(=O)[O-])C(=O)[O-] | ntt | 0 | Cu | 4 | N136,O120 | 0.469 | 2.627 | Cu节点 (CN=4) | M-M=2.63Å | 24.55082 | 12.17426 | 18.62931 | 0.377577 | 1712.52 | 4535.57 | 0 | 0 | 0.8764 | 2.32112 | 0 | Cu | Cu | Yes | Cu | 0.3775767 | 50948.09 | 872 | 41.557 | 41.557 | 41.6393 | 50948.09 | 48 | 5 | 384 | 192 | 120 | 128 | 0 | 0 | 0 | 48 | 0 | 0 | 0 | 0 | 0 | 0 | 0 | 0.440367 | 0.1376147 | 0.146789 | 1.230892569 | 15.3464 | 0.115136 | 0.0005481422 | 16.57023 | 1.952886 | 0.001346617 | 16.54878 | 0.747166 | 0.014199904 | 16.72441 | 0.178756 | 0.068689554 | 16.66675 | 0.140622 | 0.2029835279 | 16.57855 | 0.094867 | 0.1352797666 | 16.49985 | 0.308222 | 0.6375213085 | 15.90376 | 0.415176 | 11.62719 | 15.23916 | 0.200441 | 1.230892569 | 15.3464 | 0.115136 | 28.1289 | 17.26431 | 0.182224 | 2.349329 | 15.09157 | 0.445057 | 5.806973 | 15.34952 | 0.535358 | 0.0447094121 | 0.0447094121 | 14.23572 | 0.116563 | 0.2217049576 | 14.09707 | 0.267284 | 0.437212024 | 13.98143 | 0.191747 | 0.2678861531 | 8.13403 | 0.0029677368 | 8.29269 | 0.381565 | 0.0303765728 | 8.09079 | 0.228443 | 0.0900127169 | 8.16425 | 0.069425 | 0.1487890978 | 8.13166 | 0.08109 | 0.2232242179 | 8.13226 | 0.05215 | 0.2678861531 | 8.13403 | 0.12347 | 0.2956549502 | 8.09634 | 0.079624 | 1.38009e-05 | 1.38009 | 16.79549 | 0.0767122 | 2.99673e-06 | 0.299673 | 8.177665 | 1.186183 | 0.2029835279 | 17.5347 | 19.39178 | 15.94169 | 17.27063 | 16.58172 | 16.79549 | 0.1887836239 | 0.1582741158 | 4.546629 | 4.60532 | 22.99809 | 427.2589 | 8.177665 | 8.13265 | 8.09634 | 0.2232242179 | 0.2956549502 | 8.617821
24 | ADATOQ_clean | ADATOQ_clean | * MOFid-v1.NA.NA;ADATOQ_clean |  |  | NA |  | Ag | 4 | N48 | 0 | 11.499 | Ag节点 (CN=4) | M-M=11.5Å | 10.5421 | 9.07611 | 10.5421 | 0.632077 | 2324.74 | 3677.95 | 0 | 0 | 0.7278 | 1.15144 | 0 | Ag | Ag | Yes | Ag | 0.6320771 | 16952.01 | 692 | 25.6886 | 25.6886 | 25.6886 | 16952.01 | 12 | 4 | 312 | 288 | 80 | 0 | 0 | 0 | 0 | 0 | 0 | 0 | 0 | 0 | 0 | 0 | 0 | 0.4508671 | 0.1156069 | 0 | 3.410832 | 22.1955 | 0.247585 | 0.0017543341 | 23.06681 | 0.464663 | 0.003939503 | 22.66351 | 0.347542 | 0.0433066372 | 22.87626 | 0.256416 | 0.2118900894 | 22.76183 | 0.187379 | 0.6301438057 | 23.011 | 0.235357 | 0.4231199789 | 22.84252 | 0.170458 | 1.960735 | 22.80019 | 0.225461 | 18.29113 | 25.35571 | 0.250303 | 3.410832 | 22.1955 | 0.247585 | 21.5116 | 29.82143 | 0.649701 | 5.736034 | 20.87762 | 0.376171 | 11.53361 | 20.77767 | 0.378973 | 0.0865481842 | 0.0865481842 | 20.96641 | 0.072036 | 0.4307975154 | 21.13436 | 0.227061 | 0.8448513682 | 21.11918 | 0.094247 | 0.3377806115 | 12.50992 | 0.0039364035 | 12.39338 | 0.567433 | 0.0378762601 | 12.57001 | 0.188537 | 0.1144346582 | 12.57642 | 0.091892 | 0.1886777071 | 12.51515 | 0.032419 | 0.2891086874 | 12.54948 | 0.094113 | 0.3377806115 | 12.50992 | 0.059408 | 0.3758707392 | 12.46724 | 0.072317 | 4.2541e-05 | 4.2541 | 22.74807 | 0.02290615 | 3.85152e-06 | 0.385152 | 12.56779 | 3.324283426 | 0.6301438057 | 23.92432 | 26.14879 | 22.06182 | 23.56235 | 22.87178 | 22.74807 | 0.5868371685 | 0.5435956215 | 10.89804 | 11.04525 | 17.3122 | 142.4243 | 12.56779 | 12.52485 | 12.46724 | 0.2891086874 | 0.3758707392 | 10.18028
25 | ADAXEK_clean | ADAXEK_clean | [Co].[O-]C(=O)c1ccc(cc1)C(=O)[O-].[O-][n+]1ccc(cc1)c1cc[n+](cc1)[O-] MOFid-v1.UNKNOWN.cat0;ADAXEK_clean | [Co] | [O-]C(=O)c1ccc(cc1)C(=O)[O-].[O-][n+]1ccc(cc1)c1cc[n+](cc1)[O-] | UNKNOWN | 0 | Co | 6 | O12 | 1 | 3.583 | Co节点 (CN=6) | M-M=3.58Å | 5.76724 | 4.10445 | 5.76724 | 1.26343 | 1305.6 | 1033.38 | 0 | 0 | 0.5042 | 0.399073 | 0 | Co | Co | No |  | 1.263429 | 833.6469 | 56 | 7.1668 | 9.8524 | 12.3722 | 833.6469 | 2 | 5 | 26 | 16 | 2 | 10 | 0 | 0 | 0 | 0 | 0 | 2 | 0 | 0 | 0 | 0 | 0 | 0.4642857 | 0.03571429 | 0.1785714 | 4.314525 | 33.70479 | 0.212944 | 0.0095199802 | 28.9001 | 0.03716 | 0.0237671048 | 28.83559 | 0.065551 | 0.2276912293 | 28.83566 | 0.075132 | 0.9863992285 | 29.26754 | 0.121301 | 2.229587 | 30.34115 | 0.189015 | 1.700991 | 29.86505 | 0.233041 | 3.69223 | 32.49759 | 0.394918 | 5.582386 | 35.64865 | 1.60549 | 4.314525 | 33.70479 | 0.212944 | 5.842466763 | 35.2308 | 1.801294 | 4.771256 | 34.90536 | 0.861974 | 5.251109 | 34.75473 | 1.099545 | 0.2874229957 | 0.2874229957 | 28.55451 | 0.087696 | 1.146729 | 29.16774 | 0.173598 | 1.875098883 | 29.95078 | 0.184073 | 0.6146619138 | 18.11217 | 0.0081317045 | 17.91355 | 0.07329 | 0.0799331486 | 17.97345 | 0.016655 | 0.2323509307 | 18.02559 | 0.064804 | 0.3676775937 | 18.04404 | 0.058702 | 0.5270761691 | 18.09206 | 0.022744 | 0.6146619138 | 18.11217 | 0.035584 | 0.6691891791 | 18.1201 | 0.011666 | 0.000238489 | 23.8489 | 28.84066 | 0.03314093 | 8.15182e-06 | 0.815182 | 17.956 | 4.027102 | 2.229587 | 29.94328 | 30.10773 | 29.70908 | 30.01304 | 29.82458 | 28.84066 | 2.001896 | 1.942164 | 21.15052 | 29.25592 | 16.03368 | 63.00109 | 17.956 | 18.08276 | 18.1201 | 0.5270761691 | 0.6691891791 | 10.88466
26 | ADAXIO_clean | ADAXIO_clean | [Co].[O-]C(=O)c1ccc(cc1)C(=O)[O-].[O-][n+]1ccc(cc1)c1cc[n+](cc1)[O-] MOFid-v1.UNKNOWN.cat0;ADAXIO_clean | [Co] | [O-]C(=O)c1ccc(cc1)C(=O)[O-].[O-][n+]1ccc(cc1)c1cc[n+](cc1)[O-] | UNKNOWN | 0 | Co | 6 | O48 | 1 | 3.649 | Co节点 (CN=6) | M-M=3.65Å | 5.72682 | 5.00855 | 5.71823 | 1.28062 | 1140.41 | 890.52 | 0 | 0 | 0.4934 | 0.385283 | 0 | Co | Co | No |  | 1.280616 | 3289.834 | 224 | 18.191 | 17.177 | 13.6923 | 3289.834 | 8 | 5 | 104 | 64 | 8 | 40 | 0 | 0 | 0 | 0 | 0 | 8 | 0 | 0 | 0 | 0 | 0 | 0.4642857 | 0.03571429 | 0.1785714 | 3.6035 | 32.44016 | 0.234104 | 0.0050201276 | 25.97065 | 0.125211 | 0.0122080673 | 25.93175 | 0.054765 | 0.1231934837 | 26.1267 | 0.035024 | 0.5858597914 | 26.79055 | 0.150507 | 1.527884 | 28.38581 | 0.141413 | 1.089362 | 27.70736 | 0.160628 | 2.934037 | 30.88389 | 0.115085 | 5.020334 | 34.44667 | 0.961584 | 3.6035 | 32.44016 | 0.234104 | 5.313197 | 34.89578 | 1.083838 | 4.113292955 | 33.07855 | 0.545769 | 4.655347 | 33.06847 | 1.012352 | 0.1855121727 | 0.1855121727 | 26.15956 | 0.072969 | 0.7926927257 | 27.2464 | 0.128161 | 1.367914 | 28.01807 | 0.110171 | 0.5020823891 | 17.24752 | 0.0066269363 | 17.02437 | 0.019677 | 0.066001999 | 17.07307 | 0.031138 | 0.1880242072 | 17.09165 | 0.025063 | 0.303028616 | 17.15608 | 0.02739 | 0.4334685048 | 17.16859 | 0.079173 | 0.5020823891 | 17.24752 | 0.059515 | 0.5460265703 | 17.24639 | 0.079536 | 0.000124072 | 12.4072 | 25.91254 | 0.007579318 | 6.6577e-06 | 0.66577 | 17.02485 | 3.417988 | 1.527884 | 28.35989 | 28.86136 | 27.92108 | 28.29721 | 27.62791 | 25.91254 | 1.40469 | 1.342372 | 17.62393 | 18.63587 | 16.15602 | 75.70891 | 17.02485 | 17.19073 | 17.24639 | 0.4334685048 | 0.5460265703 | 8.887683
27 | ADOCEC_clean | ADOCEC_clean | [Ni].[O].[V].n1ccc(cc1)c1ccncc1 MOFid-v1.UNKNOWN.cat0;ADOCEC_clean | [Ni] ¦ [O] ¦ [V] | n1ccc(cc1)c1ccncc1 | UNKNOWN | 0 | Ni,V | 4 | O144,N16 | 0.9 | 2.914 | Ni节点 (CN=4) | M-M=2.91Å | 5.40135 | 3.83278 | 5.40061 | 1.53544 | 942.082 | 613.56 | 194.67 | 126.785 | 0.4904 | 0.319388 | 0 | Ni,V | Ni | Yes | V | 1.535436 | 4267.906 | 248 | 17.091 | 17.091 | 14.611 | 4267.906 | 36 | 6 | 80 | 64 | 16 | 52 | 0 | 0 | 0 | 0 | 4 | 0 | 0 | 0 | 0 | 0 | 0 | 0.3225806 | 0.06451613 | 0.2096774 | 2.541117 | 28.77594 | 0.363554 | 0.0020227584 | 25.17393 | 0.037541 | 0.0051535044 | 25.16152 | 0.111613 | 0.050454297 | 25.27681 | 0.069221 | 0.2433797104 | 25.57957 | 0.070822 | 0.6588427573 | 26.18473 | 0.125778 | 0.4673243425 | 25.89589 | 0.093656 | 1.694728 | 27.62551 | 0.303883 | 5.050588 | 33.69348 | 0.689672 | 2.541117 | 28.77594 | 0.363554 | 5.493335 | 33.00622 | 1.022947 | 3.433837 | 29.95815 | 0.302844 | 4.444269454 | 31.86076 | 0.825087 | 0.0808469865 | 0.0808469865 | 25.35639 | 0.062391 | 0.3701977301 | 25.68346 | 0.080889 | 0.6591867466 | 26.07015 | 0.074153 | 0.2189514026 | 16.2415 | 0.0026119113 | 16.2153 | 0.101434 | 0.0260202877 | 16.23369 | 0.03906 | 0.0773336078 | 16.23047 | 0.049247 | 0.1263327604 | 16.2297 | 0.040765 | 0.1847127482 | 16.2123 | 0.024469 | 0.2189514026 | 16.2415 | 0.060294 | 0.2414811176 | 16.24415 | 0.057356 | 5.05773e-05 | 5.05773 | 25.17784 | 0.01592781 | 2.65516e-06 | 0.265516 | 16.21124 | 2.46027 | 0.6588427573 | 27.00911 | 28.35269 | 26.42963 | 26.24502 | 25.88673 | 25.17784 | 0.6083884603 | 0.5779957708 | 17.83425 | 19.04868 | 15.91056 | 138.2152 | 16.21124 | 16.22783 | 16.24415 | 0.1847127482 | 0.2414811176 | 8.966605
28 | ADODAA_charged | ADODAA_charged | [Cu][O]([Cu])[Cu].[O-]C(=O)C1=CN=N[CH]1.[O-]C(=O)C1=C[N]N=C1 MOFid-v1.UNKNOWN.cat0;ADODAA_charged | [Cu][O]([Cu])[Cu] | [O-]C(=O)C1=CN=N[CH]1.[O-]C(=O)C1=C[N]N=C1 | UNKNOWN | 0 | Cu | 7 | N96,O72 | 0.429 | 3.344 | Cu节点 (CN=7) | M-M=3.34Å | 10.017 | 4.9065 | 10.017 | 1.03876 | 2054.12 | 1977.46 | 11.8919 | 11.4481 | 0.6856 | 0.660015 | 0 | Cu | Cu | Yes | Cu | 1.038764 | 6865.583 | 272 | 21.3336 | 21.3336 | 21.3336 | 6865.583 | 24 | 5 | 96 | 48 | 48 | 56 | 0 | 0 | 0 | 24 | 0 | 0 | 0 | 0 | 0 | 0 | 0 | 0.3529412 | 0.1764706 | 0.2058824 | 1.107248 | 18.24715 | 0.14241 | 0.0004001928 | 16.76986 | 0.517731 | 0.0010431207 | 16.98616 | 0.26735 | 0.010250756 | 17.07452 | 0.104314 | 0.0512031374 | 17.05919 | 0.026917 | 0.1553452301 | 17.20504 | 0.098674 | 0.102720608 | 17.07714 | 0.097441 | 0.531387898 | 17.61982 | 0.054103 | 9.469817 | 27.4413 | 0.521919 | 1.107248 | 18.24715 | 0.14241 | 11.3492 | 29.99085 | 1.194294 | 2.470155 | 19.66658 | 0.109044 | 6.387344 | 23.22895 | 0.204887 | 0.0299117176 | 0.0299117176 | 16.75943 | 0.077835 | 0.1521873453 | 16.90159 | 0.049654 | 0.304677964 | 17.07721 | 0.106442 | 0.1517193381 | 10.76975 | 0.001729997 | 10.70313 | 0.146657 | 0.0169280088 | 10.78588 | 0.040914 | 0.0507392048 | 10.74451 | 0.009461 | 0.085188963 | 10.7565 | 0.050645 | 0.1271838829 | 10.77254 | 0.055821 | 0.1517193381 | 10.76975 | 0.038302 | 0.1685542111 | 10.77874 | 0.024816 | 1.02354e-05 | 1.02354 | 17.03539 | 0.01026264 | 1.71038e-06 | 0.171038 | 10.74068 | 1.077336 | 0.1553452301 | 19.26677 | 21.16938 | 16.99611 | 19.63482 | 17.11379 | 17.03539 | 0.1450944741 | 0.1254335125 | 6.107111 | 5.984284 | 20.16895 | 535.3007 | 10.74068 | 10.76626 | 10.77874 | 0.1271838829 | 0.1685542111 | 6.294715
29 | ADODII_clean | ADODII_clean | [La].[O-]C(=O)c1ccc(cc1)OCC(COc1ccc(cc1)C(=O)[O-])(COc1ccc(cc1)C(=O)[O-])COCC(COc1ccc(cc1)C(=O)[O-])(COc1ccc(cc1)C(=O)[O-])COc1ccc(cc1)C(=O)[O-] MOFid-v1.UNKNOWN.cat0;ADODII_clean | [La] | [O-]C(=O)c1ccc(cc1)OCC(COc1ccc(cc1)C(=O)[O-])(COc1ccc(cc1)C(=O)[O-])COCC(COc1ccc(cc1)C(=O)[O-])(COc1ccc(cc1)C(=O)[O-])COc1ccc(cc1)C(=O)[O-] | UNKNOWN | 0 | La | 9 | O18 | 1 | 3.843 | La节点 (CN=9) | M-M=3.84Å | 5.97541 | 5.30365 | 5.62846 | 1.21661 | 1091.8 | 897.412 | 0 | 0 | 0.5394 | 0.443361 | 0 | La | La | No |  | 1.216613 | 1701.582 | 113 | 7.3933 | 14.349 | 16.9754 | 1701.582 | 2 | 4 | 52 | 40 | 0 | 19 | 0 | 0 | 0 | 0 | 0 | 0 | 0 | 0 | 0 | 0 | 0 | 0.460177 | 0 | 0.1681416 | 3.379806 | 31.56811 | 0.498373 | 0.0045781761 | 25.39848 | 0.098329 | 0.0111957763 | 25.38651 | 0.061443 | 0.1103023603 | 25.61822 | 0.040153 | 0.5341957477 | 26.34214 | 0.098602 | 1.338589 | 27.67716 | 0.227576 | 0.9657114073 | 27.03733 | 0.152326 | 2.707577 | 30.2839 | 0.390061 | 5.063258 | 33.07395 | 0.951405 | 3.379806 | 31.56811 | 0.498373 | 5.516484 | 32.46869 | 1.254089 | 3.936398 | 32.81818 | 0.324409 | 4.558954 | 32.95333 | 0.516797 | 0.1678835032 | 0.1678835032 | 25.77876 | 0.066427 | 0.7460171081 | 26.68698 | 0.106478 | 1.240931 | 27.33843 | 0.119983 | 0.4550382202 | 16.91955 | 0.0060400642 | 16.75068 | 0.087671 | 0.0582258576 | 16.78293 | 0.019737 | 0.1692726979 | 16.82487 | 0.045899 | 0.273313906 | 16.86348 | 0.018296 | 0.3888963091 | 16.88708 | 0.021802 | 0.4550382202 | 16.91955 | 0.015968 | 0.495418616 | 16.94818 | 0.026368 | 0.000111028 | 11.1028 | 25.3748 | 0.005740644 | 5.98103e-06 | 0.598103 | 16.76705 | 3.211922 | 1.338589 | 27.90292 | 28.83589 | 27.15293 | 27.71995 | 27.01888 | 25.3748 | 1.228287 | 1.170706 | 17.2101 | 18.56336 | 16.15182 | 82.21778 | 16.76705 | 16.89004 | 16.94818 | 0.3888963091 | 0.495418616 | 8.607746
30 | ADODOO_clean | ADODOO_clean | [Eu].[O-]C(=O)c1ccc(cc1)OCC(COc1ccc(cc1)C(=O)[O-])(COc1ccc(cc1)C(=O)[O-])COCC(COc1ccc(cc1)C(=O)[O-])(COc1ccc(cc1)C(=O)[O-])COc1ccc(cc1)C(=O)[O-] MOFid-v1.UNKNOWN.cat0;ADODOO_clean | [Eu] | [O-]C(=O)c1ccc(cc1)OCC(COc1ccc(cc1)C(=O)[O-])(COc1ccc(cc1)C(=O)[O-])COCC(COc1ccc(cc1)C(=O)[O-])(COc1ccc(cc1)C(=O)[O-])COc1ccc(cc1)C(=O)[O-] | UNKNOWN | 0 | Eu | 9 | O18 | 1 | 3.675 | Eu节点 (CN=9) | M-M=3.67Å | 5.9443 | 5.31331 | 5.61744 | 1.28796 | 1054.79 | 818.961 | 0 | 0 | 0.5256 | 0.408086 | 0 | Eu | Eu | No |  | 1.287965 | 1640.989 | 113 | 7.1091 | 14.5399 | 16.7754 | 1640.989 | 2 | 4 | 52 | 40 | 0 | 19 | 0 | 0 | 0 | 0 | 0 | 0 | 0 | 0 | 0 | 0 | 0 | 0.460177 | 0 | 0.1681416 | 3.282519 | 32.47379 | 0.627601 | 0.0053744978 | 26.03821 | 0.088448 | 0.0132651151 | 26.01037 | 0.053151 | 0.1295403747 | 26.23847 | 0.060111 | 0.6106578585 | 27.07027 | 0.038093 | 1.45764 | 28.58523 | 0.097476 | 1.070456 | 27.85585 | 0.300235 | 2.688437 | 31.30773 | 0.466682 | 4.424263 | 33.07134 | 1.953307 | 3.282519 | 32.47379 | 0.627601 | 4.776841 | 32.58103 | 2.244249 | 3.684254 | 34.23313 | 0.992279 | 4.213454 | 33.75346 | 0.888982 | 0.1902999443 | 0.1902999443 | 26.40354 | 0.103198 | 0.809778952 | 27.53311 | 0.142137 | 1.310025 | 28.16248 | 0.164137 | 0.4868632124 | 17.31817 | 0.0064572541 | 17.16058 | 0.049742 | 0.06451558 | 17.17357 | 0.030391 | 0.1824451734 | 17.22247 | 0.062189 | 0.2943309733 | 17.24922 | 0.022291 | 0.4189476303 | 17.26906 | 0.02814 | 0.4868632124 | 17.31817 | 0.029612 | 0.5305250533 | 17.33041 | 0.03317 | 0.000131115 | 13.1115 | 25.97115 | 0.01498984 | 6.57152e-06 | 0.657152 | 17.15536 | 3.092219 | 1.45764 | 28.38186 | 29.04857 | 27.70745 | 28.38956 | 27.83712 | 25.97115 | 1.3281 | 1.26734 | 17.39645 | 19.95201 | 16.241 | 78.73217 | 17.15536 | 17.27882 | 17.33041 | 0.4189476303 | 0.5305250533 | 8.815787
31 | ADODUU_clean | ADODUU_clean | [O-]C(=O)c1ccc(cc1)OCC(COc1ccc(cc1)C(=O)[O-])(COc1ccc(cc1)C(=O)[O-])COCC(COc1ccc(cc1)C(=O)[O-])(COc1ccc(cc1)C(=O)[O-])COc1ccc(cc1)C(=O)[O-].[Tb] MOFid-v1.UNKNOWN.cat0;ADODUU_clean | [Tb] | [O-]C(=O)c1ccc(cc1)OCC(COc1ccc(cc1)C(=O)[O-])(COc1ccc(cc1)C(=O)[O-])COCC(COc1ccc(cc1)C(=O)[O-])(COc1ccc(cc1)C(=O)[O-])COc1ccc(cc1)C(=O)[O-] | UNKNOWN | 0 | Tb | 9 | O18 | 1 | 3.649 | Tb节点 (CN=9) | M-M=3.65Å | 5.93338 | 5.29096 | 5.57799 | 1.31573 | 1050.53 | 798.439 | 0 | 0 | 0.521 | 0.395977 | 0 | Tb | Tb | No |  | 1.315734 | 1623.925 | 113 | 7.0665 | 14.5262 | 16.7109 | 1623.925 | 2 | 4 | 52 | 40 | 0 | 19 | 0 | 0 | 0 | 0 | 0 | 0 | 0 | 0 | 0 | 0 | 0 | 0.460177 | 0 | 0.1681416 | 3.256434 | 32.52726 | 0.771738 | 0.005794794 | 26.26084 | 0.048667 | 0.0139186774 | 26.21262 | 0.058198 | 0.1394830715 | 26.48673 | 0.050111 | 0.6373860521 | 27.41473 | 0.050608 | 1.511564 | 29.02362 | 0.279397 | 1.12436 | 28.21194 | 0.240144 | 2.724656 | 31.67552 | 0.312699 | 4.376379 | 34.50286 | 2.777184 | 3.256434 | 32.52726 | 0.771738 | 4.69447 | 34.04999 | 1.038661 | 3.66893 | 33.70458 | 1.028967 | 4.11868 | 34.23854 | 1.724044 | 0.2051638799 | 0.2051638799 | 26.68339 | 0.097361 | 0.8299403048 | 27.68667 | 0.153288 | 1.363282 | 28.593 | 0.189304 | 0.5035156247 | 17.52144 | 0.006996983 | 17.30488 | 0.047399 | 0.0675023069 | 17.36571 | 0.034904 | 0.1921821813 | 17.39856 | 0.039897 | 0.3048061641 | 17.43169 | 0.023698 | 0.4326258162 | 17.47791 | 0.014132 | 0.5035156247 | 17.52144 | 0.05255 | 0.549380472 | 17.53926 | 0.030942 | 0.000141757 | 14.1757 | 26.24955 | 0.01169003 | 6.87068e-06 | 0.687068 | 17.33871 | 3.051269907 | 1.511564 | 28.46365 | 28.92327 | 28.06858 | 28.39911 | 28.21676 | 26.24955 | 1.372081413 | 1.306401 | 17.46965 | 20.63216 | 16.28253 | 77.54165 | 17.33871 | 17.47701 | 17.53926 | 0.4326258162 | 0.549380472 | 8.910838
32 | ADOGEH_clean | ADOGEH_clean | [Cu][Cu].[O-]C(=O)C1=[C]C(=[C]C(=[C]1)C(=O)[O-])C(=O)[O-] MOFid-v1.tbo.cat0;ADOGEH_clean | [Cu][Cu] | [O-]C(=O)C1=[C]C(=[C]C(=[C]1)C(=O)[O-])C(=O)[O-] | tbo | 0 | Cu | 4 | O192 | 1 | 2.629 | Cu节点 (CN=4) | M-M=2.63Å | 12.71447 | 5.05258 | 12.69973 | 1.01991 | 1997.13 | 1958.14 | 0 | 0 | 0.677 | 0.663783 | 0 | Cu | Cu | Yes | Cu | 1.019912 | 18261.26 | 912 | 26.3336 | 26.3336 | 26.3336 | 18261.26 | 48 | 5 | 288 | 288 | 96 | 192 | 0 | 0 | 0 | 48 | 0 | 0 | 0 | 0 | 0 | 0 | 0 | 0.3157895 | 0.1052632 | 0.2105263 | 4.778407 | 25.37298 | 0.161323 | 0.0223383883 | 33.43317 | 0.211526 | 0.054292403 | 33.47901 | 0.160069 | 0.3461233189 | 32.69465 | 0.091829 | 0.8035222142 | 29.48719 | 0.314187 | 1.348647 | 26.39637 | 0.344673 | 1.117536 | 27.84684 | 0.189354 | 2.821235 | 24.86738 | 0.564329 | 12.91515 | 31.69702 | 0.77494 | 4.778407 | 25.37298 | 0.161323 | 13.8331 | 33.01607 | 0.515665 | 7.461573 | 26.0868 | 0.225592 | 11.17859 | 28.98582 | 1.02984 | 0.3455437957 | 0.3455437957 | 30.74411 | 0.313799 | 0.932267293 | 26.23171 | 0.233344 | 1.397302 | 24.29503 | 0.611628 | 0.6332458322 | 16.87675 | 0.011657331 | 19.80928 | 0.165239 | 0.1049685815 | 19.47514 | 0.048903 | 0.2776539967 | 18.72783 | 0.073609 | 0.4127952278 | 18.00004 | 0.077793 | 0.5569253087 | 17.18355 | 0.109517 | 0.6332458322 | 16.87675 | 0.123161 | 0.6806294277 | 16.6632 | 0.124986 | 0.000554435 | 55.4435 | 33.51341 | 0.01322935 | 1.14726e-05 | 1.14726 | 19.90661 | 4.432863 | 1.348647 | 28.51768 | 31.92427 | 27.92866 | 25.70012 | 27.91013 | 33.51341 | 1.002523 | 1.003103 | 12.10797 | 48.32688 | 18.7494 | 94.21749 | 19.90661 | 17.35345 | 16.6632 | 0.5569253087 | 0.6806294277 | 13.60679
33 | ADUROI_clean | ADUROI_clean | O=C(c1cncc(c1)C(=O)Nc1ccc(cc1)C(=O)[O-])Nc1ccc(cc1)C(=O)[O-].[Zn] MOFid-v1.pbz.cat1;ADUROI_clean | [Zn] | O=C(c1cncc(c1)C(=O)Nc1ccc(cc1)C(=O)[O-])Nc1ccc(cc1)C(=O)[O-] | pbz | 1 | Zn | 5 | O192,N48 | 0.8 | 9.177 | Zn节点 (CN=5) | M-M=9.18Å | 25.68553 | 17.12424 | 25.68553 | 0.402567 | 1285.84 | 3194.1 | 0 | 0 | 0.8358 | 2.07617 | 0 | Zn | Zn | Yes | Zn | 0.4025587 | 92807.67 | 2112 | 50.8198 | 50.8198 | 50.8198 | 92807.67 | 48 | 5 | 1008 | 624 | 144 | 288 | 0 | 0 | 48 | 0 | 0 | 0 | 0 | 0 | 0 | 0 | 0 | 0.4772727 | 0.06818182 | 0.1363636 | 0.8452195426 | 13.37823 | 0.259504 | 0.0003751079 | 13.10076 | 0.776261 | 0.0008533261 | 13.32663 | 0.617789 | 0.0084821507 | 13.27785 | 0.276953 | 0.0409320994 | 13.22871 | 0.149891 | 0.1257304958 | 13.21275 | 0.087656 | 0.0854748351 | 13.2895 | 0.135981 | 0.4214684476 | 13.31562 | 0.104737 | 10.91565 | 15.68335 | 0.251045 | 0.8452195426 | 13.37823 | 0.259504 | 25.60613 | 17.8266 | 0.645868 | 1.703474 | 13.56066 | 0.180168 | 4.717086 | 14.3505 | 0.169062 | 0.0334352737 | 0.0334352737 | 12.24302 | 0.070872 | 0.1683372478 | 12.27339 | 0.127301 | 0.3328327502 | 12.21204 | 0.119413 | 0.2242807763 | 7.57335 | 0.0024310906 | 7.47853 | 0.223546 | 0.0245491264 | 7.59665 | 0.051102 | 0.0743815953 | 7.58363 | 0.054993 | 0.1240585099 | 7.59099 | 0.052944 | 0.1857033237 | 7.58112 | 0.070265 | 0.2242807763 | 7.57335 | 0.102422 | 0.2476565793 | 7.60272 | 0.038765 | 8.37747e-06 | 0.837747 | 13.28292 | 0.01233557 | 2.48787e-06 | 0.248787 | 7.57451 | 0.8117842689 | 0.1257304958 | 14.5265 | 14.73607 | 14.25933 | 14.58412 | 13.24365 | 13.28292 | 0.1172483451 | 0.0922952221 | 3.385252 | 3.367326 | 26.34846 | 717.5154 | 7.57451 | 7.58182 | 7.60272 | 0.1857033237 | 0.2476565793 | 5.70841
34 | ADUWIH_clean | ADUWIH_clean | [O-]C(=O)c1cccc(c1)OCc1c(COc2cccc(c2)C(=O)[O-])c(COc2cccc(c2)C(=O)[O-])c(c(c1COc1cccc(c1)C(=O)[O-])COc1cccc(c1)C(=O)[O-])COc1cccc(c1)C(=O)[O-].[Zn] MOFid-v1.pcu.cat0;ADUWIH_clean | [Zn] | [O-]C(=O)c1cccc(c1)OCc1c(COc2cccc(c2)C(=O)[O-])c(COc2cccc(c2)C(=O)[O-])c(c(c1COc1cccc(c1)C(=O)[O-])COc1cccc(c1)C(=O)[O-])COc1cccc(c1)C(=O)[O-] | pcu | 0 | Zn | 6 | O72 | 1 | 3.538 | Zn节点 (CN=6) | M-M=3.54Å | 9.28386 | 6.55138 | 8.99777 | 0.722123 | 2053.82 | 2844.14 | 0 | 0 | 0.7098 | 0.982935 | 0 | Zn | Zn | Yes | Zn | 0.7221044 | 10752.89 | 444 | 22.072 | 22.072 | 22.072 | 10752.89 | 12 | 4 | 216 | 144 | 0 | 72 | 0 | 0 | 12 | 0 | 0 | 0 | 0 | 0 | 0 | 0 | 0 | 0.4864865 | 0 | 0.1621622 | 3.680514 | 21.38095 | 0.269744 | 0.0013060471 | 19.66914 | 0.212405 | 0.0032033706 | 19.61116 | 0.184893 | 0.0320417255 | 19.56848 | 0.0878 | 0.1600183071 | 19.68624 | 0.067572 | 0.4844242717 | 19.81274 | 0.136647 | 0.3223637624 | 19.70875 | 0.122688 | 1.704143 | 20.34508 | 0.184584 | 16.84328 | 30.08841 | 0.817703 | 3.680514 | 21.38095 | 0.269744 | 18.76332 | 32.08517 | 0.909173 | 7.582418 | 23.41506 | 0.538077 | 13.74794 | 27.23716 | 0.72916 | 0.0800644854 | 0.0800644854 | 19.01116 | 0.136801 | 0.3980508782 | 19.04992 | 0.101142 | 0.778084935 | 19.27957 | 0.16552 | 0.3462302636 | 11.8981 | 0.0038962225 | 11.83654 | 0.067042 | 0.0393070471 | 11.84696 | 0.031288 | 0.1175340851 | 11.93317 | 0.041927 | 0.1940845927 | 11.88248 | 0.024547 | 0.2891801144 | 11.90194 | 0.062034 | 0.3462302636 | 11.8981 | 0.061854 | 0.3836084453 | 11.90173 | 0.064962 | 3.20403e-05 | 3.20403 | 19.57521 | 0.01956229 | 3.92548e-06 | 0.392548 | 11.85625 | 3.600449 | 0.4844242717 | 21.79785 | 23.5043 | 19.64964 | 22.23961 | 19.73591 | 19.57521 | 0.4523825462 | 0.4043597863 | 8.375823 | 8.162136 | 18.27586 | 180.4613 | 11.85625 | 11.89417 | 11.90173 | 0.2891801144 | 0.3836084453 | 7.718962
35 | ADUWON_clean | ADUWON_clean | [Ni].[O-]C(=O)c1cccc(c1)OCc1c(COc2cccc(c2)C(=O)[O-])c(COc2cccc(c2)C(=O)[O-])c(c(c1COc1cccc(c1)C(=O)[O-])COc1cccc(c1)C(=O)[O-])COc1cccc(c1)C(=O)[O-] MOFid-v1.soc.cat0;ADUWON_clean | [Ni] | [O-]C(=O)c1cccc(c1)OCc1c(COc2cccc(c2)C(=O)[O-])c(COc2cccc(c2)C(=O)[O-])c(c(c1COc1cccc(c1)C(=O)[O-])COc1cccc(c1)C(=O)[O-])COc1cccc(c1)C(=O)[O-] | soc | 0 | Ni | 4 | O48 | 1 | 7.409 | Ni节点 (CN=4) | M-M=7.41Å | 16.37935 | 5.99724 | 16.37935 | 0.521247 | 2391.39 | 4587.82 | 0 | 0 | 0.7844 | 1.50485 | 0 | Ni | Ni | Yes | Ni | 0.5212467 | 27037.82 | 876 | 30.014 | 30.014 | 30.014 | 27037.82 | 12 | 4 | 432 | 288 | 0 | 144 | 0 | 0 | 0 | 0 | 12 | 0 | 0 | 0 | 0 | 0 | 0 | 0.4931507 | 0 | 0.1643836 | 3.609014 | 19.48353 | 0.154873 | 0.0012206675 | 17.34927 | 0.246301 | 0.00327318 | 17.38448 | 0.491656 | 0.0309644238 | 17.34413 | 0.094409 | 0.1575745124 | 17.42516 | 0.086811 | 0.4864925729 | 17.67943 | 0.082997 | 0.3207103673 | 17.52236 | 0.085053 | 1.709338 | 18.36763 | 0.173142 | 21.01291 | 22.60262 | 0.394034 | 3.609014 | 19.48353 | 0.154873 | 26.71741 | 25.54509 | 0.572294 | 8.029709 | 21.67069 | 0.19369 | 15.65584 | 23.52362 | 0.220111 | 0.0910316357 | 0.0910316357 | 17.15495 | 0.051073 | 0.4522007696 | 17.3028 | 0.051491 | 0.9237743343 | 17.59924 | 0.156049 | 0.4321422326 | 11.05972 | 0.0048591052 | 10.91947 | 0.18819 | 0.0500167349 | 11.00279 | 0.045586 | 0.1461148478 | 10.98765 | 0.014183 | 0.2455309142 | 11.03801 | 0.030298 | 0.3634832179 | 11.03457 | 0.025085 | 0.4321422326 | 11.05972 | 0.039668 | 0.4814685127 | 11.06995 | 0.043948 | 3.14391e-05 | 3.14391 | 17.33898 | 0.008954471 | 4.91627e-06 | 0.491627 | 10.9998 | 3.517983 | 0.4864925729 | 19.80292 | 21.29557 | 17.81995 | 20.29324 | 17.54232 | 17.33898 | 0.4555281491 | 0.3954609372 | 6.692091 | 6.394909 | 19.48123 | 181.8805 | 10.9998 | 11.0441 | 11.06995 | 0.3634832179 | 0.4814685127 | 6.339188
36 | AFEJOK_ion_b | AFEJOK_ion_b | [Cu].[O]N(=O)=O.n1ccc(cc1)c1ccncc1 MOFid-v1.bnn.cat0;AFEJOK_ion_b | [Cu] | [O]N(=O)=O.n1ccc(cc1)c1ccncc1 | bnn | 0 | Cu | 6 | N8,F2,O2 | 0.167 | 6.807 | Cu节点 (CN=6) | M-M=6.81Å | 5.99825 | 5.12689 | 5.98721 | 1.10129 | 1640.7 | 1489.79 | 0 | 0 | 0.5808 | 0.52738 | 0 | Cu | Cu | Yes | Cu | 1.101294 | 1882.851 | 107 | 13.4779 | 13.4779 | 11.1085 | 1882.851 | 2 | 7 | 40 | 32 | 9 | 3 | 18 | 0 | 0 | 2 | 0 | 0 | 0 | 0 | 0 | 0 | 0 | 0.3738318 | 0.08411215 | 0.02803738 | 4.257485 | 27.50223 | 0.148594 | 0.0021361018 | 22.46851 | 0.080387 | 0.0054194464 | 22.50274 | 0.062582 | 0.0536884667 | 22.51435 | 0.082331 | 0.2684008099 | 22.73 | 0.067943 | 0.786100305 | 23.30769 | 0.16103 | 0.5305920353 | 23.02811 | 0.116433 | 2.590882 | 25.40812 | 0.127767 | 7.60691 | 31.61154 | 1.716749 | 4.257485 | 27.50223 | 0.148594 | 8.130188 | 33.18013 | 1.128861 | 5.663452 | 29.71904 | 0.651022 | 6.922987 | 31.41662 | 0.733616 | 0.1042015508 | 0.1042015508 | 22.45967 | 0.048145 | 0.5084711318 | 22.94709 | 0.076279 | 0.9833109685 | 23.2867 | 0.113121 | 0.3836476859 | 14.77401 | 0.004541515 | 14.64015 | 0.071947 | 0.045371847 | 14.6729 | 0.023019 | 0.1349092752 | 14.70293 | 0.069274 | 0.2193523289 | 14.6747 | 0.063786 | 0.3253106321 | 14.74032 | 0.081549 | 0.3836476859 | 14.77401 | 0.043225 | 0.4260737174 | 14.7915 | 0.050393 | 5.35091e-05 | 5.35091 | 22.50671 | 0.01349899 | 4.57412e-06 | 0.457412 | 14.65587 | 4.153283 | 0.786100305 | 24.71035 | 26.6218 | 23.07908 | 24.43016 | 23.02193 | 22.50671 | 0.7324118383 | 0.6818987542 | 12.0823 | 11.69823 | 16.85943 | 118.2536 | 14.65587 | 14.72968 | 14.7915 | 0.3253106321 | 0.4260737174 | 7.850834
37 | AFITEP_clean | AFITEP_clean | [O-]C(=O)c1ccc(cc1)C#Cc1ccc(cc1)C(=O)[O-].[Zn].n1ccc(cc1)c1ccncc1 MOFid-v1.dia.cat0;AFITEP_clean | [Zn] | [O-]C(=O)c1ccc(cc1)C#Cc1ccc(cc1)C(=O)[O-].n1ccc(cc1)c1ccncc1 | dia | 0 | Zn | 6 | O8,N4 | 0.667 | 8.63 | Zn节点 (CN=6) | M-M=8.63Å | 4.64022 | 4.09997 | 4.63375 | 1.06928 | 1521.04 | 1422.49 | 0 | 0 | 0.5262 | 0.492105 | 0 | Zn | Zn | No |  | 1.069262 | 1508.885 | 98 | 6.1751 | 14.7508 | 17.144 | 1508.885 | 2 | 5 | 52 | 32 | 4 | 8 | 0 | 0 | 2 | 0 | 0 | 0 | 0 | 0 | 0 | 0 | 0 | 0.5306122 | 0.04081633 | 0.08163265 | 5.90771 | 37.01825 | 0.501804 | 0.014240697 | 29.54871 | 0.051177 | 0.0367796335 | 29.58581 | 0.077397 | 0.3565309834 | 29.77012 | 0.136369 | 1.584205 | 30.88495 | 0.261929 | 3.432169 | 32.98482 | 0.361398 | 2.707652 | 32.00226 | 0.204298 | 5.204422 | 35.72579 | 0.413937 | 7.28213 | 38.00097 | 0.633392 | 5.90771 | 37.01825 | 0.501804 | 7.594052 | 38.14154 | 2.177348 | 6.454645 | 37.78933 | 1.103847 | 6.957968 | 36.29826 | 1.98396 | 0.4134875963 | 0.4134875963 | 29.83673 | 0.084055 | 1.680252 | 30.87862 | 0.102602 | 2.70015 | 31.75364 | 0.209917 | 0.9191126155 | 19.47378 | 0.0121175086 | 19.37861 | 0.049969 | 0.11889289 | 19.3647 | 0.031788 | 0.3466390661 | 19.43871 | 0.078047 | 0.5523171534 | 19.41277 | 0.051181 | 0.7933165329 | 19.46772 | 0.086092 | 0.9191126155 | 19.47378 | 0.120901 | 0.9744693756 | 19.49664 | 0.136406 | 0.000361556 | 36.1556 | 29.51516 | 0.007151889 | 3.77439e-07 | 0.0377439 | 2.477574 | 5.494223 | 3.432169 | 31.26463 | 30.82781 | 31.04103 | 31.92504 | 31.95734 | 29.51516 | 3.075638 | 3.018681 | 21.63177 | 957.919 | 16.21621 | 52.80538 | 2.477574 | 19.45142 | 19.49664 | 0.7933165329 | 0.9744693756 | 27.03758
38 | AFITUF_clean | AFITUF_clean | Brc1cc(ccc1C#Cc1ccc(cc1Br)C(=O)[O-])C(=O)[O-].C1=C[C](C=C[N]1)c1ccncc1.[Zn][Zn].n1ccc(cc1)c1ccncc1 MOFid-v1.pcu.cat2;AFITUF_clean | [Zn][Zn] | Brc1cc(ccc1C#Cc1ccc(cc1Br)C(=O)[O-])C(=O)[O-].C1=C[C](C=C[N]1)c1ccncc1.n1ccc(cc1)c1ccncc1 | pcu | 2 | Zn | 5 | O48,N12 | 0.8 | 2.971 | Zn节点 (CN=5) | M-M=2.97Å | 7.14066 | 5.08524 | 7.12439 | 1.32285 | 1391.46 | 1051.86 | 0 | 0 | 0.5322 | 0.402312 | 0 | Zn | Zn | Yes | Zn | 1.322831 | 8518.439 | 468 | 14.0828 | 21.4518 | 28.2518 | 8518.439 | 12 | 6 | 252 | 120 | 12 | 48 | 0 | 0 | 12 | 0 | 0 | 0 | 0 | 0 | 0 | 0 | 0 | 0.5384615 | 0.02564103 | 0.1025641 | 2.748803 | 27.07766 | 0.49623 | 0.0018559452 | 24.78319 | 0.082558 | 0.0047220137 | 24.73968 | 0.069838 | 0.0478777122 | 24.79832 | 0.148966 | 0.2335090681 | 24.98291 | 0.361925 | 0.6450404116 | 25.20724 | 0.190827 | 0.4441264266 | 25.22004 | 0.429104 | 1.743816684 | 25.80783 | 0.545225 | 5.300121497 | 32.83605 | 0.897194 | 2.748803 | 27.07766 | 0.49623 | 5.691585 | 32.53179 | 1.542646 | 3.769893 | 28.92516 | 0.347401 | 4.733509 | 31.47921 | 0.498044 | 0.081307197 | 0.081307197 | 24.25831 | 0.12121 | 0.3828172414 | 24.4062 | 0.295016 | 0.6940159238 | 24.3629 | 0.208391 | 0.2566015498 | 15.54142 | 0.0031220991 | 15.56127 | 0.120252 | 0.0307715562 | 15.47935 | 0.068623 | 0.0897175241 | 15.45425 | 0.075671 | 0.1449593379 | 15.51181 | 0.179859 | 0.2161597752 | 15.52728 | 0.106658 | 0.2566015498 | 15.54142 | 0.04069 | 0.2772608204 | 15.50116 | 0.041531 | 4.79973e-05 | 4.79973 | 24.7187 | 0.02000701 | 3.0509e-07 | 0.030509 | 2.477573 | 2.667496 | 0.6450404116 | 26.1401 | 27.85052 | 25.06179 | 25.508 | 25.13673 | 24.7187 | 0.5971626994 | 0.5637332146 | 14.92045 | 157.3218 | 16.37229 | 140.3918 | 2.477573 | 15.52684 | 15.50116 | 0.2161597752 | 0.2772608204 | 22.24112
39 | AFIXAO_clean | AFIXAO_clean | C1=C[N]C=N1.C1=N[CH]C=N1.[Co] MOFid-v1.nog.cat0;AFIXAO_clean | [Co] | C1=C[N]C=N1.C1=N[CH]C=N1 | nog | 0 | Co | 4 | N80 | 0 | 5.797 | Co节点 (CN=4) | M-M=5.8Å | 6.3306 | 4.52097 | 6.32879 | 1.12223 | 1320.24 | 1176.44 | 0 | 0 | 0.5702 | 0.508096 | 0 | Co | Co | No |  | 1.12223 | 5713.779 | 340 | 9.4526 | 24.3406 | 24.847 | 5713.779 | 20 | 4 | 120 | 120 | 80 | 0 | 0 | 0 | 0 | 0 | 0 | 20 | 0 | 0 | 0 | 0 | 0 | 0.3529412 | 0.2352941 | 0 | 2.144452 | 23.86342 | 0.342724 | 0.0019107718 | 25.3157 | 0.27219 | 0.0047559961 | 25.4129 | 0.07392 | 0.0472675399 | 25.48415 | 0.095142 | 0.2211959011 | 25.33317 | 0.122289 | 0.5570825681 | 24.64574 | 0.404649 | 0.4000848452 | 25.09662 | 0.396869 | 1.354881 | 24.09253 | 0.223408 | 5.467745 | 29.36681 | 0.360505 | 2.144452 | 23.86342 | 0.342724 | 6.019985 | 30.73336 | 0.766491 | 3.220959 | 24.82004 | 0.161094 | 4.682674 | 27.7826 | 0.37201 | 0.0775302033 | 0.0775302033 | 24.75304 | 0.146731 | 0.3379059907 | 24.33186 | 0.16183 | 0.6100269606 | 24.22215 | 0.400507 | 0 |  | 0.0034292031 | 16.18768 | 0.137825 | 0.0343988564 | 16.04856 | 0.063674 | 0.0993659616 | 16.03925 | 0.063876 | 0.1628180884 | 15.9329 | 0.16943 | 0.2358834218 | 15.74403 | 0.088322 | 0 |  |  | 0.3060979199 | 15.8852 | 0.213329 | 4.83739e-05 | 4.83739 | 25.45867 | 0.01923963 | 3.43339e-06 | 0.343339 | 16.06894 | 2.066922 | 0.5570825681 | 26.24491 | 27.98615 | 25.6036 | 25.14498 | 25.02518 | 25.45867 | 0.5098150282 | 0.4795523648 | 11.80843 | 14.08925 | 17.33686 | 160.6996 | 16.06894 | 15.838465 | 15.8852 | 0.2358834218 | 0.3060979199 | 9.389735
40 | AFIXES_clean | AFIXES_clean | C1=C[N]C=N1.C1=N[CH]C=N1.[Co] MOFid-v1.nog.cat0;AFIXES_clean | [Co] | C1=C[N]C=N1.C1=N[CH]C=N1 | nog | 0 | Co | 4 | N80 | 0 | 5.813 | Co节点 (CN=4) | M-M=5.81Å | 6.43864 | 4.7481 | 6.42659 | 1.12574 | 1304.99 | 1159.23 | 0 | 0 | 0.5758 | 0.511486 | 0 | Co | Co | No |  | 1.12574 | 5695.962 | 340 | 9.5182 | 24.246 | 24.685 | 5695.962 | 20 | 4 | 120 | 120 | 80 | 0 | 0 | 0 | 0 | 0 | 0 | 20 | 0 | 0 | 0 | 0 | 0 | 0.3529412 | 0.2352941 | 0 | 2.156614 | 23.84284 | 0.256094 | 0.001920699 | 25.76777 | 0.390628 | 0.0048962719 | 25.7298 | 0.127024 | 0.0489091981 | 25.70962 | 0.168305 | 0.2236410157 | 25.58298 | 0.127459 | 0.5542412284 | 25.07507 | 0.2621 | 0.4055264661 | 25.23177 | 0.187988 | 1.352637 | 24.11206 | 0.129401 | 5.539935 | 30.21283 | 0.422381 | 2.156614 | 23.84284 | 0.256094 | 6.148185 | 31.00444 | 0.922978 | 3.277925 | 24.89835 | 0.508358 | 4.78903 | 27.84626 | 0.945758 | 0.0767765987 | 0.0767765987 | 24.84485 | 0.04906 | 0.3464811566 | 24.45185 | 0.14438 | 0.606055214 | 24.04334 | 0.193765 | 0.2750169092 | 15.927 | 0.0033730928 | 16.11579 | 0.119179 | 0.0334849058 | 16.09556 | 0.084209 | 0.0981244131 | 16.07014 | 0.080002 | 0.1602471572 | 15.99647 | 0.100968 | 0.2343101751 | 15.96012 | 0.07008 | 0.2750169092 | 15.927 | 0.095797 | 0.3026201598 | 15.9823 | 0.189797 | 4.90935e-05 | 4.90935 | 25.73141 | 0.02056993 | 3.38632e-06 | 0.338632 | 16.12816 | 2.07983693 | 0.5542412284 | 26.28736 | 28.30925 | 25.38344 | 25.1694 | 25.29661 | 25.73141 | 0.5053320303 | 0.4774646297 | 11.82708 | 14.4976 | 17.3791 | 161.5344 | 16.12816 | 15.9612 | 15.9823 | 0.2343101751 | 0.3026201598 | 9.603259
41 | AFOTOF_clean | AFOTOF_clean | [Eu].[O-]C(=O)c1ccc(cc1)c1ccc(cc1)C(=O)[O-] MOFid-v1.tsy.cat0;AFOTOF_clean | [Eu] | [O-]C(=O)c1ccc(cc1)c1ccc(cc1)C(=O)[O-] | tsy | 0 | Eu | 7 | O14 | 1 | 4.506 | Eu节点 (CN=7) | M-M=4.51Å | 8.7931 | 6.77287 | 8.7931 | 1.07439 | 1647.74 | 1533.66 | 0 | 0 | 0.6144 | 0.571859 | 0 | Eu | Eu | No |  | 1.07439 | 1583.539 | 80 | 8.655 | 14.105 | 15.1056 | 1583.539 | 2 | 4 | 42 | 24 | 0 | 12 | 0 | 0 | 0 | 0 | 0 | 0 | 0 | 0 | 0 | 0 | 0 | 0.525 | 0 | 0.15 | 4.026495 | 23.76484 | 0.572573 | 0.0040789745 | 28.47977 | 0.329922 | 0.0099737636 | 28.54377 | 0.122833 | 0.1005347236 | 28.54869 | 0.286513 | 0.444649698 | 27.69878 | 0.21884 | 1.06212 | 26.46108 | 0.375024 | 0 |  |  | 2.460522 | 23.64254 | 1.094983 | 9.521937 | 32.52017 | 1.064571 | 4.026495 | 23.76484 | 0.572573 | 10.26084 | 33.23836 | 0.706623 | 6.28671228 | 26.32257 | 0.394468 | 8.518198 | 30.66722 | 0.41832 | 0.1350209684 | 0.1350209684 | 26.1057 | 0.239627 | 0.6090583963 | 25.81587 | 0.647252 | 1.069261 | 24.86324 | 0.452236 | 0.4659465808 | 16.58506 | 0.0060798273 | 17.41604 | 0.215074 | 0.0572357793 | 17.21033 | 0.124534 | 0 |  |  | 0.274480414 | 16.94824 | 0.129678 | 0.4004503699 | 16.99244 | 0.13578 | 0.4659465808 | 16.58506 | 0.200857 | 0.5203526987 | 16.69411 | 0.186742 | 0.000102472 | 10.2472 | 28.61421 | 0.02958762 | 5.86742e-06 | 0.586742 | 17.25127 | 3.891474 | 1.06212 | 27.86936 | 29.62917 | 27.81341 | 26.16549 | 27.07993 | 28.61421 | 0.961585493 | 0.9270992482 | 13.26157 | 17.46458 | 17.20351 | 97.52547 | 17.25127 | 16.84191 | 16.69411 | 0.4004503699 | 0.5203526987 | 11.36294
42 | AFOTUL_clean | AFOTUL_clean | [O-]C(=O)c1ccc(cc1)c1ccc(cc1)C(=O)[O-].[Sm] MOFid-v1.tsy.cat0;AFOTUL_clean | [Sm] | [O-]C(=O)c1ccc(cc1)c1ccc(cc1)C(=O)[O-] | tsy | 0 | Sm | 7 | O14 | 1 | 4.524 | Sm节点 (CN=7) | M-M=4.52Å | 8.80212 | 6.81408 | 8.79682 | 1.05969 | 1683.28 | 1588.47 | 0 | 0 | 0.614 | 0.579417 | 0 | Sm | Sm | No |  | 1.059686 | 1600.485 | 80 | 8.6876 | 14.166 | 15.14 | 1600.485 | 2 | 4 | 42 | 24 | 0 | 12 | 0 | 0 | 0 | 0 | 0 | 0 | 0 | 0 | 0 | 0 | 0 | 0.525 | 0 | 0.15 | 4.098884 | 24.04781 | 0.14041 | 0.0038979621 | 28.20743 | 0.347501 | 0.0098642306 | 28.30447 | 0.480602 | 0.0924439137 | 28.04225 | 0.235787 | 0.4348991581 | 27.73585 | 0.597452 | 1.034647 | 26.48283 | 0.414613 | 0.7548265886 | 27.15358 | 0.462774 | 2.440094 | 23.92304 | 1.002601 | 9.818452 | 31.92107 | 0.861103 | 4.098884 | 24.04781 | 0.14041 | 10.61923 | 33.29256 | 1.587134 | 6.483854 | 26.65748 | 0.606197 | 8.816985 | 30.6713 | 0.161738 | 0.1297403329 | 0.1297403329 | 25.70463 | 0.347932 | 0.6019807847 | 25.1875 | 0.325823 | 1.075349 | 24.58482 | 0.494202 | 0.4675212864 | 16.55697 | 0.0057969692 | 16.87006 | 0.11376 | 0.0562563026 | 16.95353 | 0.120419 | 0.1666557268 | 17.03571 | 0.189944 | 0.2689185886 | 16.74652 | 0.220133 | 0.3949592231 | 16.72903 | 0.094597 | 0.4675212864 | 16.55697 | 0.139535 | 0.5139623124 | 16.59654 | 0.076432 | 9.65043e-05 | 9.65043 | 28.21565 | 0.06997667 | 5.73493e-06 | 0.573493 | 17.02467 | 3.969144 | 1.034647 | 27.35192 | 29.43561 | 26.85205 | 25.76809 | 27.12409 | 28.21565 | 0.9422029109 | 0.9049064917 | 13.09815 | 16.82746 | 17.22692 | 99.22582 | 17.02467 | 16.67751 | 16.59654 | 0.3949592231 | 0.5139623124 | 11.19098
43 | AFOVAT_clean | AFOVAT_clean | [La].[O-]C(=O)c1ccc(cc1)c1ccc(cc1)C(=O)[O-] MOFid-v1.tsy.cat0;AFOVAT_clean | [La] | [O-]C(=O)c1ccc(cc1)c1ccc(cc1)C(=O)[O-] | tsy | 0 | La | 7 | O14 | 1 | 4.609 | La节点 (CN=7) | M-M=4.61Å | 8.32882 | 6.54754 | 8.28902 | 1.04077 | 1670.63 | 1605.18 | 0 | 0 | 0.61 | 0.586104 | 0 | La | La | No |  | 1.040768 | 1593.023 | 80 | 8.842 | 14.318 | 14.498 | 1593.023 | 2 | 4 | 42 | 24 | 0 | 12 | 0 | 0 | 0 | 0 | 0 | 0 | 0 | 0 | 0 | 0 | 0 | 0.525 | 0 | 0.15 | 4.23186 | 24.18236 | 0.359413 | 0.0046447214 | 29.49329 | 0.830094 | 0.0114678296 | 29.09388 | 0.253893 | 0.1152600335 | 29.14803 | 0.0823 | 0.5019032493 | 28.86037 | 0.669906 | 1.159206 | 27.12516 | 0.448832 | 0.8729013075 | 27.69963 | 0.793709 | 2.646365 | 24.14982 | 0.329416 | 9.817273 | 32.78127 | 1.137972 | 4.23186 | 24.18236 | 0.359413 | 10.52674 | 34.00027 | 1.050437 | 6.558584 | 26.90208 | 0.346935 | 8.776149 | 30.62473 | 0.511305 | 0.1502732202 | 0.1502732202 | 26.8319 | 0.433716 | 0.6663923216 | 26.12595 | 0.551827 | 1.155472 | 25.36572 | 0.297306 | 0.4763844073 | 16.87541 | 0.0057714732 | 17.08839 | 0.265407 | 0.0567778585 | 17.05447 | 0.140473 | 0.1673493526 | 17.02773 | 0.13382 | 0.276213609 | 16.90788 | 0.149868 | 0.4004016901 | 16.76204 | 0.3364 | 0.4763844073 | 16.87541 | 0.171945 | 0.5219882264 | 16.63431 | 0.172418 | 0.000117684 | 11.7684 | 29.30543 | 0.03460817 | 5.8166e-06 | 0.58166 | 17.09275 | 4.081587 | 1.159206 | 27.92554 | 29.84431 | 27.60859 | 26.32373 | 27.89505 | 29.30543 | 1.043946 | 1.008933 | 14.47554 | 20.23244 | 17.01082 | 92.70614 | 17.09275 | 16.84844 | 16.63431 | 0.4004016901 | 0.5219882264 | 12.21268
44 | AFOVEX_clean | AFOVEX_clean | [Ce].[O-]C(=O)c1ccc(cc1)c1ccc(cc1)C(=O)[O-] MOFid-v1.tsy.cat0;AFOVEX_clean | [Ce] | [O-]C(=O)c1ccc(cc1)c1ccc(cc1)C(=O)[O-] | tsy | 0 | Ce | 7 | O14 | 1 | 4.58 | Ce节点 (CN=7) | M-M=4.58Å | 8.81515 | 6.86051 | 8.81515 | 1.02206 | 1673.56 | 1637.43 | 0 | 0 | 0.619 | 0.605638 | 0 | Ce | Ce | No |  | 1.022063 | 1626.114 | 80 | 8.789 | 14.257 | 15.1092 | 1626.114 | 2 | 4 | 42 | 24 | 0 | 12 | 0 | 0 | 0 | 0 | 0 | 0 | 0 | 0 | 0 | 0 | 0 | 0.525 | 0 | 0.15 | 3.927575 | 23.3894 | 0.33843 | 0.0037800606 | 28.1066 | 0.529561 | 0.009722832 | 28.16304 | 0.227209 | 0.0906819045 | 27.93057 | 0.312181 | 0.4348068787 | 27.35976 | 0.320613 | 1.020218 | 26.5084 | 0.719367 | 0.7610556634 | 26.87335 | 0.374082 | 2.387508 | 23.6726 | 0.399444 | 10.11171 | 31.81224 | 0.633582 | 3.927575 | 23.3894 | 0.33843 | 10.90483 | 32.71268 | 1.508119 | 6.367943 | 25.83713 | 0.569405 | 9.013412878 | 29.36352 | 1.169757 | 0.1313063153 | 0.1313063153 | 25.9116 | 0.258813 | 0.5949931898 | 25.19716 | 0.603872 | 1.056404 | 24.1205 | 0.629866 | 0.4745495529 | 16.49493 | 0.0058678363 | 17.03017 | 0.154301 | 0.056832045 | 16.88928 | 0.185084 | 0.1662310776 | 16.68375 | 0.122976 | 0.2738732979 | 16.59837 | 0.317314 | 0.3978492932 | 16.55061 | 0.346959 | 0.4745495529 | 16.49493 | 0.415708 | 0.5101791216 | 16.25012 | 0.143536 | 9.70084e-05 | 9.70084 | 28.21398 | 0.128432 | 5.7416e-06 | 0.57416 | 16.93165 | 3.796269 | 1.020218 | 27.39782 | 29.23201 | 27.15181 | 25.80965 | 26.91384 | 28.21398 | 0.9295356272 | 0.8889112164 | 12.82166 | 16.89571 | 17.27952 | 100.2846 | 16.93165 | 16.54797 | 16.25012 | 0.3978492932 | 0.5101791216 | 11.28233
45 | AFOVIB_clean | AFOVIB_clean | [Gd].[O-]C(=O)c1ccc(cc1)c1ccc(cc1)C(=O)[O-] MOFid-v1.tsy.cat0;AFOVIB_clean | [Gd] | [O-]C(=O)c1ccc(cc1)c1ccc(cc1)C(=O)[O-] | tsy | 0 | Gd | 7 | O14 | 1 | 4.488 | Gd节点 (CN=7) | M-M=4.49Å | 8.79334 | 6.74118 | 8.79334 | 1.0948 | 1657.47 | 1513.94 | 0 | 0 | 0.6104 | 0.557543 | 0 | Gd | Gd | No |  | 1.094804 | 1570.046 | 80 | 8.622 | 14.066 | 15.0818 | 1570.046 | 2 | 4 | 42 | 24 | 0 | 12 | 0 | 0 | 0 | 0 | 0 | 0 | 0 | 0 | 0 | 0 | 0 | 0.525 | 0 | 0.15 | 4.159151 | 24.249 | 0.228746 | 0.004222462 | 28.78971 | 0.379524 | 0.0103029682 | 28.63311 | 0.09582 | 0.1013592136 | 28.50855 | 0.184464 | 0.4625000668 | 27.74012 | 0.322605 | 1.063374117 | 26.85833 | 0.563016 | 0.7705047178 | 27.21415 | 0.530251 | 2.526143224 | 24.45981 | 0.40301 | 9.483867 | 32.3359 | 1.20119 | 4.159151 | 24.249 | 0.228746 | 10.15729 | 33.85443 | 2.001767 | 6.453502 | 26.97086 | 0.551999 | 8.459777 | 31.07344 | 0.765388 | 0.1369220844 | 0.1369220844 | 26.3276 | 0.280087 | 0.6121784946 | 25.38557 | 0.393214 | 1.085772 | 24.94518 | 0.337359 | 0.4704893351 | 16.90165 | 0.0059170821 | 17.38578 | 0.382885 | 0.0576613611 | 17.26706 | 0.041322 | 0.1698544702 | 17.18212 | 0.197423 | 0.2746713528 | 16.79403 | 0.247258 | 0.4034222287 | 16.81037 | 0.303995 | 0.4704893351 | 16.90165 | 0.19133 | 0.523033024 | 16.63074 | 0.161536 | 0.000102721 | 10.2721 | 28.69683 | 0.08903324 | 5.87923e-06 | 0.587923 | 17.30681 | 4.022229 | 1.063374117 | 27.62118 | 29.668 | 27.20008 | 25.99546 | 27.27087 | 28.69683 | 0.9620149034 | 0.9264520326 | 13.17942 | 17.47185 | 17.25077 | 97.71204 | 17.30681 | 16.83535 | 16.63074 | 0.4034222287 | 0.523033024 | 11.39002
46 | AFOVOH_clean | AFOVOH_clean | [Nd].[O-]C(=O)c1ccc(cc1)c1ccc(cc1)C(=O)[O-] MOFid-v1.tsy.cat0;AFOVOH_clean | [Nd] | [O-]C(=O)c1ccc(cc1)c1ccc(cc1)C(=O)[O-] | tsy | 0 | Nd | 7 | O14 | 1 | 4.543 | Nd节点 (CN=7) | M-M=4.54Å | 8.78847 | 6.84598 | 8.77538 | 1.04816 | 1663.77 | 1587.32 | 0 | 0 | 0.6228 | 0.594182 | 0 | Nd | Nd | No |  | 1.048168 | 1598.687 | 80 | 8.723 | 14.179 | 15.0312 | 1598.687 | 2 | 4 | 42 | 24 | 0 | 12 | 0 | 0 | 0 | 0 | 0 | 0 | 0 | 0 | 0 | 0 | 0 | 0.525 | 0 | 0.15 | 4.04913 | 23.84369 | 0.90341 | 0.0040568063 | 28.31713 | 0.2712 | 0.0099304011 | 28.34779 | 0.39709 | 0.0959057903 | 28.23876 | 0.21501 | 0.4292926833 | 27.6486 | 0.717369 | 1.041194 | 26.67457 | 0.473611 | 0.7745010891 | 27.44396 | 0.383352 | 2.451254 | 23.81288 | 0.366462 | 9.879535 | 32.41565 | 1.202029 | 4.04913 | 23.84369 | 0.90341 | 10.54541 | 33.47508 | 1.685579 | 6.443994157 | 26.49737 | 0.198253 | 8.785601 | 30.55887 | 0.347174 | 0.1329207925 | 0.1329207925 | 26.11473 | 0.42739 | 0.61118625 | 25.37404 | 0.572414 | 1.072024 | 25.05255 | 0.333636 | 0.4721936675 | 16.58361 | 0.0057773876 | 17.13547 | 0.283307 | 0.0565929634 | 17.07887 | 0.112665 | 0.171449097 | 17.04804 | 0.24921 | 0.2759784393 | 16.89783 | 0.338989 | 0.4009507819 | 16.72284 | 0.116913 | 0.4721936675 | 16.58361 | 0.363899 | 0.5211953452 | 16.71405 | 0.172872 | 0.000100552 | 10.0552 | 28.54273 | 0.04051067 | 5.81847e-06 | 0.581847 | 17.16073 | 3.91621 | 1.041194 | 27.3607 | 29.38844 | 26.80735 | 25.88631 | 27.25571 | 28.54273 | 0.945288297 | 0.9082732948 | 12.98406 | 17.28152 | 17.29226 | 99.08663 | 17.16073 | 16.73476 | 16.71405 | 0.4009507819 | 0.5211953452 | 11.382
47 | AFOYAW_clean | AFOYAW_clean | [Cu].[Cu][OH][Cu][OH][Cu].n1ncn(c1)c1ccc(cc1)n1cnnc1 MOFid-v1.UNKNOWN.cat0;AFOYAW_clean | [Cu][OH][Cu][OH][Cu] | n1ncn(c1)c1ccc(cc1)n1cnnc1 | UNKNOWN | 0 | Cu | 7 | N22,O4 | 0.154 | 3.274 | Cu节点 (CN=7) | M-M=3.27Å | 5.94533 | 4.22739 | 5.94533 | 0.978122 | 1810.39 | 1850.89 | 0 | 0 | 0.6112 | 0.624871 | 0 | Cu | Cu | Yes | Cu | 0.9781226 | 2290.642 | 128 | 13.3427 | 13.4047 | 13.562 | 2290.642 | 4 | 5 | 50 | 42 | 30 | 2 | 0 | 0 | 0 | 4 | 0 | 0 | 0 | 0 | 0 | 0 | 0 | 0.390625 | 0.234375 | 0.015625 | 5.663258 | 29.22891 | 0.167033 | 0.0030618763 | 23.93472 | 0.200283 | 0.0083194098 | 23.87545 | 0.188673 | 0.0808177852 | 23.96269 | 0.086787 | 0.4023564877 | 24.28108 | 0.043225 | 1.218223772 | 24.88323 | 0.21516 | 0.8005579027 | 24.53236 | 0.241783 | 3.619133 | 27.11717 | 0.140481 | 9.649334 | 33.50618 | 1.808065 | 5.663258 | 29.22891 | 0.167033 | 10.37725 | 33.79879 | 2.289609 | 7.330095 | 32.06012 | 0.633303 | 8.799594 | 33.01986 | 0.441625 | 0.1421377644 | 0.1421377644 | 23.87026 | 0.043645 | 0.7014754 | 24.38932 | 0.136916 | 1.327819 | 24.94473 | 0.16447 | 0.4395992798 | 15.4785 | 0.0049082665 | 15.38136 | 0.10186 | 0.0509448044 | 15.35922 | 0.088132 | 0.1521534814 | 15.42229 | 0.042792 | 0.2519076515 | 15.43989 | 0.059107 | 0.3699821253 | 15.48132 | 0.015914 | 0.4395992798 | 15.4785 | 0.027156 | 0.4860554939 | 15.53448 | 0.039475 | 7.95525e-05 | 7.95525 | 23.88149 | 0.005832356 | 5.16895e-06 | 0.516895 | 15.40194 | 5.52112 | 1.218223772 | 25.92015 | 27.61396 | 24.65639 | 25.4901 | 24.56556 | 23.88149 | 1.137406 | 1.076086 | 16.46328 | 15.39046 | 15.94379 | 84.86613 | 15.40194 | 15.46657 | 15.53448 | 0.3699821253 | 0.4860554939 | 8.479548
48 | AFOYIE_clean | AFOYIE_clean | [Cu].n1ncn(c1)c1ccc(cc1)n1cnnc1 MOFid-v1.lim.cat0;AFOYIE_clean | [Cu] | n1ncn(c1)c1ccc(cc1)n1cnnc1 | lim | 0 | Cu | 8 | N32 | 0 | 3.575 | Cu节点 (CN=8) | M-M=3.58Å | 9.08566 | 8.61929 | 9.08005 | 0.761887 | 2055.27 | 2697.6 | 0 | 0 | 0.71 | 0.931897 | 0 | Cu | Cu | Yes | Cu | 0.7618869 | 2404.103 | 100 | 7.1442 | 19.4387 | 17.3114 | 2404.103 | 4 | 4 | 40 | 32 | 24 | 0 | 0 | 0 | 0 | 4 | 0 | 0 | 0 | 0 | 0 | 0 | 0 | 0.4 | 0.24 | 0 | 2.678733 | 20.1346 | 0.3672 | 0.0009575908 | 18.78832 | 0.740056 | 0.0022188908 | 18.82061 | 0.142922 | 0.0225827105 | 18.74417 | 0.174731 | 0.1145255914 | 18.84603 | 0.156867 | 0.3525463968 | 18.97383 | 0.128279 | 0.2297537938 | 18.93339 | 0.124147 | 1.204377 | 19.32526 | 0.059416 | 15.14093 | 30.67472 | 0.40419 | 2.678733 | 20.1346 | 0.3672 | 16.69874 | 31.98506 | 0.739613 | 6.336733 | 22.292 | 0.162956 | 12.68723 | 27.44969 | 0.199078 | 0.0609600027 | 0.0609600027 | 18.3267 | 0.09131 | 0.3049246704 | 18.28638 | 0.092234 | 0.6082174701 | 18.52501 | 0.069142 | 0.2785994232 | 11.66094 | 0.0031305853 | 11.62306 | 0.319839 | 0.0318271446 | 11.5728 | 0.060619 | 0.093560586 | 11.53461 | 0.066025 | 0.1568681028 | 11.60407 | 0.046451 | 0.2322724275 | 11.61482 | 0.06048 | 0.2785994232 | 11.66094 | 0.087022 | 0.3103081438 | 11.64287 | 0.045523 | 2.29023e-05 | 2.29023 | 18.8155 | 0.01336867 | 3.14318e-06 | 0.314318 | 11.58448 | 2.617773 | 0.3525463968 | 20.8837 | 22.56547 | 18.83529 | 21.25034 | 18.91775 | 18.8155 | 0.3299636863 | 0.2915863941 | 7.589071 | 7.286347 | 18.77839 | 241.8216 | 11.58448 | 11.62661 | 11.64287 | 0.2322724275 | 0.3103081438 | 7.231021
49 | AFOYOK_clean | AFOYOK_clean | N1=[C][C]([C]=N1)c1ccc(cc1)C1=[C][N]N=[C]1.[Cu].[N]1N=[C]C(=[C]1)c1ccc(cc1)C1=[C]N=N[C]1.[N]1N=[C]C(=[C]1)c1ccc(cc1)C1=[C][N]N=[C]1 MOFid-v1.tsy.cat0;AFOYOK_clean | [Cu] | N1=[C][C]([C]=N1)c1ccc(cc1)C1=[C][N]N=[C]1.[N]1N=[C]C(=[C]1)c1ccc(cc1)C1=[C]N=N[C]1.[N]1N=[C]C(=[C]1)c1ccc(cc1)C1=[C][N]N=[C]1 | tsy | 0 | Cu | 6 | N24 | 0 | 3.856 | Cu节点 (CN=6) | M-M=3.86Å | 7.73482 | 5.71785 | 7.72321 | 0.979448 | 1633.89 | 1668.18 | 0 | 0 | 0.588 | 0.600338 | 0 | Cu | Cu | No |  | 0.979448 | 2508.041 | 124 | 7.7119 | 13.4745 | 25.1892 | 2508.041 | 4 | 4 | 72 | 24 | 24 | 0 | 0 | 0 | 0 | 4 | 0 | 0 | 0 | 0 | 0 | 0 | 0 | 0.5806452 | 0.1935484 | 0 | 4.647795 | 26.87571 | 0.28191 | 0.0013540954 | 21.31396 | 0.23397 | 0.0035912047 | 21.57225 | 0.196899 | 0.0355212395 | 21.55957 | 0.135224 | 0.1814741361 | 21.63482 | 0.047417 | 0.5713488387 | 22.15327 | 0.122442 | 0.3743619658 | 21.9144 | 0.113053 | 2.156494 | 23.93171 | 0.049036 | 10.12417 | 33.76346 | 1.640268 | 4.647795 | 26.87571 | 0.28191 | 10.70297 | 35.74119 | 1.133126 | 7.298076 | 30.17714 | 0.535874 | 9.160223 | 32.72864 | 0.816559 | 0.0768496682 | 0.0768496682 | 21.05812 | 0.154971 | 0.3927679461 | 21.30414 | 0.149602 | 0.7833241327 | 21.82284 | 0.08278 | 0.2697349629 | 13.30635 | 0.0031623726 | 13.22626 | 0.108032 | 0.0310765955 | 13.22293 | 0.04339 | 0.0921566502 | 13.23434 | 0.07286 | 0.1538269298 | 13.24724 | 0.06631 | 0.2250312242 | 13.26589 | 0.100557 | 0.2697349629 | 13.30635 | 0.053227 | 0.3025357592 | 13.34431 | 0.062823 | 3.56289e-05 | 3.56289 | 21.44177 | 0.01377623 | 3.09586e-06 | 0.309586 | 13.18021 | 4.570945 | 0.5713488387 | 23.77447 | 25.555 | 21.74566 | 24.02275 | 21.90083 | 21.44177 | 0.5358275992 | 0.4944991705 | 12.69488 | 11.50856 | 16.48495 | 153.2887 | 13.18021 | 13.27316 | 13.34431 | 0.2250312242 | 0.3025357592 | 8.26156
50 | AFUKET_clean | AFUKET_clean | [Mn].[O-]C(=O)c1ccc(cc1)OCC(COc1ccc(cc1)C(=O)[O-])(COc1ccc(cc1)C(=O)[O-])COCC(COc1ccc(cc1)C(=O)[O-])(COc1ccc(cc1)C(=O)[O-])COc1ccc(cc1)C(=O)[O-].c1ncn(c1)c1ccc(cc1)n1cncc1 MOFid-v1.UNKNOWN.cat0;AFUKET_clean | [Mn] | [O-]C(=O)c1ccc(cc1)OCC(COc1ccc(cc1)C(=O)[O-])(COc1ccc(cc1)C(=O)[O-])COCC(COc1ccc(cc1)C(=O)[O-])(COc1ccc(cc1)C(=O)[O-])COc1ccc(cc1)C(=O)[O-].c1ncn(c1)c1ccc(cc1)n1cncc1 | UNKNOWN | 0 | Mn | 6 | O60,N8 | 0.882 | 3.378 | Mn节点 (CN=6) | M-M=3.38Å | 5.96671 | 4.7743 | 5.96671 | 0.9597 | 1662.19 | 1731.99 | 97.0966 | 101.174 | 0.5958 | 0.620819 | 0 | Mn | Mn | Yes | Mn | 0.9597002 | 9301.419 | 560 | 10.5211 | 24.1489 | 37.8771 | 9301.419 | 12 | 5 | 256 | 200 | 16 | 76 | 0 | 0 | 0 | 0 | 0 | 0 | 0 | 0 | 12 | 0 | 0 | 0.4571429 | 0.02857143 | 0.1357143 | 5.511028 | 28.73933 | 0.297873 | 0.0117427548 | 31.12669 | 0.249754 | 0.0283763864 | 31.03021 | 0.060832 | 0.2205607149 | 29.99626 | 0.33991 | 0.7090081594 | 27.10886 | 0.530924 | 1.537197 | 25.97119 | 0.283397 | 1.150435 | 26.26884 | 0.560716 | 3.699251 | 26.73975 | 0.269493 | 9.164118732 | 34.22372 | 0.634908 | 5.511028 | 28.73933 | 0.297873 | 9.750258 | 35.12062 | 1.795442 | 7.066836 | 31.01025 | 0.735121 | 8.38172 | 33.19265 | 0.624558 | 0.2667938396 | 0.2667938396 | 28.01253 | 0.534391 | 0.9449716481 | 26.11828 | 0.637232 | 1.588138 | 25.67734 | 0.275968 | 0.6372469832 | 17.00589 | 0.009918171 | 18.53786 | 0.095782 | 0.0947682946 | 18.39445 | 0.242435 | 0.2574228887 | 17.83997 | 0.133989 | 0.4021829198 | 17.42333 | 0.060982 | 0.5562137588 | 17.22585 | 0.059417 | 0.6372469832 | 17.00589 | 0.288495 | 0.6910295755 | 16.9341 | 0.235168 | 0.000295752 | 29.5752 | 31.31229 | 0.03615756 | 9.8241e-06 | 0.98241 | 18.60748 | 5.244234 | 1.537197 | 27.44841 | 29.75308 | 26.7341 | 25.85804 | 26.44963 | 31.31229 | 1.316636 | 1.270403 | 13.8184 | 30.10474 | 17.21718 | 78.28171 | 18.60748 | 17.21836 | 16.9341 | 0.5562137588 | 0.6910295755 | 12.7048
51 | AFUKIX_clean | AFUKIX_clean | N1=[C]N([C]=[C]1)c1ccc(cc1)c1ccc(cc1)n1ccnc1.[Mn].[O-]C(=O)C1=[C][C]=C([C]=[C]1)OCC(COc1ccc(cc1)C(=O)[O-])(COc1ccc(cc1)C(=O)[O-])COCC(COc1ccc(cc1)C(=O)[O-])(COc1ccc(cc1)C(=O)[O-])COc1ccc(cc1)C(=O)[O-].[O-]C(=O)c1ccc(cc1)OCC(COc1ccc(cc1)C(=O)[O-])(COc1ccc(cc1)C(=O)[O-])COCC(COc1ccc(cc1)C(=O)[O-])(COc1ccc(cc1)C(=O)[O-])COc1ccc(cc1)C(=O)[O-].c1ncn(c1)c1ccc(cc1)c1ccc(cc1)n1cncc1 MOFid-v1.UNKNOWN.cat0;AFUKIX_clean | [Mn] | N1=[C]N([C]=[C]1)c1ccc(cc1)c1ccc(cc1)n1ccnc1.[O-]C(=O)C1=[C][C]=C([C]=[C]1)OCC(COc1ccc(cc1)C(=O)[O-])(COc1ccc(cc1)C(=O)[O-])COCC(COc1ccc(cc1)C(=O)[O-])(COc1ccc(cc1)C(=O)[O-])COc1ccc(cc1)C(=O)[O-].[O-]C(=O)c1ccc(cc1)OCC(COc1ccc(cc1)C(=O)[O-])(COc1ccc(cc1)C(=O)[O-])COCC(COc1ccc(cc1)C(=O)[O-])(COc1ccc(cc1)C(=O)[O-])COc1ccc(cc1)C(=O)[O-].c1ncn(c1)c1ccc(cc1)c1ccc(cc1)n1cncc1 | UNKNOWN | 0 | Mn | 5 | O56,N6 | 0.903 | 3.609 | Mn节点 (CN=5) | M-M=3.61Å | 8.69504 | 5.47442 | 8.69504 | 0.784292 | 2017.86 | 2572.85 | 0 | 0 | 0.6382 | 0.813728 | 0 | Mn | Mn | Yes | Mn | 0.7842919 | 11390.04 | 550 | 15.3269 | 25.4411 | 31.096 | 11390.04 | 12 | 5 | 262 | 188 | 12 | 76 | 0 | 0 | 0 | 0 | 0 | 0 | 0 | 0 | 12 | 0 | 0 | 0.4763636 | 0.02181818 | 0.1381818 | 3.808822 | 22.00505 | 0.110285 | 0.0019239358 | 22.48822 | 0.469802 | 0.0043846218 | 22.40952 | 0.426543 | 0.0446664464 | 22.35322 | 0.170632 | 0.2232392884 | 22.18599 | 0.184529 | 0.6258553822 | 21.41012 | 0.306118 | 0.4200755787 | 21.67757 | 0.24086 | 1.883387 | 21.31758 | 0.334209 | 13.67804 | 30.52315 | 0.824662 | 3.808822 | 22.00505 | 0.110285 | 14.98019 | 31.34378 | 0.881597 | 7.396861584 | 24.16029 | 0.528912 | 11.80556 | 29.5814 | 0.276583 | 0.0949141655 | 0.0949141655 | 21.0445 | 0.113097 | 0.4527820224 | 20.9093 | 0.127422 | 0.8654383657 | 20.79488 | 0.197526 | 0.3676645937 | 13.06468 | 0.0044496824 | 13.19673 | 0.219797 | 0.041985019 | 13.18546 | 0.08678 | 0.1261943872 | 13.18881 | 0.050155 | 0.2082846377 | 13.09874 | 0.145544 | 0.3084408312 | 13.1729 | 0.180524 | 0.3676645937 | 13.06468 | 0.08492 | 0.4069751561 | 13.0012 | 0.149216 | 4.57743e-05 | 4.57743 | 22.49775 | 0.01362898 | 4.24098e-06 | 0.424098 | 13.17547 | 3.713908 | 0.6258553822 | 23.34979 | 25.59459 | 21.37816 | 23.07662 | 21.75789 | 22.49775 | 0.5811889358 | 0.5309412167 | 10.14547 | 10.79333 | 17.53989 | 144.2815 | 13.17547 | 13.11211 | 13.0012 | 0.3084408312 | 0.4069751561 | 9.322274
52 | AFUPEX_clean | AFUPEX_clean | [O-]C(=O)c1cc(cc(c1)C(=O)[O-])C(=O)[O-].[Tm] MOFid-v1.sql.cat0;AFUPEX_clean | [Tm] | [O-]C(=O)c1cc(cc(c1)C(=O)[O-])C(=O)[O-] | sql | 0 | Tm | 6 | O24 | 1 | 5.211 | Tm节点 (CN=6) | M-M=5.21Å | 5.43312 | 4.58891 | 5.43311 | 1.38641 | 2204.93 | 1590.39 | 0 | 0 | 0.6146 | 0.443303 | 0 | Tm | Tm | Yes | Tm | 1.386409 | 1801.625 | 76 | 10.801 | 10.906 | 15.55 | 1801.625 | 4 | 4 | 36 | 12 | 0 | 24 | 0 | 0 | 0 | 0 | 0 | 0 | 0 | 0 | 0 | 0 | 0 | 0.4736842 | 0 | 0.3157895 | 3.340535 | 25.0185 | 0.182637 | 0.0014367138 | 21.42105 | 0.057307 | 0.0035474642 | 21.2003 | 0.189976 | 0.0363056462 | 21.35012 | 0.040694 | 0.1833656736 | 21.52255 | 0.103814 | 0.5571550158 | 21.94186 | 0.163351 | 0.3689676717 | 21.69755 | 0.058453 | 1.815143 | 23.40036 | 0.099969 | 7.323451 | 31.04882 | 0.631508 | 3.340535 | 25.0185 | 0.182637 | 7.85392 | 31.4066 | 0.430853 | 5.034608 | 27.401 | 0.138465 | 6.581746 | 30.02258 | 0.463306 | 0.0772759956 | 0.0772759956 | 21.48148 | 0.101237 | 0.3810888823 | 21.81419 | 0.056172 | 0.7349991288 | 22.12761 | 0.114118 | 0.2964439116 | 14.16112 | 0.0033997301 | 14.08135 | 0.113533 | 0.0336316597 | 14.07633 | 0.021956 | 0.1025846874 | 14.10623 | 0.021454 | 0.1688467392 | 14.13241 | 0.046296 | 0.2488266374 | 14.1316 | 0.059267 | 0.2964439116 | 14.16112 | 0.020045 | 0.327583667 | 14.16911 | 0.064726 | 3.63529e-05 | 3.63529 | 21.31604 | 0.004982537 | 3.45294e-06 | 0.345294 | 14.08506 | 3.263259 | 0.5571550158 | 23.8202 | 25.6567 | 21.90851 | 23.89538 | 21.72065 | 21.31604 | 0.5208493696 | 0.4798790202 | 11.19565 | 10.5281 | 17.00781 | 157.11 | 14.08506 | 14.14171 | 14.16911 | 0.2488266374 | 0.327583667 | 7.23098
53 | AGABIU_clean | AGABIU_clean | * MOFid-v1.NA.NA;AGABIU_clean |  |  | NA |  | Ni,Li | 4 | O36,N12 | 0.75 | 5.379 | Ni节点 (CN=4) | M-M=5.38Å | 12.57098 | 10.82742 | 12.57098 | 0.647122 | 1792.07 | 2769.29 | 2.83534 | 4.38145 | 0.7402 | 1.14383 | 0 | Ni,Li | Ni | Yes | Li | 0.6471202 | 4467.791 | 118 | 18.605 | 18.605 | 14.904 | 4467.791 | 10 | 5 | 60 | 0 | 12 | 36 | 0 | 0 | 0 | 0 | 4 | 0 | 0 | 0 | 0 | 0 | 0 | 0.5084746 | 0.1016949 | 0.3050847 | 0.449980581 | 12.37093 | 0.093738 | 0.0001938411 | 12.59242 | 0.926193 | 0.0003876822 | 11.88948 | 1.3294 | 0.004246556 | 12.3463 | 0.32752 | 0.0216491794 | 12.1492 | 0.124217 | 0.0656791089 | 12.30095 | 0.050906 | 0.0440162888 | 12.29838 | 0.12075 | 0.2201632881 | 12.38895 | 0.08446 | 6.184187 | 15.38366 | 0.213316 | 0.449980581 | 12.37093 | 0.093738 | 16.35028 | 21.81169 | 0.413773 | 0.9205908808 | 12.79003 | 0.199816 | 2.443014 | 13.5817 | 0.100839 | 0.0188492524 | 0.0188492524 | 11.97472 | 0.136295 | 0.0910083975 | 12.00147 | 0.119968 | 0.1856602898 | 11.98872 | 0.109331 | 0.1244459876 | 7.78325 | 0 |  |  | 0.0133032431 | 7.75558 | 0.086087 | 0.0417727575 | 7.77939 | 0.077433 | 0.0691869149 | 7.74632 | 0.069687 | 0.1021255437 | 7.76778 | 0.0747 | 0.1244459876 | 7.78325 | 0.03395 | 0.1371389902 | 7.77852 | 0.072522 | 4.36593e-06 | 0.436593 | 12.2692 | 0.01398884 | 1.38372e-06 | 0.138372 | 7.743982 | 0.4311313286 | 0.0656791089 | 13.47133 | 13.17414 | 13.92795 | 13.31189 | 12.24951 | 12.2692 | 0.0614325529 | 0.0468298565 | 3.215606 | 3.155212 | 27.16624 | 1400.259 | 7.743982 | 7.765783 | 7.77852 | 0.1021255437 | 0.1371389902 | 4.525215
54 | AGARUW_clean | AGARUW_clean | [La].[O-]C(=O)[O-].[O-]C(=O)c1[nH][n-]c(c1)C(=O)[O-] MOFid-v1.UNKNOWN.cat0;AGARUW_clean | [La] | [O-]C(=O)[O-].[O-]C(=O)c1[nH][n-]c(c1)C(=O)[O-] | UNKNOWN | 0 | La | 9 | O64,N8 | 0.889 | 4.39 | La节点 (CN=9) | M-M=4.39Å | 6.77693 | 6.25183 | 6.7733 | 1.77195 | 1346.33 | 759.804 | 0 | 0 | 0.5056 | 0.285336 | 0 | La | La | No |  | 1.771943 | 2421.466 | 128 | 8.521 | 15.38 | 18.477 | 2421.466 | 8 | 5 | 44 | 16 | 16 | 44 | 0 | 0 | 0 | 0 | 0 | 0 | 0 | 0 | 0 | 0 | 0 | 0.34375 | 0.125 | 0.34375 | 1.380066 | 23.33309 | 0.144258 | 0.0005478586 | 19.57623 | 0.087611 | 0.0013714605 | 19.6738 | 0.166799 | 0.0138657806 | 19.62105 | 0.070971 | 0.0696682607 | 19.79093 | 0.048559 | 0.2120239303 | 20.21472 | 0.017882 | 0.1401705242 | 20.00973 | 0.07669 | 0.7088479699 | 21.56582 | 0.233602 | 3.759155 | 30.54845 | 1.05227 | 1.380066 | 23.33309 | 0.144258 | 4.199788 | 31.28232 | 1.434734 | 2.251569 | 25.45376 | 0.362217 | 3.214554 | 28.83509 | 0.590417 | 0.033678185 | 0.033678185 | 19.77407 | 0.040207 | 0.1634021467 | 20.11217 | 0.061409 | 0.3242442337 | 20.55092 | 0.118129 | 0.1341612533 | 13.03533 | 0.0015712536 | 12.98522 | 0.024872 | 0.0156024802 | 12.99968 | 0.050395 | 0.0465595133 | 12.98501 | 0.032313 | 0.0764157498 | 13.04635 | 0.028067 | 0.1120122865 | 13.05877 | 0.049896 | 0.1341612533 | 13.03533 | 0.034496 | 0.1488017761 | 13.08167 | 0.008177 | 1.38021e-05 | 1.38021 | 19.6014 | 0.003698606 | 1.56992e-06 | 0.156992 | 12.97297 | 1.346388 | 0.2120239303 | 22.29923 | 23.95418 | 20.45592 | 22.4876 | 20.00513 | 19.6014 | 0.1981581497 | 0.1783457453 | 9.464316 | 8.791594 | 17.6032 | 384.4132 | 12.97297 | 13.04682 | 13.08167 | 0.1120122865 | 0.1488017761 | 6.628423
55 | AGOFEJ_clean | AGOFEJ_clean | * MOFid-v1.NA.NA;AGOFEJ_clean |  |  | NA |  | Cu | 4 | O64,N64 | 0.5 | 2.632 | Cu节点 (CN=4) | M-M=2.63Å | 12.6138 | 8.71559 | 12.59801 | 0.583675 | 1959.85 | 3357.77 | 0 | 0 | 0.767 | 1.31409 | 0 | Cu | Cu | Yes | Cu | 0.5836749 | 24480.15 | 904 | 19.4251 | 36.589 | 37.762 | 24480.15 | 24 | 5 | 400 | 352 | 64 | 64 | 0 | 0 | 0 | 24 | 0 | 0 | 0 | 0 | 0 | 0 | 0 | 0.4424779 | 0.07079646 | 0.07079646 | 1.966963 | 18.70577 | 0.59483 | 0.0011389276 | 20.80478 | 1.130592 | 0.0025596817 | 20.96135 | 0.227675 | 0.0271994512 | 20.9808 | 0.317881 | 0.1336206162 | 20.66514 | 0.158413 | 0.3780280928 | 20.40612 | 0.392791 | 0.2657507479 | 20.63223 | 0.241834 | 1.109191 | 19.62985 | 0.830661 | 17.48539 | 21.87239 | 0.400275 | 1.966963 | 18.70577 | 0.59483 | 23.35629 | 27.08743 | 0.461733 | 3.491763 | 17.7859 | 0.369852 | 8.223871 | 18.3635 | 0.311421 | 0.0629245892 | 0.0629245892 | 18.70203 | 0.190118 | 0.3112584607 | 18.2734 | 0.428952 | 0.597727813 | 18.37715 | 0.386252 | 0.3002004032 | 11.23821 | 0.0035085944 | 11.61871 | 0.097176 | 0.0352951347 | 11.45524 | 0.091913 | 0.1046360702 | 11.42791 | 0.145818 | 0.1685845321 | 11.29196 | 0.13776 | 0.2556427653 | 11.33234 | 0.067001 | 0.3002004032 | 11.23821 | 0.068135 | 0.3364920996 | 11.22673 | 0.188538 | 2.69511e-05 | 2.69511 | 20.82979 | 0.02527011 | 3.48858e-06 | 0.348858 | 11.50776 | 1.904038 | 0.3780280928 | 21.87523 | 24.38509 | 19.99588 | 21.24473 | 20.56783 | 20.82979 | 0.3508286416 | 0.3151035036 | 7.393679 | 7.725522 | 19.24881 | 226.9112 | 11.50776 | 11.2875 | 11.22673 | 0.2556427653 | 0.3364920996 | 9.322033
56 | AGONAM_clean | AGONAM_clean | [Cd].[O-]C(=O)c1cc(C(=O)O)c(cc1C(=O)[O-])C(=O)[O-] MOFid-v1.sql.cat0;AGONAM_clean | [Cd] | [O-]C(=O)c1cc(C(=O)O)c(cc1C(=O)[O-])C(=O)[O-] | sql | 0 | Cd | 7 | O28 | 1 | 4.134 | Cd节点 (CN=7) | M-M=4.13Å | 5.63222 | 4.90729 | 5.59904 | 1.43768 | 1370.35 | 953.171 | 0 | 0 | 0.568 | 0.395082 | 0 | Cd | Cd | No |  | 1.43769 | 1679.562 | 88 | 7.9105 | 11.128 | 19.441 | 1679.562 | 4 | 4 | 40 | 12 | 0 | 32 | 0 | 0 | 0 | 0 | 0 | 0 | 0 | 0 | 0 | 0 | 0 | 0.4545455 | 0 | 0.3636364 | 2.672878161 | 26.66909 | 0.220648 | 0.0017321093 | 22.64306 | 0.10869 | 0.0042693844 | 22.55171 | 0.213405 | 0.0419746385 | 22.56921 | 0.070149 | 0.2107815113 | 22.93386 | 0.109229 | 0.60780417 | 23.74231 | 0.15064 | 0.4105901317 | 23.24106 | 0.160509 | 1.775946 | 25.31277 | 0.167678 | 4.611184 | 29.64442 | 0.43193 | 2.672878161 | 26.66909 | 0.220648 | 4.945165 | 30.75296 | 1.680312 | 3.443126675 | 28.01127 | 0.539008 | 4.179346 | 29.73468 | 0.572036 | 0.0819177378 | 0.0819177378 | 22.77357 | 0.124409 | 0.3865683977 | 23.10426 | 0.062817 | 0.7236663787 | 23.75556 | 0.128796 | 0.2957078756 | 15.15287 | 0.0035880021 | 14.96119 | 0.051809 | 0.0359172704 | 15.00958 | 0.050073 | 0.1055111007 | 15.06854 | 0.044589 | 0.1717576191 | 15.08132 | 0.035258 | 0.2506257557 | 15.08183 | 0.063861 | 0.2957078756 | 15.15287 | 0.068438 | 0.3313343121 | 15.11953 | 0.109915 | 4.20839e-05 | 4.20839 | 22.56157 | 0.0208872 | 3.62186e-06 | 0.362186 | 15.00101 | 2.59096 | 0.60780417 | 24.87088 | 26.5915 | 23.42296 | 24.59819 | 23.30574 | 22.56157 | 0.5658295315 | 0.5258864322 | 12.12573 | 11.61942 | 16.87634 | 146.7681 | 15.00101 | 15.10534 | 15.11953 | 0.2506257557 | 0.3313343121 | 7.560562
57 | AGONEQ_clean | AGONEQ_clean | [Cd].[O-]C(=O)c1cc(C(=O)[O-])c(cc1C(=O)[O-])C(=O)[O-] MOFid-v1.pts.cat0;AGONEQ_clean | [Cd] | [O-]C(=O)c1cc(C(=O)[O-])c(cc1C(=O)[O-])C(=O)[O-] | pts | 0 | Cd | 8 | O32 | 1 | 6.452 | Cd节点 (CN=8) | M-M=6.45Å | 6.16099 | 5.90611 | 6.12795 | 1.08253 | 2263.15 | 2090.61 | 0 | 0 | 0.6752 | 0.623722 | 0 | Cd | Cd | No |  | 1.082542 | 2224.389 | 84 | 12.9012 | 14.5816 | 11.8243 | 2224.389 | 4 | 4 | 40 | 8 | 0 | 32 | 0 | 0 | 0 | 0 | 0 | 0 | 0 | 0 | 0 | 0 | 0 | 0.4761905 | 0 | 0.3809524 | 2.639926 | 20.95447 | 0.100688 | 0.0009252107 | 17.78136 | 0.2404 | 0.0021492472 | 17.75502 | 0.205985 | 0.0226791556 | 17.77474 | 0.024012 | 0.1155450251 | 17.89892 | 0.049693 | 0.3505973908 | 18.21591 | 0.074059 | 0.2313745094 | 18.01194 | 0.07713 | 1.231314 | 19.33259 | 0.06435 | 9.317058568 | 29.67944 | 1.110074 | 2.639926 | 20.95447 | 0.100688 | 10.32692 | 29.84287 | 0.439099 | 5.099883 | 23.76848 | 0.084664 | 7.93911 | 27.88932 | 0.588549 | 0.0628304269 | 0.0628304269 | 18.08593 | 0.031483 | 0.313910775 | 18.37596 | 0.04958 | 0.6280031441 | 18.7767 | 0.062328 | 0.2871716109 | 12.13611 | 0.0033876504 | 12.01763 | 0.092592 | 0.0326610872 | 12.06184 | 0.048073 | 0.0975493896 | 12.0875 | 0.03391 | 0.1614119148 | 12.07625 | 0.033504 | 0.2398594387 | 12.12573 | 0.027521 | 0.2871716109 | 12.13611 | 0.04303 | 0.3169277664 | 12.13672 | 0.028511 | 2.24894e-05 | 2.24894 | 17.71792 | 0.004506953 | 3.28261e-06 | 0.328261 | 12.04575 | 2.577096 | 0.3505973908 | 20.5405 | 22.23244 | 18.38585 | 21.00321 | 18.04226 | 17.71792 | 0.3279182352 | 0.2877669639 | 7.308393 | 6.851073 | 18.91228 | 243.8815 | 12.04575 | 12.1127 | 12.13672 | 0.2398594387 | 0.3169277664 | 5.67217
58 | AGOVOJ_clean | AGOVOJ_clean | [In][O]([In])[In].[O-]C(=O)C1=[C]C2=C([C][C]1)[C]=C([C]=[C]2)C(=O)[O-].[O-]C(=O)C1=[C]C2=[C][C]=C([C]=C2[C][C]1)C(=O)[O-] MOFid-v1.ERROR.cat1;AGOVOJ_clean | [In][O]([In])[In] | [O-]C(=O)C1=[C]C2=C([C][C]1)[C]=C([C]=[C]2)C(=O)[O-].[O-]C(=O)C1=[C]C2=[C][C]=C([C]=C2[C][C]1)C(=O)[O-] | ERROR | 1 | In | 5 | O104,N24 | 0.812 | 3.501 | In节点 (CN=5) | M-M=3.5Å | 13.91201 | 9.20691 | 13.91201 | 0.616035 | 2114.14 | 3431.85 | 0 | 0 | 0.7722 | 1.2535 | 0 | In | In | Yes | In | 0.6160355 | 24302.44 | 512 | 29.0505 | 29.0505 | 28.7967 | 24302.44 | 24 | 4 | 376 | 0 | 24 | 88 | 0 | 0 | 0 | 0 | 0 | 0 | 0 | 0 | 0 | 0 | 0 | 0.734375 | 0.046875 | 0.171875 | 1.470527351 | 16.80122 | 0.310823 | 0.000659954 | 17.78532 | 1.433248 | 0.0015805622 | 17.64953 | 1.230265 | 0.0145023515 | 16.98573 | 0.189288 | 0.0747755663 | 17.18735 | 0.16386 | 0.2267358084 | 17.23278 | 0.14146 | 0.1502831824 | 17.12693 | 0.166537 | 0.7371021189 | 16.89918 | 0.131546 | 18.282 | 22.37469 | 0.437223 | 1.470527351 | 16.80122 | 0.310823 | 23.79928 | 27.84056 | 0.383782 | 2.892651 | 16.97497 | 0.12447 | 8.297995969 | 18.04184 | 0.437268 | 0.046069229 | 0.046069229 | 15.72085 | 0.276321 | 0.2250997879 | 15.72807 | 0.141363 | 0.4565440079 | 15.67995 | 0.089762 | 0.2392416603 | 9.64211 | 0.0028283745 | 9.75356 | 0.206109 | 0.0264979868 | 9.65674 | 0.089305 | 0.0809713701 | 9.63753 | 0.050222 | 0.1340372212 | 9.66028 | 0.128842 | 0.1980583095 | 9.64528 | 0.060168 | 0.2392416603 | 9.64211 | 0.051699 | 0.2686789382 | 9.60092 | 0.086124 | 1.49502e-05 | 1.49502 | 17.1735 | 0.04273389 | 2.71168e-06 | 0.271168 | 9.651587 | 1.424458122 | 0.2267358084 | 18.57541 | 20.1976 | 16.7795 | 18.74913 | 17.18235 | 17.1735 | 0.2122334569 | 0.1806665794 | 5.723966 | 5.513261 | 20.70536 | 376.9427 | 9.651587 | 9.649223 | 9.60092 | 0.1980583095 | 0.2686789382 | 7.521916
59 | AGUBUA_clean | AGUBUA_clean |  |  |  | sql/kgd |  | Zn | 4 | O48 | 1 | 4.015 | Zn节点 (CN=4) | M-M=4.01Å | 5.46218 | 4.59563 | 5.46034 | 1.83317 | 1345.91 | 734.196 | 0 | 0 | 0.576 | 0.31421 | 0 | Zn | Zn | No |  | 1.833074 | 2087.097 | 92 | 10.089 | 14.789 | 13.988 | 2087.097 | 12 | 4 | 0 | 8 | 0 | 48 | 0 | 0 | 12 | 0 | 0 | 0 | 0 | 0 | 0 | 0 | 0 | 0 | 0 | 0.5217391 | 2.957407 | 30.97131 | 0.227212 | 0.0046998885 | 26.15801 | 0.037008 | 0.0115399694 | 26.15654 | 0.051464 | 0.1148304709 | 26.32509 | 0.032437 | 0.5329592566 | 26.95098 | 0.058459 | 1.317023 | 28.11868 | 0.135132 | 0.9625781053 | 27.63103 | 0.085689 | 2.465502 | 30.06642 | 0.039242 | 3.969499 | 32.42853 | 1.098965 | 2.957407 | 30.97131 | 0.227212 | 4.325869 | 33.48925 | 0.730216 | 3.296951 | 31.58717 | 0.514372 | 3.65921 | 31.58507 | 0.685286 | 0.1679938913 | 0.1679938913 | 26.6161 | 0.054103 | 0.7165123972 | 27.32225 | 0.073451 | 1.196781 | 27.99641 | 0.045893 | 0.4763971327 | 17.66388 | 0 |  |  | 0.0615484323 | 17.53815 | 0.019258 | 0.1771694508 | 17.55281 | 0.022723 | 0.2838275548 | 17.58703 | 0.02253 | 0.4055943031 | 17.61689 | 0.026472 | 0.4763971327 | 17.66388 | 0.047465 | 0 |  |  | 0.00011566 | 11.566 | 26.13035 | 0.008037221 | 6.27168e-06 | 0.627168 | 17.51212 | 2.789413 | 1.317023 | 28.31552 | 29.02947 | 27.76323 | 28.15385 | 27.5669 | 26.13035 | 1.202192 | 1.149029 | 16.23571 | 18.44163 | 16.47701 | 83.84586 | 17.51212 | 17.6226 |  | 0.4055943031 | 0 | 8.618229
60 | AGUVOO_charged | AGUVOO_charged | [Cu][OH][Cu][OH][Cu].n1ncn(c1)n1cnnc1 MOFid-v1.UNKNOWN.cat0;AGUVOO_charged | [Cu][OH][Cu][OH][Cu] | n1ncn(c1)n1cnnc1 | UNKNOWN | 0 | Cu | 9 | N144,O40 | 0.217 | 3.283 | Cu节点 (CN=9) | M-M=3.28Å | 6.0722 | 4.11181 | 6.0722 | 1.16455 | 1517.34 | 1302.94 | 0 | 0 | 0.582 | 0.499765 | 0 | Cu | Cu | Yes | Cu | 1.164547 | 10062.79 | 560 | 17.4259 | 21.5209 | 26.8326 | 10062.79 | 24 | 6 | 144 | 144 | 192 | 32 | 24 | 0 | 0 | 24 | 0 | 0 | 0 | 0 | 0 | 0 | 0 | 0.2571429 | 0.3428571 | 0.05714286 | 2.717305111 | 25.07919 | 0.315569 | 0.0013001231 | 22.37213 | 0.126427 | 0.003301675 | 22.22806 | 0.265753 | 0.0340033559 | 22.41636 | 0.072391 | 0.1691630201 | 22.46288 | 0.086297 | 0.5013019622 | 22.91234 | 0.183947 | 0.3397501532 | 22.70969 | 0.081483 | 1.538237 | 23.79316 | 0.121148 | 6.165807249 | 29.59671 | 1.070607 | 2.717305111 | 25.07919 | 0.315569 | 6.830172 | 29.85883 | 1.416861 | 3.972074 | 26.40416 | 0.329434 | 5.353115 | 28.64045 | 0.645573 | 0.0666640778 | 0.0666640778 | 22.29862 | 0.091665 | 0.3333983257 | 22.6647 | 0.189794 | 0.6376005626 | 23.04876 | 0.145796 | 0.2680396848 | 14.83225 | 0.0030997485 | 14.85534 | 0.098437 | 0.0306042602 | 14.82044 | 0.065687 | 0.0926789389 | 14.79135 | 0.052139 | 0.1540061354 | 14.83367 | 0.086199 | 0.2251784875 | 14.85365 | 0.022143 | 0.2680396848 | 14.83225 | 0.060338 | 0.2998661316 | 14.89335 | 0.117018 | 3.37008e-05 | 3.37008 | 22.34931 | 0.02173656 | 3.13706e-06 | 0.313706 | 14.77698 | 2.650641 | 0.5013019622 | 24.38912 | 26.47958 | 22.62701 | 24.06078 | 22.69497 | 22.34931 | 0.4672986063 | 0.4346378844 | 11.13121 | 10.7428 | 17.17874 | 172.1863 | 14.77698 | 14.83986 | 14.89335 | 0.2251784875 | 0.2998661316 | 7.572322
61 | AHEQAH_clean | AHEQAH_clean | [Ho].[O-]C(=O)c1ccc(cc1)C#Cc1cc(C#Cc2ccc(cc2)C(=O)[O-])cc(c1)C#Cc1ccc(cc1)C(=O)[O-] MOFid-v1.UNKNOWN.cat0;AHEQAH_clean | [Ho] | [O-]C(=O)c1ccc(cc1)C#Cc1cc(C#Cc2ccc(cc2)C(=O)[O-])cc(c1)C#Cc1ccc(cc1)C(=O)[O-] | UNKNOWN | 0 | Ho | 6 | O24 | 1 | 4.164 | Ho节点 (CN=6) | M-M=4.16Å | 9.26829 | 6.21673 | 9.2669 | 0.759287 | 2415.98 | 3181.91 | 0 | 0 | 0.7146 | 0.941146 | 0 | Ho | Ho | Yes | Ho | 0.7592869 | 5882.141 | 220 | 21.403 | 34.255 | 8.023 | 5882.141 | 4 | 4 | 132 | 60 | 0 | 24 | 0 | 0 | 0 | 0 | 0 | 0 | 0 | 0 | 0 | 0 | 0 | 0.6 | 0 | 0.1090909 | 4.048013 | 21.35457 | 0.267879 | 0.0014221442 | 19.99072 | 0.50063 | 0.0034391724 | 19.76799 | 0.359718 | 0.0356860607 | 19.79339 | 0.098197 | 0.1798059726 | 19.98262 | 0.332003 | 0.5541552361 | 20.10549 | 0.240321 | 0.3616661535 | 19.99758 | 0.166658 | 1.895672 | 20.58348 | 0.28425 | 16.74859 | 31.4496 | 1.003324 | 4.048013 | 21.35457 | 0.267879 | 18.21219 | 32.09611 | 1.053382 | 8.29441 | 23.58958 | 0.539455 | 14.30206 | 28.29042 | 0.464049 | 0.0880544312 | 0.0880544312 | 19.18779 | 0.076688 | 0.4438995531 | 19.32728 | 0.151317 | 0.8831771374 | 19.63885 | 0.17681 | 0.3895606299 | 12.33131 | 0.0043082605 | 12.36666 | 0.217268 | 0.0440520799 | 12.36556 | 0.080295 | 0.1313252612 | 12.30418 | 0.071301 | 0.2165284326 | 12.32597 | 0.094738 | 0.3239514459 | 12.34416 | 0.122905 | 0.3895606299 | 12.33131 | 0.096613 | 0.4257114436 | 12.35998 | 0.132973 | 3.62391e-05 | 3.62391 | 19.87655 | 0.03798297 | 4.40397e-06 | 0.440397 | 12.31335 | 3.959958 | 0.5541552361 | 21.93552 | 23.76887 | 19.87304 | 22.16464 | 20.02856 | 19.87655 | 0.5184691754 | 0.4661008049 | 8.55306 | 8.228735 | 18.17876 | 159.457 | 12.31335 | 12.33381 | 12.35998 | 0.3239514459 | 0.4257114436 | 7.563199
62 | AJAKON_clean | AJAKON_clean | [Cd].[O-]C(=O)c1ccc(cc1)N(c1ccc(cc1)C(=O)[O-])c1ccc(cc1)C(=O)[O-] MOFid-v1.UNKNOWN.cat0;AJAKON_clean | [Cd] | [O-]C(=O)c1ccc(cc1)N(c1ccc(cc1)C(=O)[O-])c1ccc(cc1)C(=O)[O-] | UNKNOWN | 0 | Cd | 6 | O68 | 1 | 3.585 | Cd节点 (CN=6) | M-M=3.58Å | 5.2765 | 4.32303 | 5.27104 | 1.36723 | 1066.44 | 780.005 | 8.76449 | 6.41042 | 0.5024 | 0.367459 | 0 | Cd | Cd | Yes | Cd | 1.367236 | 5002.331 | 330 | 14.4144 | 23.3964 | 15.5641 | 5002.331 | 10 | 5 | 168 | 96 | 8 | 48 | 0 | 0 | 0 | 0 | 0 | 0 | 0 | 0 | 0 | 0 | 0 | 0.5090909 | 0.02424242 | 0.1454545 | 3.131337 | 31.426 | 0.326888 | 0.0035129354 | 27.23049 | 0.194173 | 0.0088331737 | 27.07001 | 0.267988 | 0.0879754354 | 27.32859 | 0.132701 | 0.4237935474 | 27.57051 | 0.192844 | 1.113116 | 28.39024 | 0.386992 | 0.7761660072 | 28.17146 | 0.276606 | 2.389094 | 30.2385 | 0.60696 | 4.902317 | 34.45459 | 0.912935 | 3.131337 | 31.426 | 0.326888 | 5.225534 | 34.03933 | 0.831327 | 3.786603 | 32.0642 | 1.560503 | 4.485385 | 33.44623 | 0.972865 | 0.1233230012 | 0.1233230012 | 26.937 | 0.248057 | 0.5518158395 | 27.41598 | 0.319262 | 0.9793766498 | 27.94775 | 0.173325 | 0.33566242 | 17.49139 | 0.0041135487 | 17.57694 | 0.056589 | 0.0414486924 | 17.52515 | 0.036647 | 0.1217888424 | 17.53655 | 0.120681 | 0.1954026694 | 17.51088 | 0.039077 | 0.2834066332 | 17.56901 | 0.087548 | 0.33566242 | 17.49139 | 0.029855 | 0.3692973728 | 17.55896 | 0.041385 | 8.88515e-05 | 8.88515 | 27.24941 | 0.03107156 | 4.20336e-06 | 0.420336 | 17.49863 | 3.008014 | 1.113116 | 28.79024 | 29.51691 | 28.3764 | 28.47741 | 28.04407 | 27.24941 | 1.025141 | 0.9897934517 | 19.63815 | 21.13821 | 15.9394 | 93.55671 | 17.49863 | 17.52376 | 17.55896 | 0.2834066332 | 0.3692973728 | 9.750776
63 | AJAYIT_clean | AJAYIT_clean | [Cu].[Er].[O-]C(=O)CNCC(=O)[O-] MOFid-v1.UNKNOWN.cat0;AJAYIT_clean | [Cu] ¦ [Er] | [O-]C(=O)CNCC(=O)[O-] | UNKNOWN | 0 | Cu,Er | 6 | O60,N12 | 0.833 | 4.525 | Cu节点 (CN=6) | M-M=4.53Å | 7.12611 | 4.89301 | 7.12611 | 1.98392 | 840.751 | 423.782 | 0 | 0 | 0.4314 | 0.217448 | 0 | Cu,Er | Cu | No |  | 1.983922 | 2195.745 | 178 | 13.3169 | 13.3169 | 14.297 | 2195.745 | 10 | 6 | 48 | 60 | 12 | 48 | 0 | 0 | 0 | 6 | 0 | 0 | 0 | 0 | 0 | 0 | 0 | 0.2696629 | 0.06741573 | 0.2696629 | 0 |  |  | 0.0018064222 | 25.10904 | 0.092152 | 0 |  |  | 0 |  |  | 0.2101559413 | 26.09762 | 0.229355 | 0.5625215714 | 27.61091 | 0.154121 | 0.3972447393 | 26.83361 | 0.110973 | 1.383381 | 31.50882 | 0.391836 | 2.870763 | 38.86091 | 1.85016 | 0 |  |  | 2.953279 | 37.9286 | 1.158625 | 0 |  |  | 0 |  |  | 0 | 0 |  |  | 0.3080955794 | 26.20868 | 0.082348 | 0.5237216129 | 27.01706 | 0.205521 | 0.2077491432 | 16.73906 | 0.0027191631 | 16.53889 | 0.117289 | 0.026811287 | 16.57979 | 0.042204 | 0.0766056435 | 16.64052 | 0.023054 | 0.1226641156 | 16.68942 | 0.065844 | 0.1775473732 | 16.74125 | 0.037094 | 0.2077491432 | 16.73906 | 0.06521 | 0.2275617618 | 16.7699 | 0.034033 | 4.39435e-05 | 4.39435 | 25.1454 | 0.01237479 | 2.72475e-06 | 0.272475 | 16.565 | 0 | 0.5625215714 |  |  | 26.84012 | 27.56765 | 26.84738 | 25.1454 | 0.5625215714 | 0.5625215714 | 15.84145 | 16.12753 | 16.1051 | 141.9154 | 16.565 | 16.72324 | 16.7699 | 0.1775473732 | 0.2275617618 | 8.580402
64 | AJIGIL_clean | AJIGIL_clean | OCC1OC2C(C1OP(=O)([O])OC(C)CNC(=O)CCC1(C3=C([C]4N5[Co]67(N8[CH]N2c2cc(C)c(cc82)C)N2[C](C(=C5C(C4CCC(=O)N)(C)C)Br)C(C(C2=C([C]2N7C(C(N36)C1CC(=O)N)(C)C(C2CCC(=O)N)(C)CC(=O)N)C)(C)CC(=O)N)CCC(=O)N)C)C)O.[Na] MOFid-v1.dia,UNKNOWN.cat0;AJIGIL_clean | OCC1OC2C(C1OP(=O)([O])OC(C)CNC(=O)CCC1(C3=C([C]4N5[Co]67(N8[CH]N2c2cc(C)c(cc82)C)N2[C](C(=C5C(C4CCC(=O)N)(C)C)Br)C(C(C2=C([C]2N7C(C(N36)C1CC(=O)N)(C)C(C2CCC(=O)N)(C)CC(=O)N)C)(C)CC(=O)N)CCC(=O)N)C)C)O | OCC1OC2C(C1OP(=O)([O])OC(C)CNC(=O)CCC1(C3=C([C]4N5[Co]67(N8[CH]N2c2cc(C)c(cc82)C)N2[C](C(=C5C(C4CCC(=O)N)(C)C)Br)C(C(C2=C([C]2N7C(C(N36)C1CC(=O)N)(C)C(C2CCC(=O)N)(C)CC(=O)N)C)(C)CC(=O)N)CCC(=O)N)C)C)O | dia | 0 | Na,Co | 3 | N28,O24 | 0.462 | 6.237 | Na节点 (CN=3) | M-M=6.24Å | 6.71352 | 5.54656 | 6.70452 | 1.08988 | 996.607 | 914.419 | 0 | 0 | 0.4838 | 0.443902 | 0 | Na,Co | Na | Yes | Na | 1.089879 | 9118.845 | 736 | 15.3745 | 23.4023 | 25.3443 | 9118.845 | 12 | 8 | 248 | 348 | 64 | 56 | 0 | 0 | 0 | 0 | 0 | 4 | 0 | 0 | 0 | 0 | 0 | 0.3369565 | 0.08695652 | 0.07608696 | 2.032769 | 24.96312 | 0.455585 | 0.0009408968 | 23.18417 | 0.412022 | 0.0023339671 | 23.35747 | 0.25374 | 0.0244351208 | 23.40903 | 0.070382 | 0.1196703751 | 23.50422 | 0.214135 | 0.3567450364 | 23.73411 | 0.189595 | 0.2384144733 | 23.46661 | 0.223838 | 1.143137 | 24.13168 | 0.684253 | 4.757056 | 30.94966 | 0.971709 | 2.032769 | 24.96312 | 0.455585 | 5.238256 | 32.12562 | 0.699686 | 3.093236 | 27.02989 | 0.627842 | 4.170479 | 29.91251 | 0.500419 | 0.0461968834 | 0.0461968834 | 22.44107 | 0.182174 | 0.2308225536 | 22.8202 | 0.274054 | 0.441176164 | 22.74787 | 0.279878 | 0.1804276624 | 14.55219 | 0.0020969154 | 14.51325 | 0.148218 | 0.0207143492 | 14.51287 | 0.059514 | 0.0618704904 | 14.54163 | 0.116279 | 0.1001297972 | 14.50854 | 0.080766 | 0.150198873 | 14.5898 | 0.122951 | 0.1804276624 | 14.55219 | 0.068614 | 0.1991359486 | 14.52503 | 0.196077 | 2.40335e-05 | 2.40335 | 23.36583 | 0.05483634 | 2.08952e-06 | 0.208952 | 14.481 | 1.986573 | 0.3567450364 | 24.70574 | 26.77221 | 22.88309 | 24.46191 | 23.56831 | 23.36583 | 0.3323099156 | 0.310548153 | 11.87576 | 11.50192 | 17.01575 | 232.8323 | 14.481 | 14.55018 | 14.52503 | 0.150198873 | 0.1991359486 | 8.884833
65 | AJOTEY_clean | AJOTEY_clean |  |  |  | sql |  | V | 4 | O48 | 1 | 4.709 | V节点 (CN=4) | M-M=4.71Å | 5.91075 | 5.20074 | 5.90935 | 1.2556 | 1942.39 | 1546.98 | 0 | 0 | 0.6358 | 0.506371 | 0 | V | V | Yes | V | 1.255602 | 2479.483 | 76 | 19.0766 | 9.1657 | 14.1806 | 2479.483 | 12 | 3 | 0 | 0 | 0 | 48 | 0 | 0 | 0 | 0 | 0 | 0 | 0 | 0 | 0 | 0 | 0 | 0 | 0 | 0.6315789 | 1.111407 | 18.46113 | 0.211088 | 0.000460037 | 17.1629 | 0.441283 | 0.0011000885 | 17.15258 | 0.139851 | 0.0111408958 | 17.01646 | 0.093738 | 0.0565134331 | 17.14802 | 0.054923 | 0.1711204263 | 17.28401 | 0.043762 | 0.1124090387 | 17.21725 | 0.027943 | 0.565245451 | 17.80829 | 0.062175 | 6.054794 | 24.59038 | 0.336104 | 1.111407 | 18.46113 | 0.211088 | 7.393423 | 26.21907 | 0.505504 | 2.162092 | 19.75705 | 0.112422 | 4.393451 | 22.48653 | 0.275414 | 0.0323826039 | 0.0323826039 | 17.39499 | 0.070408 | 0.1592372486 | 17.49431 | 0.079278 | 0.3133518631 | 17.64445 | 0.059596 | 0.1563992426 | 11.5896 | 0.0018268136 | 11.51902 | 0.088494 | 0.0180370059 | 11.5601 | 0.056497 | 0.053813216 | 11.57318 | 0.026358 | 0.0882493183 | 11.58644 | 0.038895 | 0.1310838737 | 11.5788 | 0.055528 | 0.1563992426 | 11.5896 | 0.025613 | 0.1747096038 | 11.59076 | 0.030323 | 1.11996e-05 | 1.11996 | 17.04567 | 0.005865705 | 1.80025e-06 | 0.180025 | 11.55945 | 1.079025 | 0.1711204263 | 19.82286 | 21.43508 | 17.79499 | 20.23851 | 17.21643 | 17.04567 | 0.1599795305 | 0.1387378224 | 6.527135 | 6.221136 | 19.63709 | 485.7089 | 11.55945 | 11.58495 | 11.59076 | 0.1310838737 | 0.1747096038 | 5.486219
66 | AJOXAA_clean | AJOXAA_clean | [Nd].[Nd][Nd].[O-]C(=O)c1ccc(s1)C(=O)[O-] MOFid-v1.ERROR.cat0;AJOXAA_clean | [Nd][Nd] | [O-]C(=O)c1ccc(s1)C(=O)[O-] | ERROR | 0 | Nd | 7 | O52 | 1 | 3.99 | Nd节点 (CN=7) | M-M=3.99Å | 6.60857 | 4.38157 | 6.58169 | 1.52914 | 1380.73 | 902.948 | 0 | 0 | 0.5468 | 0.357587 | 0 | Nd | Nd | Yes | Nd | 1.529112 | 3470.254 | 164 | 17.2489 | 11.7539 | 17.7527 | 3470.254 | 8 | 5 | 72 | 24 | 0 | 48 | 0 | 12 | 0 | 0 | 0 | 0 | 0 | 0 | 0 | 0 | 0 | 0.4390244 | 0 | 0.2926829 | 3.072059 | 29.31202 | 0.48389 | 0.0021305327 | 23.27618 | 0.10872 | 0.005197248 | 23.53521 | 0.192175 | 0.0520807012 | 23.51661 | 0.128422 | 0.2635262879 | 23.89304 | 0.168009 | 0.7406299989 | 24.76239 | 0.320606 | 0.502784844 | 24.29519 | 0.152758 | 2.067385 | 27.16505 | 0.404264 | 5.310212 | 32.21643 | 1.313131 | 3.072059 | 29.31202 | 0.48389 | 5.677155 | 32.38051 | 1.639452 | 3.927461 | 31.08549 | 0.199884 | 4.814861672 | 32.09423 | 0.480617 | 0.0964346358 | 0.0964346358 | 23.48507 | 0.108674 | 0.4514629983 | 24.0219 | 0.186009 | 0.8125283047 | 24.71025 | 0.165411 | 0.30046769 | 15.30341 | 0.0036430283 | 15.13086 | 0.063939 | 0.0359048211 | 15.12129 | 0.063067 | 0.1058460096 | 15.1928 | 0.093699 | 0.1745406931 | 15.20004 | 0.096379 | 0.2535060042 | 15.27517 | 0.067739 | 0.30046769 | 15.30341 | 0.061271 | 0.3267094894 | 15.26835 | 0.077731 | 5.23474e-05 | 5.23474 | 23.41493 | 0.02494871 | 3.677e-06 | 0.3677 | 15.14214 | 2.975624 | 0.7406299989 | 25.62151 | 27.18955 | 24.32721 | 25.34776 | 24.31687 | 23.41493 | 0.6885492977 | 0.6441953631 | 14.60774 | 14.23644 | 16.30364 | 125.0649 | 15.14214 | 15.25954 | 15.26835 | 0.2535060042 | 0.3267094894 | 8.272792
67 | AKEDIF_clean | AKEDIF_clean | [O-]C(=O)c1ccc(cc1)C(=O)[O-].[Zn].n1ccc(cc1)C=Cc1ccc(cc1)C=Cc1ccncc1 MOFid-v1.dia.cat0;AKEDIF_clean | [Zn] | [O-]C(=O)c1ccc(cc1)C(=O)[O-].n1ccc(cc1)C=Cc1ccc(cc1)C=Cc1ccncc1 | dia | 0 | Zn | 6 | O16,N8 | 0.667 | 10.439 | Zn节点 (CN=6) | M-M=10.4Å | 5.94406 | 5.31262 | 5.94406 | 0.925851 | 1673.96 | 1808.02 | 0 | 0 | 0.5828 | 0.629475 | 0 | Zn | Zn | No |  | 0.9258332 | 3686.544 | 220 | 31.3256 | 5.8888 | 20.4485 | 3686.544 | 4 | 5 | 112 | 80 | 8 | 16 | 0 | 0 | 4 | 0 | 0 | 0 | 0 | 0 | 0 | 0 | 0 | 0.5090909 | 0.03636364 | 0.07272727 | 6.439422 | 30.4734 | 0.584519 | 0.0050352303 | 24.74666 | 0.15616 | 0.0126586177 | 24.76966 | 0.127417 | 0.1260860592 | 24.85299 | 0.066568 | 0.630761113 | 25.28928 | 0.176479 | 1.772323 | 25.85155 | 0.276187 | 1.214668 | 25.47232 | 0.444358 | 4.722212 | 28.05448 | 0.421558 | 9.34619749 | 35.3468 | 1.566706 | 6.439422 | 30.4734 | 0.584519 | 9.883303319 | 34.66274 | 1.663046 | 7.619899 | 32.46037 | 0.953406 | 8.687305 | 33.70303 | 0.952513 | 0.2099666719 | 0.2099666719 | 24.39195 | 0.204808 | 0.9901476365 | 24.84293 | 0.184582 | 1.870374 | 25.45793 | 0.318651 | 0.7078536514 | 16.23792 | 0.0085988112 | 16.11985 | 0.137434 | 0.0846210591 | 16.03197 | 0.077764 | 0.2509417708 | 16.09333 | 0.09322 | 0.4088679995 | 16.15514 | 0.036184 | 0.5963926255 | 16.12915 | 0.06524 | 0.7078536514 | 16.23792 | 0.128736 | 0.7788868861 | 16.23556 | 0.141473 | 0.000125176 | 12.5176 | 24.75062 | 0.02988849 | 8.69499e-06 | 0.869499 | 16.04961 | 6.229456 | 1.772323 | 26.60473 | 28.15958 | 25.9578 | 25.69682 | 25.53772 | 24.75062 | 1.646237 | 1.562357 | 14.8587 | 14.39634 | 16.41648 | 67.01133 | 16.04961 | 16.17407 | 16.23556 | 0.5963926255 | 0.7788868861 | 8.701011
68 | AKUKUO_clean | AKUKUO_clean | [Ni].[O]P(=O)(C(P(=O)([O])[O])(Cn1cncc1)O)O.n1ccc(cc1)C=Cc1ccncc1 MOFid-v1.frl,UNKNOWN.cat0;AKUKUO_clean | [Ni] | [O]P(=O)(C(P(=O)([O])[O])(Cn1cncc1)O)O.n1ccc(cc1)C=Cc1ccncc1 | frl | 0 | Ni | 6 | O12,N6 | 0.667 | 4.806 | Ni节点 (CN=6) | M-M=4.81Å | 5.04792 | 4.38484 | 5.0448 | 1.30477 | 1062.64 | 814.426 | 0 | 0 | 0.5004 | 0.383515 | 0 | Ni | Ni | No |  | 1.304772 | 1372.778 | 97 | 8.8545 | 10.672 | 15.389 | 1372.778 | 3 | 6 | 34 | 34 | 8 | 14 | 0 | 0 | 0 | 0 | 3 | 0 | 0 | 0 | 0 | 0 | 0 | 0.3505155 | 0.08247423 | 0.1443299 | 3.540084 | 33.9729 | 0.576275 | 0.0064071538 | 27.81783 | 0.105969 | 0.0156625039 | 27.84226 | 0.091157 | 0.1583530134 | 27.98662 | 0.098393 | 0.712879303 | 28.89287 | 0.098845 | 1.661178 | 30.36338 | 0.17256 | 1.243811918 | 29.44362 | 0.204344 | 2.924168 | 33.05325 | 0.42867 | 5.181564 | 36.44959 | 2.001511 | 3.540084 | 33.9729 | 0.576275 | 5.515488 | 36.11129 | 3.229287 | 4.04912 | 34.40066 | 1.249627 | 4.74697 | 35.25739 | 0.672048 | 0.2073363226 | 0.2073363226 | 28.07138 | 0.185579 | 0.8414488368 | 28.88133 | 0.102443 | 1.396911 | 29.83628 | 0.255296 | 0.4890708264 | 18.13999 | 0.0067033044 | 17.96059 | 0.085174 | 0.0648698575 | 17.98015 | 0.102722 | 0.1821454951 | 18.0459 | 0.063393 | 0.2947934576 | 18.04919 | 0.060755 | 0.412089697 | 18.08058 | 0.074993 | 0.4890708264 | 18.13999 | 0.045795 | 0.5304984325 | 18.17401 | 0.047947 | 0.000158259 | 15.8259 | 27.75871 | 0.008745766 | 6.55296e-06 | 0.655296 | 17.95759 | 3.332748 | 1.661178 | 29.74507 | 29.89382 | 29.53843 | 29.80296 | 29.56662 | 27.75871 | 1.502825 | 1.453842 | 20.15554 | 24.15077 | 16.07957 | 73.84904 | 17.95759 | 18.08992 | 18.17401 | 0.412089697 | 0.5304984325 | 9.801124
69 | ALAHUS_clean | ALAHUS_clean | [O-]C(=O)c1cc(ccc1c1cncc(c1)c1ccc(cc1C(=O)[O-])C(=O)[O-])C(=O)[O-].[O-]C=O.[Tb] MOFid-v1.UNKNOWN.cat0;ALAHUS_clean | [Tb] | [O-]C(=O)c1cc(ccc1c1cncc(c1)c1ccc(cc1C(=O)[O-])C(=O)[O-])C(=O)[O-].[O-]C=O | UNKNOWN | 0 | Tb | 7 | O176 | 1 | 4.161 | Tb节点 (CN=7) | M-M=4.16Å | 7.1812 | 5.45466 | 7.18023 | 1.36604 | 1533.73 | 1122.76 | 0 | 0 | 0.5724 | 0.41902 | 0 | Tb | Tb | Yes | Tb | 1.366043 | 12918.21 | 680 | 14.234 | 14.234 | 63.76 | 12918.21 | 24 | 5 | 344 | 152 | 16 | 144 | 0 | 0 | 0 | 0 | 0 | 0 | 0 | 0 | 0 | 0 | 0 | 0.5058824 | 0.02352941 | 0.2117647 | 2.495446 | 24.60494 | 0.270566 | 0.0010174431 | 20.92366 | 0.199479 | 0.0024230437 | 21.19059 | 0.164764 | 0.0246197703 | 21.13656 | 0.117181 | 0.1223813482 | 21.19981 | 0.114308 | 0.3729605255 | 21.59333 | 0.154667 | 0.2480126331 | 21.53574 | 0.261494 | 1.289461 | 22.98562 | 0.335699 | 6.233692665 | 31.38507 | 1.220172 | 2.495446 | 24.60494 | 0.270566 | 6.802332 | 32.71933 | 0.990044 | 3.980957 | 27.23006 | 0.414336 | 5.465428 | 29.94543 | 0.600648 | 0.0534833957 | 0.0534833957 | 20.8813 | 0.068271 | 0.2698459031 | 21.15544 | 0.190527 | 0.5120055919 | 21.4403 | 0.31273 | 0.2108083268 | 13.54462 | 0.0024724455 | 13.4043 | 0.135615 | 0.0242386702 | 13.41903 | 0.077207 | 0.0725819199 | 13.42836 | 0.097337 | 0.119129059 | 13.44569 | 0.086046 | 0.1775879278 | 13.48941 | 0.067727 | 0.2108083268 | 13.54462 | 0.047921 | 0.231510059 | 13.54737 | 0.02258 | 2.44365e-05 | 2.44365 | 21.05476 | 0.007022061 | 2.44721e-06 | 0.244721 | 13.42291 | 2.441962 | 0.3729605255 | 23.43285 | 25.28593 | 21.28952 | 23.7231 | 21.44296 | 21.05476 | 0.3483407552 | 0.3194771298 | 10.50073 | 9.985453 | 17.27566 | 224.8611 | 13.42291 | 13.49324 | 13.54737 | 0.1775879278 | 0.231510059 | 7.631855
70 | ALAMUW_clean | ALAMUW_clean | [Cu][Cu].[O-]C(=O)c1cc(cc(c1)C(=O)[O-])n1c(=O)c2c(c1=O)cc1c(c2)c(=O)n(c1=O)c1cc(cc(c1)C(=O)[O-])C(=O)[O-] MOFid-v1.nbo,UNKNOWN.cat0;ALAMUW_clean | [Cu][Cu] | [O-]C(=O)c1cc(cc(c1)C(=O)[O-])n1c(=O)c2c(c1=O)cc1c(c2)c(=O)n(c1=O)c1cc(cc(c1)C(=O)[O-])C(=O)[O-] | nbo | 0 | Cu | 4 | O24 | 1 | 2.66 | Cu节点 (CN=4) | M-M=2.66Å | 11.92678 | 5.98269 | 11.92678 | 0.64997 | 2447.93 | 3766.22 | 0 | 0 | 0.761 | 1.17082 | 0 | Cu | Cu | Yes | Cu | 0.6499698 | 5115.546 | 150 | 18.794 | 18.794 | 19.9351 | 5115.546 | 6 | 5 | 78 | 24 | 6 | 36 | 0 | 0 | 0 | 6 | 0 | 0 | 0 | 0 | 0 | 0 | 0 | 0.52 | 0.04 | 0.24 | 2.484595 | 18.7277 | 0.47732 | 0.0015762941 | 22.30709 | 0.44315 | 0.0040047235 | 21.98761 | 0.496079 | 0.0393449256 | 21.90888 | 0.33138 | 0.1885591124 | 21.81983 | 0.352787 | 0.5172211193 | 21.20372 | 0.356613 | 0.3591640786 | 21.36368 | 0.323504 | 1.406488 | 19.81211 | 0.4148 | 18.7708 | 24.38852 | 0.410174 | 2.484595 | 18.7277 | 0.47732 | 22.55477 | 28.18921 | 0.66835 | 4.68557 | 18.7272 | 0.227393 | 12.03241 | 20.79003 | 0.459773 | 0.0856380309 | 0.0856380309 | 19.95056 | 0.381661 | 0.4224842817 | 19.32962 | 0.20245 | 0.7723466643 | 18.9472 | 0.231907 | 0.3590798015 | 11.67967 | 0.0041545495 | 11.87344 | 0.310557 | 0.0413457267 | 11.91335 | 0.086756 | 0.1231194959 | 11.84157 | 0.104511 | 0.2011788295 | 11.75243 | 0.15417 | 0.2989340362 | 11.81448 | 0.123888 | 0.3590798015 | 11.67967 | 0.087762 | 0.3950879777 | 11.67383 | 0.090076 | 3.94217e-05 | 3.94217 | 22.01398 | 0.04984379 | 4.12899e-06 | 0.412899 | 11.88404 | 2.398957 | 0.5172211193 | 22.14839 | 24.95186 | 20.02225 | 21.47106 | 21.46241 | 22.01398 | 0.4778761937 | 0.4315830884 | 8.651091 | 9.547541 | 18.39561 | 172.149 | 11.88404 | 11.74886 | 11.67383 | 0.2989340362 | 0.3950879777 | 10.12994
71 | ALANAD_clean | ALANAD_clean | [O-]C(=O)c1cc(cc(c1)C(=O)[O-])n1c(=O)c2c(c1=O)cc1c(c2)c(=O)n(c1=O)c1cc(cc(c1)C(=O)[O-])C(=O)[O-].[Zn] MOFid-v1.pts,tfi.cat0;ALANAD_clean | [Zn] | [O-]C(=O)c1cc(cc(c1)C(=O)[O-])n1c(=O)c2c(c1=O)cc1c(c2)c(=O)n(c1=O)c1cc(cc(c1)C(=O)[O-])C(=O)[O-] | pts | 0 | Zn | 6 | O72 | 1 | 3.424 | Zn节点 (CN=6) | M-M=3.42Å | 8.58065 | 5.8094 | 8.54388 | 0.697286 | 2813.81 | 4035.37 | 0 | 0 | 0.7542 | 1.08162 | 0 | Zn | Zn | Yes | Zn | 0.6972654 | 12786.04 | 400 | 18.199 | 20.125 | 37.4537 | 12786.04 | 16 | 5 | 208 | 64 | 16 | 96 | 0 | 0 | 16 | 0 | 0 | 0 | 0 | 0 | 0 | 0 | 0 | 0.52 | 0.04 | 0.24 | 2.360196 | 17.86555 | 0.076432 | 0.0008567175 | 16.71289 | 0.551203 | 0.0021185134 | 16.62583 | 0.178262 | 0.0214435465 | 16.57401 | 0.073825 | 0.1079859846 | 16.60978 | 0.096824 | 0.3277992145 | 16.81694 | 0.087655 | 0.2137789586 | 16.67136 | 0.133383 | 1.099012 | 17.24147 | 0.125682 | 17.9214 | 28.20789 | 0.667285 | 2.360196 | 17.86555 | 0.076432 | 20.17278 | 29.51569 | 0.854604 | 5.307603 | 19.43546 | 0.189178 | 13.80726 | 24.66503 | 0.383328 | 0.0640303228 | 0.0640303228 | 16.44391 | 0.069175 | 0.3270146661 | 16.64264 | 0.0615 | 0.6414788861 | 16.83252 | 0.116008 | 0.3268912801 | 10.79121 | 0.003801684 | 10.7603 | 0.065098 | 0.0367713405 | 10.72499 | 0.045859 | 0.1098088374 | 10.74069 | 0.024724 | 0.1831466511 | 10.79387 | 0.039724 | 0.2727132089 | 10.83157 | 0.05895 | 0.3268912801 | 10.79121 | 0.044032 | 0.3588645369 | 10.82492 | 0.02249 | 2.13668e-05 | 2.13668 | 16.56045 | 0.009057937 | 3.69804e-06 | 0.369804 | 10.76052 | 2.296166 | 0.3277992145 | 19.02493 | 20.90218 | 16.69804 | 19.47457 | 16.69936 | 16.56045 | 0.306355668 | 0.2637688917 | 6.009962 | 5.777872 | 20.2373 | 263.1065 | 10.76052 | 10.80555 | 10.82492 | 0.2727132089 | 0.3588645369 | 5.799923
72 | ALEJAE_clean | ALEJAE_clean | O=C(Nc1ccc(cc1)C(=O)[O-])Nc1cc(NC(=O)Nc2ccc(cc2)C(=O)[O-])cc(c1)NC(=O)Nc1ccc(cc1)C(=O)[O-].[In][O]([In])[In] MOFid-v1.UNKNOWN.cat0;ALEJAE_clean | [In][O]([In])[In] | O=C(Nc1ccc(cc1)C(=O)[O-])Nc1cc(NC(=O)Nc2ccc(cc2)C(=O)[O-])cc(c1)NC(=O)Nc1ccc(cc1)C(=O)[O-] | UNKNOWN | 0 | In | 5 | O45 | 1 | 3.494 | In节点 (CN=5) | M-M=3.49Å | 19.86541 | 14.56862 | 19.86541 | 0.274675 | 1427 | 5195.22 | 0 | 0 | 0.8942 | 3.25548 | 0 | In | In | Yes | In | 0.274675 | 28646.72 | 408 | 24.4186 | 24.4186 | 55.4757 | 28646.72 | 9 | 5 | 180 | 126 | 36 | 57 | 0 | 0 | 0 | 0 | 0 | 0 | 0 | 0 | 0 | 0 | 0 | 0.4411765 | 0.08823529 | 0.1397059 | 1.240798 | 13.98185 | 0.253625 | 0.0005064891 | 14.43344 | 1.637415 | 0.0014403283 | 14.80531 | 0.749348 | 0.0137833611 | 15.15964 | 0.228326 | 0.0680304495 | 14.81767 | 0.412558 | 0.2019071143 | 14.77314 | 0.581598 | 0.1348553494 | 14.91323 | 0.182475 | 0.656486319 | 14.42903 | 0.777861 | 13.0652 | 13.7045 | 0.362357 | 1.240798 | 13.98185 | 0.253625 | 40.44812 | 17.37805 | 0.046613 | 2.407893823 | 13.56954 | 0.274518 | 5.999769 | 13.25582 | 0.356375 | 0.0498153091 | 0.0498153091 | 12.70446 | 0.245919 | 0.2482455871 | 12.43488 | 0.305433 | 0.49723508 | 12.49001 | 0.334823 | 0.3217682773 | 7.26716 | 0.0035612512 | 7.35375 | 0.191133 | 0.0366676974 | 7.28152 | 0.136591 | 0.108623437 | 7.30371 | 0.113168 | 0.1782498546 | 7.25575 | 0.08088 | 0.2701011175 | 7.25366 | 0.156539 | 0.3217682773 | 7.26716 | 0.056863 | 0.3574124447 | 7.33439 | 0.110115 | 1.35663e-05 | 1.35663 | 15.10648 | 0.149899 | 3.61156e-06 | 0.361156 | 7.328734 | 1.190983 | 0.2019071143 | 15.81917 | 17.06892 | 14.96122 | 15.42736 | 14.83468 | 15.10648 | 0.1881237532 | 0.1520918052 | 3.737621 | 3.756355 | 25.16634 | 442.2302 | 7.328734 | 7.258857 | 7.33439 | 0.2701011175 | 0.3574124447 | 7.777745
73 | ALEJEI_clean | ALEJEI_clean | O=C(Nc1cc(cc(c1)C(=O)[O-])C(=O)[O-])Nc1cc(NC(=O)Nc2cc(cc(c2)C(=O)[O-])C(=O)[O-])cc(c1)NC(=O)Nc1cc(cc(c1)C(=O)[O-])C(=O)[O-].[Cu][Cu] MOFid-v1.ERROR,ntt.cat0;ALEJEI_clean | [Cu][Cu] | O=C(Nc1cc(cc(c1)C(=O)[O-])C(=O)[O-])Nc1cc(NC(=O)Nc2cc(cc(c2)C(=O)[O-])C(=O)[O-])cc(c1)NC(=O)Nc1cc(cc(c1)C(=O)[O-])C(=O)[O-] | ERROR | 0 | Cu | 4 | O192 | 1 | 2.647 | Cu节点 (CN=4) | M-M=2.65Å | 18.06508 | 7.13825 | 11.29555 | 0.600782 | 2223.57 | 3701.13 | 0 | 0 | 0.783 | 1.3033 | 0 | Cu | Cu | Yes | Cu | 0.600782 | 41091.15 | 1200 | 30.4638 | 30.4638 | 44.2772 | 41091.15 | 48 | 5 | 528 | 288 | 96 | 240 | 0 | 0 | 0 | 48 | 0 | 0 | 0 | 0 | 0 | 0 | 0 | 0.44 | 0.08 | 0.2 | 2.022592 | 17.55794 | 0.506777 | 0.0009181615 | 19.4416 | 0.207573 | 0.002307175 | 18.85693 | 0.366308 | 0.0236804942 | 18.76877 | 0.164663 | 0.1171648028 | 18.88816 | 0.309774 | 0.3551468748 | 18.61025 | 0.196503 | 0.2346121167 | 18.78698 | 0.181822 | 1.065228741 | 17.51144 | 0.79298 | 20.17792 | 23.31056 | 0.37814 | 2.022592 | 17.55794 | 0.506777 | 25.20464 | 27.80222 | 0.955901 | 4.170306216 | 17.72945 | 0.359162 | 12.11402 | 20.94304 | 0.340908 | 0.0639551594 | 0.0639551594 | 17.2687 | 0.139058 | 0.3188576357 | 17.13387 | 0.241331 | 0.6180269299 | 16.90449 | 0.142499 | 0.3141861109 | 10.40149 | 0.0033699553 | 10.40628 | 0.22967 | 0.0363295978 | 10.51511 | 0.060811 | 0.1069876723 | 10.51947 | 0.126492 | 0.1764618903 | 10.43451 | 0.0367 | 0.2633475439 | 10.38892 | 0.11638 | 0.3141861109 | 10.40149 | 0.113937 | 0.3495807311 | 10.4679 | 0.081133 | 2.40595e-05 | 2.40595 | 19.10361 | 0.09678433 | 3.58163e-06 | 0.358163 | 10.50044 | 1.958637 | 0.3551468748 | 20.23279 | 22.26675 | 18.34857 | 20.08305 | 18.7618 | 19.10361 | 0.3314663806 | 0.2911917154 | 6.742931 | 6.717472 | 19.62614 | 242.0037 | 10.50044 | 10.40831 | 10.4679 | 0.2633475439 | 0.3495807311 | 8.603164
74 | ALEJIM_clean | ALEJIM_clean | O=C(Nc1cc(cc(c1)C(=O)[O-])C(=O)[O-])Nc1cc(NC(=O)Nc2cc(cc(c2)C(=O)[O-])C(=O)[O-])cc(c1)NC(=O)Nc1cc(cc(c1)C(=O)[O-])C(=O)[O-].[Zn][Zn] MOFid-v1.ERROR,ntt.cat0;ALEJIM_clean | [Zn][Zn] | O=C(Nc1cc(cc(c1)C(=O)[O-])C(=O)[O-])Nc1cc(NC(=O)Nc2cc(cc(c2)C(=O)[O-])C(=O)[O-])cc(c1)NC(=O)Nc1cc(cc(c1)C(=O)[O-])C(=O)[O-] | ERROR | 0 | Zn | 4 | O192 | 1 | 2.973 | Zn节点 (CN=4) | M-M=2.97Å | 18.20917 | 7.10984 | 11.84134 | 0.592075 | 2208.62 | 3730.3 | 0 | 0 | 0.783 | 1.32247 | 0 | Zn | Zn | Yes | Zn | 0.5920561 | 41943.66 | 1200 | 30.5919 | 30.5919 | 44.8181 | 41943.66 | 48 | 5 | 528 | 288 | 96 | 240 | 0 | 0 | 48 | 0 | 0 | 0 | 0 | 0 | 0 | 0 | 0 | 0.44 | 0.08 | 0.2 | 2.081776 | 17.31867 | 0.246809 | 0.0010363682 | 19.02071 | 0.827527 | 0.0022900393 | 18.74835 | 0.760458 | 0.0237896639 | 18.91854 | 0.401656 | 0.1176545307 | 18.52051 | 0.184502 | 0.3451808015 | 18.31682 | 0.234028 | 0.235218797 | 18.34754 | 0.346053 | 1.096129824 | 17.65589 | 0.374814 | 21.06051 | 23.61155 | 0.302097 | 2.081776 | 17.31867 | 0.246809 | 25.97908 | 28.43433 | 0.511403 | 4.338721853 | 17.6325 | 0.211651 | 12.9004 | 21.08941 | 0.344221 | 0.0636029167 | 0.0636029167 | 16.97831 | 0.230002 | 0.323032611 | 16.95674 | 0.18183 | 0.6362665283 | 16.76203 | 0.213047 | 0.323955313 | 10.46746 | 0.0038044741 | 10.60084 | 0.193609 | 0.0363898948 | 10.41875 | 0.128817 | 0.1076452202 | 10.39472 | 0.090549 | 0.1811604968 | 10.33529 | 0.159193 | 0.2690144283 | 10.38099 | 0.129702 | 0.323955313 | 10.46746 | 0.081323 | 0.3603418646 | 10.32409 | 0.151892 | 2.37448e-05 | 2.37448 | 18.74353 | 0.0570585 | 3.64824e-06 | 0.364824 | 10.39035 | 2.018173 | 0.3451808015 | 19.99918 | 22.41512 | 17.78948 | 19.79296 | 18.39496 | 18.74353 | 0.3213911376 | 0.2815778848 | 6.415656 | 6.508563 | 19.97733 | 249.2748 | 10.39035 | 10.39458 | 10.32409 | 0.2690144283 | 0.3603418646 | 8.353176
75 | ALIXOJ_clean | ALIXOJ_clean | [Ni][OH][Ni].[O-]C(=O)c1cc(Cc2cc(cc(c2)C(=O)O)C(=O)[O-])cc(c1)C(=O)[O-] MOFid-v1.crb,UNKNOWN.cat0;ALIXOJ_clean | [Ni][OH][Ni] | [O-]C(=O)c1cc(Cc2cc(cc(c2)C(=O)O)C(=O)[O-])cc(c1)C(=O)[O-] | crb | 0 | Ni | 4 | O32 | 1 | 3.508 | Ni节点 (CN=4) | M-M=3.51Å | 7.8603 | 5.01976 | 7.84665 | 0.979833 | 2007.79 | 2049.12 | 0 | 0 | 0.6394 | 0.65256 | 0 | Ni | Ni | Yes | Ni | 0.9798334 | 3224.325 | 152 | 10.247 | 15.25 | 20.946 | 3224.325 | 8 | 4 | 68 | 40 | 0 | 36 | 0 | 0 | 0 | 0 | 8 | 0 | 0 | 0 | 0 | 0 | 0 | 0.4473684 | 0 | 0.2368421 | 2.329374 | 21.02588 | 0.170271 | 0.0009110469 | 20.01754 | 0.917818 | 0.0023214176 | 20.09738 | 0.243446 | 0.0241887338 | 20.04239 | 0.157632 | 0.1175688534 | 20.22845 | 0.078631 | 0.3548133563 | 20.27795 | 0.119452 | 0.2400542942 | 20.18775 | 0.156548 | 1.158994 | 20.4578 | 0.220308 | 9.65473 | 28.0447 | 0.708437 | 2.329374 | 21.02588 | 0.170271 | 10.70361 | 29.60498 | 1.020842 | 4.481722 | 22.29889 | 0.360121 | 7.967686 | 25.91827 | 0.901353 | 0.0563447482 | 0.0563447482 | 19.62464 | 0.08309 | 0.2771487961 | 19.72114 | 0.127344 | 0.5582899925 | 19.97719 | 0.288991 | 0.2508948766 | 12.58471 | 0.0028514017 | 12.45382 | 0.201099 | 0.0289892503 | 12.55719 | 0.087566 | 0.0851806973 | 12.54616 | 0.107354 | 0.14080274 | 12.51234 | 0.048524 | 0.2124819847 | 12.56462 | 0.089678 | 0.2508948766 | 12.58471 | 0.118404 | 0.2781496337 | 12.53921 | 0.04938 | 2.36313e-05 | 2.36313 | 20.15382 | 0.03617872 | 2.85883e-06 | 0.285883 | 12.51113 | 2.273029223 | 0.3548133563 | 22.22798 | 24.19223 | 20.45637 | 22.03532 | 20.23138 | 20.15382 | 0.3306246225 | 0.2984686081 | 8.349257 | 8.266074 | 18.37522 | 237.9876 | 12.51113 | 12.55389 | 12.53921 | 0.2124819847 | 0.2781496337 | 7.642687
76 | ALIXUP_clean | ALIXUP_clean | [Cu][OH][Cu][OH][Cu].[O-]C(=O)c1cc(Cc2cc(cc(c2)C(=O)[O-])C(=O)[O-])cc(c1)C(=O)[O-] MOFid-v1.pts,sur.cat0;ALIXUP_clean | [Cu][OH][Cu][OH][Cu] | [O-]C(=O)c1cc(Cc2cc(cc(c2)C(=O)[O-])C(=O)[O-])cc(c1)C(=O)[O-] | pts | 0 | Cu | 4 | O56 | 1 | 3.128 | Cu节点 (CN=4) | M-M=3.13Å | 6.38387 | 5.75713 | 6.38387 | 1.33865 | 1367.26 | 1021.37 | 0 | 0 | 0.5492 | 0.410264 | 0 | Cu | Cu | Yes | Cu | 1.338649 | 2802.916 | 160 | 8.1387 | 18.4609 | 18.6553 | 2802.916 | 12 | 4 | 68 | 40 | 0 | 40 | 0 | 0 | 0 | 12 | 0 | 0 | 0 | 0 | 0 | 0 | 0 | 0.425 | 0 | 0.25 | 0.3052314437 | 17.13933 | 0.108853 | 0.0001175552 | 16.19451 | 0.974208 | 0.0002959626 | 16.24422 | 0.566303 | 0.0028807945 | 16.54046 | 0.158341 | 0.0145464215 | 16.52533 | 0.158691 | 0.0430680845 | 16.63148 | 0.146489 | 0.0284787899 | 16.51361 | 0.128016 | 0.1501927013 | 16.83238 | 0.110562 | 3.269137 | 23.01211 | 0.306549 | 0.3052314437 | 17.13933 | 0.108853 | 4.535023 | 25.65048 | 0.678153 | 0.6439011247 | 17.81613 | 0.425777 | 1.768964 | 19.94605 | 0.277991 | 0.0090185601 | 0.0090185601 | 16.06035 | 0.133585 | 0.0445907704 | 16.12459 | 0.124057 | 0.0899781503 | 16.25906 | 0.049314 | 0.0527712309 | 10.62675 | 0.0005587331 | 10.61049 | 0.529165 | 0.0059966994 | 10.6679 | 0.123158 | 0.0177522216 | 10.63259 | 0.029877 | 0.0296239161 | 10.64563 | 0.039641 | 0.0442975738 | 10.68036 | 0.079261 | 0.0527712309 | 10.62675 | 0.061643 | 0.0587153761 | 10.64266 | 0.067957 | 2.88759e-06 | 0.288759 | 16.50342 | 0.03244192 | 5.9245e-07 | 0.059245 | 10.61677 | 0.2962128836 | 0.0430680845 | 18.5073 | 20.1439 | 16.42264 | 18.95536 | 16.55681 | 16.50342 | 0.04018729 | 0.0340495244 | 4.861224 | 4.873981 | 22.23949 | 1925.528 | 10.61677 | 10.65091 | 10.64266 | 0.0442975738 | 0.0587153761 | 5.886652
77 | ALOLET_charged | ALOLET_charged | [In].[N][C]1[C][C](C=C([CH]1)C(=O)[O-])C(=O)[O-].[N]c1cc(cc(c1)C(=O)[O-])C(=O)[O-].[O-]C(=O)c1ccc(cc1)c1ccc(cc1)C(=O)[O-].[O-]C(=O)c1ccc(cc1)c1ccc(cc1)[C]1OO1 MOFid-v1.npo.cat2;ALOLET_charged | [In] | [N][C]1[C][C](C=C([CH]1)C(=O)[O-])C(=O)[O-].[N]c1cc(cc(c1)C(=O)[O-])C(=O)[O-].[O-]C(=O)c1ccc(cc1)c1ccc(cc1)C(=O)[O-].[O-]C(=O)c1ccc(cc1)c1ccc(cc1)[C]1OO1 | npo | 2 | In | 8 | O144 | 1 | 7.613 | In节点 (CN=8) | M-M=7.61Å | 9.3993 | 5.21411 | 9.3806 | 0.901246 | 1693.51 | 1879.08 | 13.2521 | 14.7042 | 0.6446 | 0.715232 | 0 | In | In | No |  | 0.9012461 | 18124.71 | 822 | 27.2959 | 27.2959 | 28.0896 | 18124.71 | 18 | 5 | 408 | 228 | 24 | 144 | 0 | 0 | 0 | 0 | 0 | 0 | 0 | 0 | 0 | 0 | 0 | 0.4963504 | 0.02919708 | 0.1751825 | 3.575495 | 22.80782 | 0.398238 | 0.0017497728 | 27.26825 | 1.21205 | 0.00478932 | 28.83611 | 1.929114 | 0.0484904355 | 28.17738 | 1.777874 | 0.2212668383 | 26.65035 | 1.97375 | 0.572908904 | 23.32242 | 1.720847 | 0.432291724 | 24.37219 | 1.808491 | 1.765405 | 21.72016 | 0.371735 | 11.68525 | 31.82579 | 0.886461 | 3.575495 | 22.80782 | 0.398238 | 12.6757 | 33.39039 | 1.093373 | 6.799864 | 25.53227 | 0.435273 | 10.21984 | 29.86224 | 0.429025 | 0.0745692931 | 0.0745692931 | 22.14924 | 0.690077 | 0.3708641521 | 22.17815 | 1.277477 | 0.7184323097 | 22.07537 | 0.412063 | 0.2965337532 | 13.37769 | 0.0034766727 | 13.49159 | 0.319533 | 0.0344058446 | 13.43995 | 0.196664 | 0.1010751105 | 13.31804 | 0.161189 | 0.1684915561 | 13.41378 | 0.294132 | 0.2503522046 | 13.22183 | 0.382905 | 0.2965337532 | 13.37769 | 0.257456 | 0.3281160719 | 13.58546 | 0.221824 | 4.895e-05 | 4.895 | 28.83529 | 0.8947762 | 3.41388e-06 | 0.341388 | 13.47564 | 3.500926 | 0.572908904 | 25.92631 | 28.49958 | 25.06178 | 24.21756 | 24.78165 | 28.83529 | 0.5244184685 | 0.4983396109 | 11.44206 | 14.33852 | 17.54815 | 156.001 | 13.47564 | 13.33777 | 13.58546 | 0.2503522046 | 0.3281160719 | 15.35965
78 | ALOLIX_charged | ALOLIX_charged | [Cs].[In].[N]c1cc(cc(c1)C(=O)[O-])C(=O)[O-].[N]c1cc(cc(c1)C(=O)[O-])[C]([O])[O].[O-]C(=O)C1=CC=C(C=[C]1)c1ccc(cc1)C(=O)[O-].[O-]C(=O)C1=[C]C=C(C=C1)c1ccc(cc1)C(=O)[O-].[O-]C(=O)c1ccc(cc1)c1ccc(cc1)C(=O)[O-] MOFid-v1.ERROR.cat0;ALOLIX_charged | [Cs] ¦ [In] | [N]c1cc(cc(c1)C(=O)[O-])C(=O)[O-].[N]c1cc(cc(c1)C(=O)[O-])[C]([O])[O].[O-]C(=O)C1=CC=C(C=[C]1)c1ccc(cc1)C(=O)[O-].[O-]C(=O)C1=[C]C=C(C=C1)c1ccc(cc1)C(=O)[O-].[O-]C(=O)c1ccc(cc1)c1ccc(cc1)C(=O)[O-] | ERROR | 0 | In,Cs | 8 | O144 | 1 | 4.297 | In节点 (CN=8) | M-M=4.3Å | 9.32283 | 5.599 | 9.29982 | 0.940569 | 1861.76 | 1979.4 | 0 | 0 | 0.66 | 0.701703 | 0 | In,Cs | In | No |  | 0.9405695 | 18297.21 | 768 | 27.3449 | 27.3449 | 28.2554 | 18297.21 | 24 | 6 | 396 | 186 | 18 | 144 | 0 | 0 | 0 | 0 | 0 | 0 | 0 | 0 | 0 | 0 | 0 | 0.515625 | 0.0234375 | 0.1875 | 2.942034 | 21.28478 | 0.220586 | 0.0009878018 | 20.01045 | 0.258484 | 0.0026244892 | 19.70283 | 0.276492 | 0.0255984182 | 19.75411 | 0.097222 | 0.1285396638 | 19.67089 | 0.143518 | 0.3924732983 | 19.79909 | 0.295349 | 0.2612223056 | 19.81323 | 0.104928 | 1.360018 | 20.29638 | 0.228176 | 11.76544 | 31.35877 | 1.007082 | 2.942034 | 21.28478 | 0.220586 | 12.81561 | 33.61416 | 1.345215 | 6.264452 | 24.05174 | 0.430466 | 10.21965 | 29.34203 | 0.528665 | 0.0644543663 | 0.0644543663 | 19.08476 | 0.09218 | 0.3225094345 | 19.15873 | 0.130847 | 0.6273819641 | 19.39426 | 0.182369 | 0.2763565382 | 12.14898 | 0.0031274358 | 12.13243 | 0.123071 | 0.031369641 | 12.13351 | 0.060044 | 0.0939424801 | 12.09079 | 0.039288 | 0.1545988149 | 12.15815 | 0.079486 | 0.2334167113 | 12.12799 | 0.069901 | 0.2763565382 | 12.14898 | 0.110101 | 0.3068614003 | 12.16128 | 0.089219 | 2.5792e-05 | 2.5792 | 19.68184 | 0.02359838 | 3.16788e-06 | 0.316788 | 12.10113 | 2.877579897 | 0.3924732983 | 21.77034 | 23.45506 | 19.65011 | 22.20584 | 19.76107 | 19.68184 | 0.3668748801 | 0.328018932 | 8.407138 | 8.141723 | 18.25544 | 217.9182 | 12.10113 | 12.14504 | 12.16128 | 0.2334167113 | 0.3068614003 | 7.580708
79 | ALOLIY_clean | ALOLIY_clean | [Mn].[Mn][OH2][Mn][OH2][Mn].[O-]C(=O)c1cc(cc(c1)C(=O)[O-])c1cc(cc(c1)C(=O)[O-])C(=O)[O-] MOFid-v1.tfi.cat0;ALOLIY_clean | [Mn][OH2][Mn][OH2][Mn] | [O-]C(=O)c1cc(cc(c1)C(=O)[O-])c1cc(cc(c1)C(=O)[O-])C(=O)[O-] | tfi | 0 | Mn | 2 | O48 | 1 | 3.873 | Mn节点 (CN=2) | M-M=3.87Å | 6.86569 | 5.12412 | 6.86243 | 1.19169 | 992.554 | 832.898 | 0 | 0 | 0.537 | 0.450621 | 0 | Mn | Mn | Yes | Mn | 1.191688 | 5062.148 | 280 | 23.113 | 7.3954 | 29.657 | 5062.148 | 16 | 4 | 128 | 64 | 0 | 72 | 0 | 0 | 0 | 0 | 0 | 0 | 0 | 0 | 16 | 0 | 0 | 0.4571429 | 0 | 0.2571429 | 0.2163419553 | 14.25142 | 0.025696 | 7.56982e-05 | 13.36808 | 0.852493 | 0.0001892454 | 13.52541 | 0.669537 | 0.0020507325 | 13.74837 | 0.272589 | 0.0102398991 | 13.70608 | 0.121324 | 0.0315128079 | 13.73893 | 0.085602 | 0.0210372122 | 13.7248 | 0.097659 | 0.1066518528 | 13.98086 | 0.052303 | 2.21234 | 18.62355 | 0.286677 | 0.2163419553 | 14.25142 | 0.025696 | 3.43138 | 21.02896 | 0.377031 | 0.4454321721 | 14.79549 | 0.131887 | 1.155868 | 16.50017 | 0.077635 | 0.0076231507 | 0.0076231507 | 13.81545 | 0.089813 | 0.0382499459 | 13.84157 | 0.081796 | 0.077683536 | 13.92539 | 0.087522 | 0.0501982153 | 9.39868 | 0.0005384893 | 9.52258 | 0.274422 | 0.0056945676 | 9.36343 | 0.093646 | 0.0170647782 | 9.37932 | 0.056217 | 0.0279016607 | 9.36776 | 0.093026 | 0.0420778651 | 9.39325 | 0.032709 | 0.0501982153 | 9.39868 | 0.032334 | 0.0557138599 | 9.38584 | 0.033679 | 2.08592e-06 | 0.208592 | 13.6433 | 0.02119004 | 5.6847e-07 | 0.056847 | 9.350278 | 0.2087188046 | 0.0315128079 | 15.96224 | 16.70719 | 15.16572 | 16.01382 | 13.72327 | 13.6433 | 0.0294620754 | 0.0238896572 | 3.744583 | 3.669358 | 24.94323 | 2734.565 | 9.350278 | 9.386563 | 9.38584 | 0.0420778651 | 0.0557138599 | 4.293021
80 | ALOLOD_charged | ALOLOD_charged | Oc1cc(cc(c1)C(=O)[O-])C(=O)[O-].[In].[O-]C(=O)c1ccc(cc1)C=Cc1ccc(cc1)C(=O)[O-] MOFid-v1.npo.cat2;ALOLOD_charged | [In] | Oc1cc(cc(c1)C(=O)[O-])C(=O)[O-].[O-]C(=O)c1ccc(cc1)C=Cc1ccc(cc1)C(=O)[O-] | npo | 2 | In | 8 | O144 | 1 | 7.536 | In节点 (CN=8) | M-M=7.54Å | 7.87306 | 5.02701 | 7.86695 | 0.898447 | 1801.13 | 2004.72 | 5.88259 | 6.54751 | 0.6338 | 0.70544 | 0 | In | In | No |  | 0.898447 | 21113.54 | 1134 | 27.234 | 27.234 | 32.8706 | 21113.54 | 18 | 5 | 492 | 432 | 30 | 162 | 0 | 0 | 0 | 0 | 0 | 0 | 0 | 0 | 0 | 0 | 0 | 0.4338624 | 0.02645503 | 0.1428571 | 4.149713 | 24.13611 | 0.235409 | 0.0019652397 | 25.97097 | 1.924161 | 0.0048824608 | 25.63256 | 1.632502 | 0.0491900818 | 25.59508 | 1.262278 | 0.2493425265 | 25.11723 | 0.976111 | 0.6757349887 | 24.16868 | 0.788602 | 0.4881519809 | 24.58798 | 1.290264 | 2.174901048 | 23.67237 | 0.404028 | 10.38584 | 31.2949 | 0.736219 | 4.149713 | 24.13611 | 0.235409 | 11.20788 | 31.70215 | 2.400946 | 6.704216 | 26.88846 | 0.529757 | 9.191934 | 29.7494 | 0.500119 | 0.0866664156 | 0.0866664156 | 22.36816 | 0.249964 | 0.4239610798 | 22.46424 | 0.642359 | 0.8194984027 | 22.28165 | 0.491847 | 0.32610943 | 13.92471 | 0.0038046428 | 13.8612 | 0.162439 | 0.0376448455 | 13.8397 | 0.10709 | 0.1108598736 | 13.86714 | 0.155171 | 0.186076251 | 13.86442 | 0.112151 | 0.272928686 | 13.88006 | 0.247542 | 0.32610943 | 13.92471 | 0.174914 | 0.3569372134 | 13.87977 | 0.27831 | 5.03293e-05 | 5.03293 | 26.21593 | 0.904867 | 3.77189e-06 | 0.377189 | 13.85186 | 4.063047 | 0.6757349887 | 25.73071 | 27.69121 | 24.84793 | 24.65299 | 24.62463 | 26.21593 | 0.6265449069 | 0.5890685731 | 12.37933 | 13.34326 | 17.04282 | 135.172 | 13.85186 | 13.88973 | 13.87977 | 0.272928686 | 0.3569372134 | 12.36407
81 | ALONEV_clean | ALONEV_clean | CC1=NC23C45C62C34N2[Mn]34N6C(=C[C](N3C36C7(N4[C](C=C2C)C)C23C67[O]3[Mn]46=[O](C78C9%10[O]%11=C(C=C([O]%12C%13%14C%15(N=C([CH]1)C)C%13(C%14%15N=C([CH]C(=N5)C)C)[O]1=C(C)C=C([O](=[Mn]%11%121)C79C8%10[O]6=C(C=C3C)C)C)C)C)C(=CC(=[O]24)C)C)C)C.CC1=NC23C45C62C34[O]2[Mn]34=[O](C(=CC(=[O]53)C)C)C35C7([O]4=C(C=C2C)C)C23C57N3[Mn]45N2[C](C)C=C(N5C25C78[O]9[Mn]%10%11=[O](C%12%13C%14(N=C([CH]1)C)C%12(C%13%14N=C([CH]C(=N6)C)C)[O]%10=C(C)C=C9C)C(=CC(=[O]%11C27C58N4C(=C[C]3C)C)C)C)C.[Mn] MOFid-v1.ERROR.cat1;ALONEV_clean | CC1=NC23C45C62C34N2[Mn]34N6C(=C[C](N3C36C7(N4[C](C=C2C)C)C23C67[O]3[Mn]46=[O](C78C9%10[O]%11=C(C=C([O]%12C%13%14C%15(N=C([CH]1)C)C%13(C%14%15N=C([CH]C(=N5)C)C)[O]1=C(C)C=C([O](=[Mn]%11%121)C79C8%10[O]6=C(C=C3C)C)C)C)C)C(=CC(=[O]24)C)C)C)C.CC1=NC23C45C62C34[O]2[Mn]34=[O](C(=CC(=[O]53)C)C)C35C7([O]4=C(C=C2C)C)C23C57N3[Mn]45N2[C](C)C=C(N5C25C78[O]9[Mn]%10%11=[O](C%12%13C%14(N=C([CH]1)C)C%12(C%13%14N=C([CH]C(=N6)C)C)[O]%10=C(C)C=C9C)C(=CC(=[O]%11C27C58N4C(=C[C]3C)C)C)C)C |  | ERROR | 1 | Nb,Mn | 4 | Cl384,N64,O32 | 0.067 | 2.92 | Nb节点 (CN=4) | M-M=2.92Å | 5.59976 | 4.84057 | 5.59976 | 1.49156 | 1651.89 | 1107.49 | 0 | 0 | 0.571 | 0.382821 | 0 | Nb,Mn | Nb | Yes | Nb | 1.491521 | 25582.47 | 1008 | 30.585 | 30.585 | 27.348 | 25582.47 | 112 | 7 | 320 | 224 | 128 | 32 | 0 | 0 | 0 | 0 | 0 | 0 | 0 | 0 | 16 | 0 | 0 | 0.3174603 | 0.1269841 | 0.03174603 | 0.4583720998 | 20.53303 | 0.372204 | 0.0002349968 | 21.45612 | 1.063014 | 0.0005374463 | 20.50524 | 0.778462 | 0.0052896035 | 20.84132 | 0.244175 | 0.0257321475 | 20.83586 | 0.101021 | 0.0770528332 | 20.75742 | 0.208734 | 0.0508593958 | 20.75721 | 0.146213 | 0.240745498 | 20.79469 | 0.267957 | 2.367832 | 20.63911 | 0.448004 | 0.4583720998 | 20.53303 | 0.372204 | 3.194561 | 21.01505 | 0.639166 | 0.8277674557 | 20.61976 | 0.257509 | 1.573823 | 19.96483 | 0.350661 | 0.0118042364 | 0.0118042364 | 20.08686 | 0.209568 | 0.0580790191 | 20.12767 | 0.162455 | 0.1139190411 | 19.98917 | 0.088393 | 0.0545714746 | 12.6717 | 0.0006440653 | 12.42253 | 0.567869 | 0.006116444 | 12.59248 | 0.148965 | 0.0181991951 | 12.66336 | 0.102981 | 0.0304386108 | 12.66067 | 0.049624 | 0.045639421 | 12.63081 | 0.117352 | 0.0545714746 | 12.6717 | 0.034423 | 0.0616583682 | 12.69942 | 0.122559 | 5.14704e-06 | 0.514704 | 20.84078 | 0.02783544 | 6.1949e-07 | 0.061949 | 12.68078 | 0.4465678634 | 0.0770528332 | 22.66203 | 24.76403 | 20.72349 | 22.49858 | 20.7835 | 20.84078 | 0.0717632297 | 0.0652485968 | 8.441478 | 8.308512 | 18.38799 | 1016.98 | 12.68078 | 12.65439 | 12.69942 | 0.045639421 | 0.0616583682 | 8.160001
82 | ALUJEX_clean | ALUJEX_clean | [La].[La][OH2][La].[O-]C(=O)c1ccc(cc1)C(=O)[O-].[OH2][La] MOFid-v1.UNKNOWN.cat0;ALUJEX_clean | [La][OH2][La].[OH2][La] | [O-]C(=O)c1ccc(cc1)C(=O)[O-] | UNKNOWN | 0 | La | 7 | O84 | 1 | 4.203 | La节点 (CN=7) | M-M=4.2Å | 5.99288 | 4.42191 | 5.93648 | 1.43356 | 1311.29 | 914.712 | 0 | 0 | 0.5364 | 0.374173 | 0 | La | La | Yes | La | 1.433557 | 5436.075 | 312 | 11.1068 | 17.7727 | 29.228 | 5436.075 | 12 | 4 | 144 | 80 | 0 | 76 | 0 | 0 | 0 | 0 | 0 | 0 | 0 | 0 | 0 | 0 | 0 | 0.4615385 | 0 | 0.2435897 | 3.463077 | 31.27559 | 0.526505 | 0.002644008 | 25.00982 | 0.194901 | 0.0069110001 | 24.93579 | 0.083057 | 0.0687939272 | 25.05124 | 0.093568 | 0.344072626 | 25.59672 | 0.223821 | 0.9717910198 | 26.78108 | 0.305426 | 0.6717999911 | 26.15105 | 0.252406 | 2.545739 | 29.19428 | 0.366199 | 5.144023 | 33.32745 | 1.096734 | 3.463077 | 31.27559 | 0.526505 | 5.462667889 | 34.41465 | 1.168252 | 4.148459 | 32.64228 | 0.711495 | 4.781265 | 33.15377 | 1.363012 | 0.1107233836 | 0.1107233836 | 24.8439 | 0.25389 | 0.529462156 | 25.50982 | 0.28912 | 0.9563815495 | 26.06387 | 0.17085 | 0.3476524246 | 16.23679 | 0.0043468983 | 16.08675 | 0.084776 | 0.0417430086 | 16.01799 | 0.096672 | 0.1231017447 | 16.07174 | 0.062011 | 0.2007812434 | 16.11355 | 0.064479 | 0.2963757163 | 16.19549 | 0.1033 | 0.3476524246 | 16.23679 | 0.050043 | 0.3801476202 | 16.22224 | 0.110266 | 6.8091e-05 | 6.8091 | 24.8972 | 0.03423628 | 4.26902e-06 | 0.426902 | 16.02322 | 3.352354 | 0.9717910198 | 27.14772 | 28.46893 | 26.43547 | 26.53874 | 26.17628 | 24.8972 | 0.9029970926 | 0.8610676362 | 16.39458 | 15.95003 | 16.16399 | 101.4301 | 16.02322 | 16.18194 | 16.22224 | 0.2963757163 | 0.3801476202 | 8.873975
83 | ALUJIB_clean | ALUJIB_clean | [Ce].[Ce][Ce].[Ce][OH2][Ce].[O-]C(=O)c1ccc(cc1)C(=O)[O-] MOFid-v1.ERROR.cat0;ALUJIB_clean | [Ce][Ce].[Ce][OH2][Ce] | [O-]C(=O)c1ccc(cc1)C(=O)[O-] | ERROR | 0 | Ce | 7 | O82 | 1 | 4.181 | Ce节点 (CN=7) | M-M=4.18Å | 6.08943 | 4.42337 | 5.91878 | 1.4324 | 1320.62 | 921.959 | 0 | 0 | 0.5424 | 0.378664 | 0 | Ce | Ce | Yes | Ce | 1.432405 | 5415.527 | 306 | 11.0987 | 17.768 | 29.159 | 5415.527 | 12 | 4 | 144 | 76 | 0 | 74 | 0 | 0 | 0 | 0 | 0 | 0 | 0 | 0 | 0 | 0 | 0 | 0.4705882 | 0 | 0.2418301 | 3.48849 | 30.96531 | 0.751478 | 0.0026008809 | 24.68141 | 0.411851 | 0.0065378797 | 24.64365 | 0.219848 | 0.0655108031 | 24.70587 | 0.078347 | 0.3286136338 | 25.31822 | 0.269691 | 0.9202587436 | 26.23656 | 0.214004 | 0.6409280571 | 25.84243 | 0.312757 | 2.521063 | 28.71578 | 0.484492 | 5.28849 | 33.80674 | 2.211277 | 3.48849 | 30.96531 | 0.751478 | 5.667888583 | 34.77368 | 1.26202 | 4.200681 | 32.26236 | 1.083384 | 4.879691 | 33.18497 | 0.612824 | 0.1109298903 | 0.1109298903 | 24.6129 | 0.154479 | 0.5187669279 | 25.24853 | 0.151002 | 0.9357944583 | 25.91981 | 0.22629 | 0.3423387215 | 15.98893 | 0.0041867404 | 15.76264 | 0.043409 | 0.0414250046 | 15.85417 | 0.061976 | 0.1195138677 | 15.87205 | 0.044488 | 0.1974760761 | 15.90408 | 0.105431 | 0.2876774093 | 15.96684 | 0.051415 | 0.3423387215 | 15.98893 | 0.025958 | 0.3745553947 | 16.01294 | 0.146194 | 6.46346e-05 | 6.46346 | 24.60937 | 0.01188402 | 4.1517e-06 | 0.41517 | 15.83042 | 3.37756 | 0.9202587436 | 26.70896 | 28.01658 | 26.02143 | 26.08888 | 25.79907 | 24.60937 | 0.8547479405 | 0.8093288533 | 15.99463 | 15.56823 | 16.19655 | 105.9136 | 15.83042 | 15.95328 | 16.01294 | 0.2876774093 | 0.3745553947 | 8.778947
84 | ALUJOH_clean | ALUJOH_clean | [Nd].[Nd][Nd].[O-]C(=O)c1ccc(cc1)C(=O)[O-] MOFid-v1.ERROR.cat0;ALUJOH_clean | [Nd][Nd] | [O-]C(=O)c1ccc(cc1)C(=O)[O-] | ERROR | 0 | Nd | 7 | O78 | 1 | 4.216 | Nd节点 (CN=7) | M-M=4.22Å | 6.14197 | 4.45081 | 6.02384 | 1.41539 | 1356.59 | 958.46 | 0 | 0 | 0.5526 | 0.390423 | 0 | Nd | Nd | Yes | Nd | 1.415394 | 5496.428 | 300 | 11.1436 | 17.85 | 29.34 | 5496.428 | 12 | 4 | 144 | 72 | 0 | 72 | 0 | 0 | 0 | 0 | 0 | 0 | 0 | 0 | 0 | 0 | 0 | 0.48 | 0 | 0.24 | 3.348836 | 29.86627 | 0.45946 | 0.0022768143 | 24.15297 | 0.211269 | 0.0054216641 | 24.13995 | 0.163342 | 0.0560309777 | 24.30621 | 0.174896 | 0.2807134195 | 24.78639 | 0.124103 | 0.8168693981 | 25.6629 | 0.170737 | 0.5639829188 | 25.1879 | 0.075969 | 2.298549 | 27.8533 | 0.448384 | 5.423027 | 32.73178 | 2.234611 | 3.348836 | 29.86627 | 0.45946 | 5.843014 | 33.01279 | 1.495509 | 4.176403 | 31.2947 | 0.432358 | 4.952354 | 32.49953 | 0.364585 | 0.098105795 | 0.098105795 | 23.99319 | 0.107194 | 0.4648650087 | 24.65132 | 0.135528 | 0.8548085957 | 25.32652 | 0.405493 | 0.3142519618 | 15.64049 | 0.0038243366 | 15.44642 | 0.069609 | 0.0372632683 | 15.5492 | 0.056593 | 0.1096944242 | 15.56006 | 0.049247 | 0.180585173 | 15.61566 | 0.067519 | 0.2608375419 | 15.61879 | 0.130235 | 0.3142519618 | 15.64049 | 0.038494 | 0.3446509907 | 15.75404 | 0.099275 | 5.54548e-05 | 5.54548 | 24.13733 | 0.02955304 | 3.78578e-06 | 0.378578 | 15.49697 | 3.250731 | 0.8168693981 | 26.38017 | 27.69066 | 25.62588 | 25.82398 | 25.2124 | 24.13733 | 0.7608384204 | 0.7187636031 | 15.65859 | 14.64818 | 16.18113 | 115.4738 | 15.49697 | 15.62498 | 15.75404 | 0.2608375419 | 0.3446509907 | 8.640356
85 | ALUKIC_clean | ALUKIC_clean | [Ce].[O-]C(=O)c1ccc(cc1)N=Nc1ccc(cc1)C(=O)[O-] MOFid-v1.pcu.cat0;ALUKIC_clean | [Ce] | [O-]C(=O)c1ccc(cc1)N=Nc1ccc(cc1)C(=O)[O-] | pcu | 0 | Ce | 7 | O28 | 1 | 4.159 | Ce节点 (CN=7) | M-M=4.16Å | 8.54387 | 6.77342 | 8.52787 | 0.56692 | 2883.21 | 5085.74 | 0 | 0 | 0.7934 | 1.39949 | 0 | Ce | Ce | Yes | Ce | 0.5669196 | 6355.559 | 172 | 16.1035 | 16.1035 | 28.128 | 6355.559 | 4 | 5 | 84 | 48 | 12 | 24 | 0 | 0 | 0 | 0 | 0 | 0 | 0 | 0 | 0 | 0 | 0 | 0.4883721 | 0.06976744 | 0.1395349 | 1.536372 | 15.14712 | 0.16476 | 0.0005415216 | 13.67283 | 0.574668 | 0.0013653256 | 13.77285 | 0.130598 | 0.0139412998 | 14.27871 | 0.082278 | 0.0702134552 | 14.41128 | 0.079469 | 0.2127834084 | 14.40005 | 0.109591 | 0.1400178888 | 14.37022 | 0.095008 | 0.7378519317 | 14.71995 | 0.100107 | 21.75056 | 25.25041 | 0.254007 | 1.536372 | 15.14712 | 0.16476 | 25.94886 | 28.32192 | 0.434381 | 3.334932 | 16.00888 | 0.198701 | 11.93919 | 19.74204 | 0.241789 | 0.050632266 | 0.050632266 | 14.19287 | 0.087037 | 0.2548780685 | 14.23384 | 0.061331 | 0.5076534203 | 14.36079 | 0.066217 | 0.2882680575 | 9.30153 | 0.0033124989 | 9.38427 | 0.171331 | 0.0324970545 | 9.24982 | 0.045495 | 0.0972780115 | 9.29089 | 0.095036 | 0.1589653826 | 9.31617 | 0.037142 | 0.2443760067 | 9.32864 | 0.021637 | 0.2882680575 | 9.30153 | 0.042785 | 0.3219748943 | 9.30067 | 0.060198 | 1.40028e-05 | 1.40028 | 14.32047 | 0.01183001 | 3.24951e-06 | 0.324951 | 9.292083 | 1.485739 | 0.2127834084 | 16.51972 | 17.34043 | 15.32385 | 16.89488 | 14.39385 | 14.32047 | 0.1988421086 | 0.1621511424 | 4.353607 | 4.309204 | 23.1367 | 415.2485 | 9.292083 | 9.315447 | 9.30067 | 0.2443760067 | 0.3219748943 | 5.028385
86 | ALUKOI_clean | ALUKOI_clean | [O-]C(=O)c1ccc(cc1)N=Nc1ccc(cc1)C(=O)[O-].[Sm] MOFid-v1.pcu.cat0;ALUKOI_clean | [Sm] | [O-]C(=O)c1ccc(cc1)N=Nc1ccc(cc1)C(=O)[O-] | pcu | 0 | Sm | 7 | O28 | 1 | 4.129 | Sm节点 (CN=7) | M-M=4.13Å | 8.54787 | 6.76817 | 8.5436 | 0.579939 | 2887.58 | 4979.11 | 0 | 0 | 0.7926 | 1.3667 | 0 | Sm | Sm | Yes | Sm | 0.579939 | 6330.206 | 172 | 16.1086 | 16.1086 | 27.9632 | 6330.206 | 4 | 5 | 84 | 48 | 12 | 24 | 0 | 0 | 0 | 0 | 0 | 0 | 0 | 0 | 0 | 0 | 0 | 0.4883721 | 0.06976744 | 0.1395349 | 1.512282 | 15.03699 | 0.192411 | 0.0006106347 | 14.44335 | 0.679408 | 0.0014078522 | 14.35381 | 0.543087 | 0.0135809674 | 14.35785 | 0.194682 | 0.0697537032 | 14.37108 | 0.122031 | 0.2088087876 | 14.44375 | 0.051121 | 0.1406382113 | 14.44222 | 0.13491 | 0.7236642802 | 14.74827 | 0.157404 | 21.38919 | 25.6974 | 0.602966 | 1.512282 | 15.03699 | 0.192411 | 25.47103 | 28.87885 | 0.862168 | 3.307655 | 15.89002 | 0.178553 | 11.94741 | 19.79322 | 0.26648 | 0.0502360098 | 0.0502360098 | 14.25751 | 0.179569 | 0.2485848516 | 14.27086 | 0.088505 | 0.4914704463 | 14.46269 | 0.107742 | 0.2856752539 | 9.3346 | 0.0030757895 | 9.41039 | 0.16067 | 0.0327481113 | 9.27582 | 0.03766 | 0.0965933586 | 9.30991 | 0.065024 | 0.1595056919 | 9.31651 | 0.03461 | 0.2385998439 | 9.33613 | 0.030919 | 0.2856752539 | 9.3346 | 0.045265 | 0.3156642011 | 9.35649 | 0.04848 | 1.38411e-05 | 1.38411 | 14.33648 | 0.01263259 | 3.19648e-06 | 0.319648 | 9.305283 | 1.462046 | 0.2088087876 | 16.6019 | 17.32898 | 15.37238 | 17.10433 | 14.41902 | 14.33648 | 0.1952278202 | 0.1585727778 | 4.375711 | 4.330107 | 23.08408 | 424.324 | 9.305283 | 9.32908 | 9.35649 | 0.2385998439 | 0.3156642011 | 5.031194
87 | ALUKUO_clean | ALUKUO_clean | [Eu].[O-]C(=O)c1ccc(cc1)N=Nc1ccc(cc1)C(=O)[O-] MOFid-v1.pcu.cat0;ALUKUO_clean | [Eu] | [O-]C(=O)c1ccc(cc1)N=Nc1ccc(cc1)C(=O)[O-] | pcu | 0 | Eu | 7 | O28 | 1 | 4.128 | Eu节点 (CN=7) | M-M=4.13Å | 8.54799 | 6.78315 | 8.52991 | 0.582411 | 2894.93 | 4970.58 | 0 | 0 | 0.7922 | 1.36021 | 0 | Eu | Eu | Yes | Eu | 0.5824115 | 6321.625 | 172 | 16.1044 | 16.1044 | 27.919 | 6321.625 | 4 | 5 | 84 | 48 | 12 | 24 | 0 | 0 | 0 | 0 | 0 | 0 | 0 | 0 | 0 | 0 | 0 | 0.4883721 | 0.06976744 | 0.1395349 | 1.532114 | 15.12924 | 0.123271 | 0.0005581347 | 14.42663 | 0.701653 | 0.0013417784 | 14.39538 | 0.351598 | 0.0138349759 | 14.32662 | 0.254644 | 0.0692538076 | 14.37124 | 0.149406 | 0.2105182701 | 14.41821 | 0.080991 | 0.1404131661 | 14.41668 | 0.11786 | 0.7230607164 | 14.76662 | 0.118025 | 21.36256 | 25.84044 | 0.492351 | 1.532114 | 15.12924 | 0.123271 | 25.34473 | 29.09613 | 0.505962 | 3.287566 | 15.93146 | 0.201572 | 11.96614 | 19.95548 | 0.330443 | 0.0503166911 | 0.0503166911 | 14.24542 | 0.098474 | 0.250811087 | 14.31016 | 0.140621 | 0.5031499973 | 14.48306 | 0.085206 | 0.2809334489 | 9.36963 | 0.0030161826 | 9.10736 | 0.264456 | 0.0317516643 | 9.27781 | 0.085368 | 0.0957623881 | 9.31455 | 0.024846 | 0.1591980641 | 9.33708 | 0.04588 | 0.2398287997 | 9.35661 | 0.099176 | 0.2809334489 | 9.36963 | 0.039716 | 0.3142636761 | 9.33836 | 0.056438 | 1.38824e-05 | 1.38824 | 14.36587 | 0.01092845 | 3.19898e-06 | 0.319898 | 9.322198 | 1.481797 | 0.2105182701 | 16.4299 | 17.20094 | 15.34978 | 16.73899 | 14.40204 | 14.36587 | 0.1966832942 | 0.160201579 | 4.388928 | 4.339633 | 23.05895 | 420.1395 | 9.322198 | 9.35444 | 9.33836 | 0.2398287997 | 0.3142636761 | 5.04367
88 | ALULAV_clean | ALULAV_clean | [Gd].[O-]C(=O)c1ccc(cc1)N=Nc1ccc(cc1)C(=O)[O-] MOFid-v1.pcu.cat0;ALULAV_clean | [Gd] | [O-]C(=O)c1ccc(cc1)N=Nc1ccc(cc1)C(=O)[O-] | pcu | 0 | Gd | 7 | O28 | 1 | 4.122 | Gd节点 (CN=7) | M-M=4.12Å | 8.53005 | 6.74275 | 8.5229 | 0.590909 | 2900.24 | 4908.1 | 0 | 0 | 0.7924 | 1.34099 | 0 | Gd | Gd | Yes | Gd | 0.5909086 | 6290.139 | 172 | 16.0636 | 16.0636 | 27.915 | 6290.139 | 4 | 5 | 84 | 48 | 12 | 24 | 0 | 0 | 0 | 0 | 0 | 0 | 0 | 0 | 0 | 0 | 0 | 0.4883721 | 0.06976744 | 0.1395349 | 1.547038 | 15.21743 | 0.16281 | 0.000692472 | 14.56793 | 1.072534 | 0.0016529977 | 14.76089 | 0.672466 | 0.0138382713 | 14.43407 | 0.133948 | 0.0700513621 | 14.54477 | 0.06667 | 0.2142195672 | 14.58834 | 0.126807 | 0.1404154535 | 14.47812 | 0.046005 | 0.7384432172 | 14.83801 | 0.054916 | 20.99257 | 25.74087 | 0.496491 | 1.547038 | 15.21743 | 0.16281 | 24.99694 | 28.83864 | 0.480813 | 3.302745 | 15.99097 | 0.160945 | 12.02042 | 20.17404 | 0.152746 | 0.0502991565 | 0.0502991565 | 14.31824 | 0.08536 | 0.253433587 | 14.39355 | 0.044827 | 0.5007745373 | 14.53583 | 0.102849 | 0.2854995087 | 9.40345 | 0.0031831375 | 9.35761 | 0.223582 | 0.0315465677 | 9.40908 | 0.056444 | 0.0953154216 | 9.34343 | 0.029865 | 0.1593690826 | 9.35466 | 0.061232 | 0.2394445355 | 9.38115 | 0.082348 | 0.2854995087 | 9.40345 | 0.05595 | 0.3157839903 | 9.39327 | 0.053357 | 1.39858e-05 | 1.39858 | 14.43883 | 0.00757856 | 3.18409e-06 | 0.318409 | 9.363137 | 1.496739 | 0.2142195672 | 16.65787 | 17.41633 | 15.41325 | 17.14405 | 14.53708 | 14.43883 | 0.2003812959 | 0.1639204107 | 4.473261 | 4.392401 | 22.8362 | 411.0568 | 9.363137 | 9.379753 | 9.39327 | 0.2394445355 | 0.3157839903 | 5.075689
89 | ALULEZ_clean | ALULEZ_clean | [Ce].[O-]C(=O)c1ccc(cc1)N=Nc1ccc(cc1)C(=O)[O-] MOFid-v1.ERROR.cat0;ALULEZ_clean | [Ce] | [O-]C(=O)c1ccc(cc1)N=Nc1ccc(cc1)C(=O)[O-] | ERROR | 0 | Ce | 9 | O120 | 1 | 4.043 | Ce节点 (CN=9) | M-M=4.04Å | 18.75501 | 13.37911 | 18.68884 | 0.425946 | 1475.35 | 3463.71 | 0 | 0 | 0.8336 | 1.95706 | 0 | Ce | Ce | No |  | 0.4259456 | 31651.2 | 684 | 34.5146 | 34.5146 | 34.5146 | 31651.2 | 12 | 5 | 336 | 192 | 48 | 96 | 0 | 0 | 0 | 0 | 0 | 0 | 0 | 0 | 0 | 0 | 0 | 0.4912281 | 0.07017544 | 0.1403509 | 0.7286681239 | 13.20533 | 0.096404 | 0.0002278666 | 14.83334 | 1.724006 | 0.0007821367 | 13.71356 | 0.879725 | 0.0073040484 | 13.13001 | 0.126872 | 0.0359721303 | 13.18193 | 0.303209 | 0.1093821274 | 13.10421 | 0.124091 | 0.0720871391 | 13.14283 | 0.03025 | 0.3614333817 | 13.18052 | 0.212647 | 9.002763 | 14.66486 | 0.234021 | 0.7286681239 | 13.20533 | 0.096404 | 28.87176 | 20.09988 | 0.452034 | 1.508754 | 13.51421 | 0.186332 | 3.84265 | 13.54578 | 0.458675 | 0.0294132673 | 0.0294132673 | 11.68741 | 0.229332 | 0.1440609607 | 11.96782 | 0.140637 | 0.291047236 | 12.0347 | 0.166499 | 0.1991492514 | 7.39244 | 0.0021862877 | 7.46555 | 0.18695 | 0.0222323901 | 7.43507 | 0.116689 | 0.0669127197 | 7.42756 | 0.128197 | 0.1118763429 | 7.44022 | 0.075467 | 0.1645935891 | 7.3767 | 0.10957 | 0.1991492514 | 7.39244 | 0.046627 | 0.2247750062 | 7.49716 | 0.083475 | 7.16412e-06 | 0.716412 | 13.05383 | 0.02044462 | 2.2439e-06 | 0.22439 | 7.457828 | 0.6992548566 | 0.1093821274 | 14.43227 | 14.68616 | 14.36733 | 14.24332 | 13.14299 | 13.05383 | 0.102078079 | 0.0799688601 | 3.322794 | 3.192709 | 26.60133 | 825.9618 | 7.457828 | 7.40312 | 7.49716 | 0.1645935891 | 0.2247750062 | 5.596005
90 | ALULID_clean | ALULID_clean | [Ce].[O-]C(=O)c1ccc(cc1)N=Nc1ccc(cc1)C(=O)[O-].[O-]C(=O)c1ccc(cc1)[N][N]c1ccc(cc1)C(=O)[O-] MOFid-v1.UNKNOWN.cat0;ALULID_clean | [Ce] | [O-]C(=O)c1ccc(cc1)N=Nc1ccc(cc1)C(=O)[O-].[O-]C(=O)c1ccc(cc1)[N][N]c1ccc(cc1)C(=O)[O-] | UNKNOWN | 0 | Ce | 8 | O30 | 1 | 4.118 | Ce节点 (CN=8) | M-M=4.12Å | 7.81513 | 5.26988 | 7.81513 | 0.929552 | 2122.82 | 2283.71 | 0 | 0 | 0.6652 | 0.715614 | 0 | Ce | Ce | Yes | Ce | 0.9295519 | 3876.159 | 172 | 15.7428 | 16.5562 | 16.976 | 3876.159 | 4 | 5 | 84 | 48 | 12 | 24 | 0 | 0 | 0 | 0 | 0 | 0 | 0 | 0 | 0 | 0 | 0 | 0.4883721 | 0.06976744 | 0.1395349 | 0 |  |  | 0.0012357061 | 19.8537 | 0.579696 | 0.0030158142 | 19.9937 | 0.25757 | 0.0309704246 | 20.0371 | 0.147137 | 0.1549212535 | 20.16397 | 0.098296 | 0.4722730515 | 20.23663 | 0.13014 | 0.3096495179 | 20.11614 | 0.059248 | 1.635706 | 21.18496 | 0.171999 | 11.53647 | 31.6574 | 0.538225 | 0 |  |  | 12.58703 | 33.0037 | 1.669931 | 6.702185 | 25.14605 | 0.413753 | 10.06047 | 29.1983 | 0.78812 | 0.0744448125 | 0.0744448125 | 19.6443 | 0.05057 | 0.37214053 | 19.72759 | 0.204548 | 0.7468993743 | 20.2023 | 0.208709 | 0.3150071248 | 12.71642 | 0.0035573358 | 12.62222 | 0.251249 | 0.0351614558 | 12.67288 | 0.067288 | 0.1049658894 | 12.71491 | 0.049589 | 0.175732388 | 12.71132 | 0.06791 | 0.2605294797 | 12.69808 | 0.058607 | 0.3150071248 | 12.71642 | 0.097454 | 0.3435263003 | 12.72086 | 0.070343 | 3.06771e-05 | 3.06771 | 19.94457 | 0.01492879 | 3.56227e-06 | 0.356227 | 12.66358 | -0.0744448125 | 0.4722730515 | 22.16073 | 24.05008 | 20.11397 | 22.31812 | 20.17225 | 19.94457 | 0.4413026269 | 0.397828239 | 9.063716 | 8.611672 | 17.87204 | 183.5385 | 12.66358 | 12.70861 | 12.72086 | 0.2605294797 | 0.3435263003 | 7.280991
91 | ALURAB_clean | ALURAB_clean | CC(C(=O)[O-])NC(=O)c1cc(cc(c1)C(=O)NC(C(=O)[O-])C)C(=O)NC(C(=O)[O-])C.[Co].n1ccc(cc1)c1ccncc1 MOFid-v1.ERROR.cat0;ALURAB_clean | [Co] | CC(C(=O)[O-])NC(=O)c1cc(cc(c1)C(=O)NC(C(=O)[O-])C)C(=O)NC(C(=O)[O-])C.n1ccc(cc1)c1ccncc1 | ERROR | 0 | Co | 6 | O20,N16 | 0.556 | 3.754 | Co节点 (CN=6) | M-M=3.75Å | 6.8318 | 3.73291 | 6.33433 | 1.05182 | 1255.59 | 1193.73 | 0 | 0 | 0.5338 | 0.507503 | 0 | Co | Co | No |  | 1.051817 | 5185.377324 | 358 | 11.4 | 18.657 | 24.38 | 5185.377324 | 6 | 5 | 152 | 136 | 28 | 36 | 0 | 0 | 0 | 0 | 0 | 6 | 0 | 0 | 0 | 0 | 0 | 0.424581 | 0.07821229 | 0.1005587 | 4.891056124 | 31.64736 | 0.459531 | 0.0035190785 | 26.31891 | 0.136415 | 0.0087406096 | 26.10701 | 0.093389 | 0.0872043898 | 26.23449 | 0.156573 | 0.4399139943 | 26.37095 | 0.13633 | 1.31321 | 27.33817 | 0.163381 | 0.8719779316 | 26.83755 | 0.24634 | 3.601483 | 29.92261 | 0.622273 | 7.105697 | 34.14309 | 0.71084 | 4.891056124 | 31.64736 | 0.459531 | 7.463339 | 36.27673 | 1.539399 | 5.816452 | 33.49206 | 0.835771 | 6.628602 | 34.17653 | 1.261091 | 0.1377984382 | 0.1377984382 | 25.62655 | 0.121011 | 0.6466262403 | 26.01928 | 0.444209 | 1.258109 | 26.90785 | 0.258137 | 0.384772038 | 16.26228 | 0.0046937962 | 15.98203 | 0.136587 | 0.0464508218 | 16.05154 | 0.098427 | 0.1349276109 | 16.04373 | 0.068904 | 0.2209851922 | 16.06545 | 0.089784 | 0.3284071576 | 16.23659 | 0.114661 | 0.384772038 | 16.26228 | 0.199548 | 0.4263095969 | 16.243 | 0.165177 | 8.85666e-05 | 8.85666 | 26.20213 | 0.03625487 | 4.61967e-06 | 0.461967 | 15.99795 | 4.753258 | 1.31321 | 27.63001 | 28.66652 | 27.27232 | 26.95119 | 26.84889 | 26.20213 | 1.226006 | 1.175412 | 19.99363 | 19.17163 | 15.7009 | 82.01058 | 15.99795 | 16.18811 | 16.243 | 0.3284071576 | 0.4263095969 | 10.20418
92 | AMAFOK_clean | AMAFOK_clean | [Cu].[O-]C(=O)c1cncnc1 MOFid-v1.nbo.cat0;AMAFOK_clean | [Cu] | [O-]C(=O)c1cncnc1 | nbo | 0 | Cu | 4 | O8,N6 | 0.571 | 6.716 | Cu节点 (CN=4) | M-M=6.72Å | 6.60314 | 5.66314 | 6.60314 | 1.49249 | 870.16 | 583.026 | 0 | 0 | 0.4392 | 0.294274 | 0 | Cu | Cu | Yes | Cu | 1.492488 | 1033.808 | 75 | 7.7719 | 12.6613 | 12.6613 | 1033.808 | 3 | 5 | 30 | 18 | 12 | 12 | 0 | 0 | 0 | 3 | 0 | 0 | 0 | 0 | 0 | 0 | 0 | 0.4 | 0.16 | 0.16 | 2.486485 | 32.41178 | 0.779283 | 0.0038519775 | 25.21255 | 0.041621 | 0.0094602893 | 25.26038 | 0.081066 | 0.0922770576 | 25.45785 | 0.10471 | 0.4390312625 | 26.29492 | 0.19098 | 1.049044 | 27.91648 | 0.233385 | 0.7602042713 | 27.15802 | 0.179385 | 1.993057 | 30.54301 | 0.247181 | 3.515476 | 34.5668 | 1.026535 | 2.486485 | 32.41178 | 0.779283 | 3.735583 | 34.13512 | 1.894823 | 2.852783 | 33.44159 | 1.000329 | 3.294941 | 34.41172 | 0.758947 | 0.1450567722 | 0.1450567722 | 25.65435 | 0.089171 | 0.5994406387 | 26.60549 | 0.208418 | 0.9740465691 | 27.40551 | 0.195041 | 0.377689605 | 16.93021 | 0.0053482248 | 16.79234 | 0.056414 | 0.0518604418 | 16.80105 | 0.015687 | 0.1486546417 | 16.81553 | 0.036641 | 0.2324145989 | 16.86893 | 0.079918 | 0.3247678888 | 16.847 | 0.061557 | 0.377689605 | 16.93021 | 0.101893 | 0.4085771729 | 16.89325 | 0.04671 | 9.45491e-05 | 9.45491 | 25.22157 | 0.01006818 | 5.28579e-06 | 0.528579 | 16.76929 | 2.341428 | 1.049044 | 27.74978 | 28.47128 | 27.07073 | 27.70731 | 27.12314 | 25.22157 | 0.9567672289 | 0.9039875143 | 16.15068 | 17.88741 | 16.36628 | 98.63345 | 16.76929 | 16.88205 | 16.89325 | 0.3247678888 | 0.4085771729 | 8.452279
93 | AMAGAX_clean | AMAGAX_clean | [Cu].[O-]C(=O)c1cncnc1 MOFid-v1.nbo.cat0;AMAGAX_clean | [Cu] | [O-]C(=O)c1cncnc1 | nbo | 0 | Cu | 4 | N24,O24 | 0.5 | 6.754 | Cu节点 (CN=4) | M-M=6.75Å | 6.93247 | 6.0951 | 6.93247 | 1.45916 | 960.382 | 658.174 | 0 | 0 | 0.4598 | 0.315113 | 0 | Cu | Cu | Yes | Cu | 1.45916 | 4229.684 | 300 | 7.718 | 25.2869 | 25.2869 | 4229.684 | 12 | 5 | 120 | 72 | 48 | 48 | 0 | 0 | 0 | 12 | 0 | 0 | 0 | 0 | 0 | 0 | 0 | 0.4 | 0.16 | 0.16 | 2.720221 | 31.3621 | 0.603928 | 0.0027998585 | 24.01174 | 0.149564 | 0.0069735815 | 24.0511 | 0.112693 | 0.0700208452 | 24.32506 | 0.109294 | 0.3385768806 | 25.00833 | 0.120407 | 0.9327472084 | 26.35113 | 0.189579 | 0.6537484576 | 25.81708 | 0.185438 | 2.099141 | 29.67107 | 0.427711 | 3.976703 | 33.91284 | 1.499578 | 2.720221 | 31.3621 | 0.603928 | 4.228838 | 34.04247 | 2.22633 | 3.178427 | 32.43003 | 0.742885 | 3.680828 | 32.73151 | 0.400504 | 0.1220032027 | 0.1220032027 | 24.4524 | 0.184829 | 0.5346788004 | 25.38859 | 0.074017 | 0.9362777207 | 26.364 | 0.228429 | 0.3465863256 | 16.10367 | 0.0045958037 | 15.98159 | 0.040742 | 0.045138259 | 16.00428 | 0.084049 | 0.1299722894 | 16.03086 | 0.04772 | 0.2106847263 | 16.06826 | 0.119537 | 0.2998564353 | 16.12242 | 0.067504 | 0.3465863256 | 16.10367 | 0.096834 | 0.3721777047 | 16.13087 | 0.07459 | 7.07948e-05 | 7.07948 | 24.07852 | 0.009601778 | 4.62553e-06 | 0.462553 | 15.97218 | 2.598218222 | 0.9327472084 | 26.54795 | 27.55039 | 25.89334 | 26.20013 | 25.72551 | 24.07852 | 0.8627263632 | 0.8107440057 | 15.55323 | 15.30523 | 16.27672 | 105.6354 | 15.97218 | 16.09812 | 16.13087 | 0.2998564353 | 0.3721777047 | 8.106336
94 | AMILOY_clean | AMILOY_clean | C1N2CN3CN1CN(C2)C3.[O-]C(=O)c1ccc2c(c1)ccc(c2)C(=O)[O-].[Zn].[Zn][Zn] MOFid-v1.UNKNOWN.cat0;AMILOY_clean | [Zn][Zn] | C1N2CN3CN1CN(C2)C3.[O-]C(=O)c1ccc2c(c1)ccc(c2)C(=O)[O-] | UNKNOWN | 0 | Zn | 5 | O68,N16 | 0.81 | 2.925 | Zn节点 (CN=5) | M-M=2.92Å | 11.03089 | 9.17864 | 11.01877 | 1.00746 | 1259.05 | 1249.73 | 0 | 0 | 0.6048 | 0.60032 | 0 | Zn | Zn | Yes | Zn | 1.007434 | 9221.192 | 544 | 12.3274 | 24.7472 | 30.5413 | 9221.192 | 16 | 5 | 240 | 192 | 32 | 64 | 0 | 0 | 16 | 0 | 0 | 0 | 0 | 0 | 0 | 0 | 0 | 0.4411765 | 0.05882353 | 0.1176471 | 2.721322 | 22.51922 | 0.528355 | 0.0054812633 | 29.17946 | 0.338269 | 0.0136242161 | 29.24561 | 0.108008 | 0.1259662818 | 29.24397 | 0.188038 | 0.4782536265 | 28.46137 | 0.45546 | 0.8957039568 | 26.25722 | 0.87001 | 0.7258577793 | 26.85815 | 0.358561 | 1.740717 | 23.42004 | 0.450136 | 9.050164 | 30.85428 | 2.446161 | 2.721322 | 22.51922 | 0.528355 | 9.868113 | 32.75704 | 0.930374 | 4.494578 | 23.16264 | 0.271702 | 7.720078 | 28.27268 | 0.134662 | 0.1557289456 | 0.1557289456 | 27.98545 | 0.272354 | 0.5845528972 | 26.39611 | 0.421395 | 0.9339402366 | 24.7434 | 0.830915 | 0.3956235825 | 16.12998 | 0.005411258 | 17.10863 | 0.276065 | 0.0518902854 | 17.13727 | 0.101575 | 0.1514273455 | 16.93703 | 0.148088 | 0.2392005422 | 16.64156 | 0.306178 | 0.3384352391 | 16.41017 | 0.154366 | 0.3956235825 | 16.12998 | 0.292749 | 0.4284173253 | 16.28556 | 0.211578 | 0.000138329 | 13.8329 | 29.20072 | 0.03676522 | 5.35186e-06 | 0.535186 | 17.20783 | 2.565593 | 0.8957039568 | 27.7399 | 29.97955 | 27.74342 | 25.49673 | 27.19225 | 29.20072 | 0.769737675 | 0.7399750112 | 13.23302 | 25.8469 | 17.48775 | 115.7531 | 17.20783 | 16.3939 | 16.28556 | 0.3384352391 | 0.4284173253 | 11.99289
95 | AMILUE_clean | AMILUE_clean | C1N2CN3CN1CN(C2)C3.[O-]C(=O)c1ccc2c(c1)ccc(c2)C(=O)[O-].[Zn].[Zn][Zn] MOFid-v1.UNKNOWN.cat0;AMILUE_clean | [Zn][Zn] | C1N2CN3CN1CN(C2)C3.[O-]C(=O)c1ccc2c(c1)ccc(c2)C(=O)[O-] | UNKNOWN | 0 | Zn | 5 | O32,N8 | 0.8 | 2.873 | Zn节点 (CN=5) | M-M=2.87Å | 11.39418 | 11.07263 | 11.39418 | 0.982365 | 1253.76 | 1276.27 | 0 | 0 | 0.6124 | 0.623394 | 0 | Zn | Zn | Yes | Zn | 0.9823368 | 4728.391 | 272 | 12.34 | 19.9029 | 19.9029 | 4728.391 | 8 | 5 | 120 | 96 | 16 | 32 | 0 | 0 | 8 | 0 | 0 | 0 | 0 | 0 | 0 | 0 | 0 | 0.4411765 | 0.05882353 | 0.1176471 | 2.404267 | 21.92865 | 0.325453 | 0.0055691422 | 29.23111 | 0.13243 | 0.0137463529 | 29.26718 | 0.139858 | 0.1267005923 | 29.27458 | 0.287944 | 0.4505747364 | 28.96877 | 0.558585 | 0.8442396609 | 26.34265 | 0.762343 | 0.6960489418 | 27.55342 | 0.872903 | 1.56973 | 22.08448 | 0.934581 | 8.975300516 | 29.44254 | 0.679057 | 2.404267 | 21.92865 | 0.325453 | 9.966264 | 32.38622 | 1.448018 | 3.956549 | 22.03363 | 0.308113 | 7.354385 | 25.95706 | 0.420711 | 0.1555099929 | 0.1555099929 | 27.93361 | 0.208252 | 0.5716138391 | 26.29253 | 0.615854 | 0.8994887095 | 23.89395 | 0.813486 | 0.3836020401 | 16.09967 | 0.0052250738 | 17.1123 | 0.115218 | 0.050411238 | 16.93076 | 0.253047 | 0.1435897348 | 16.70917 | 0.229264 | 0.2368084474 | 16.42406 | 0.328333 | 0.3281578705 | 16.16087 | 0.272308 | 0.3836020401 | 16.09967 | 0.41558 | 0.4253296463 | 15.9721 | 0.35278 | 0.000135979 | 13.5979 | 29.23898 | 0.03426839 | 5.24677e-06 | 0.524677 | 17.04743 | 2.248757 | 0.8442396609 | 27.33123 | 29.88004 | 27.13178 | 24.98187 | 27.62161 | 29.23898 | 0.7175390686 | 0.688729668 | 12.86332 | 25.91671 | 17.71047 | 122.7181 | 17.04743 | 16.2282 | 15.9721 | 0.3281578705 | 0.4253296463 | 12.19155
96 | AMIMAL_clean | AMIMAL_clean | C1N2CN3CN1CN(C2)C3.[O-]C(=O)c1ccc2c(c1)ccc(c2)C(=O)[O-].[Zn].[Zn][Zn] MOFid-v1.UNKNOWN.cat0;AMIMAL_clean | [Zn][Zn] | C1N2CN3CN1CN(C2)C3.[O-]C(=O)c1ccc2c(c1)ccc(c2)C(=O)[O-] | UNKNOWN | 0 | Zn | 5 | O64,N16 | 0.8 | 2.883 | Zn节点 (CN=5) | M-M=2.88Å | 11.07211 | 9.50667 | 11.06415 | 0.988926 | 1269.07 | 1283.28 | 0 | 0 | 0.6132 | 0.620066 | 0 | Zn | Zn | Yes | Zn | 0.9888981 | 9394.038 | 544 | 12.2527 | 24.7184 | 31.2515 | 9394.038 | 16 | 5 | 240 | 192 | 32 | 64 | 0 | 0 | 16 | 0 | 0 | 0 | 0 | 0 | 0 | 0 | 0 | 0.4411765 | 0.05882353 | 0.1176471 | 2.445632 | 21.76128 | 0.304118 | 0.0055214791 | 29.15045 | 0.36533 | 0.0138223161 | 29.33157 | 0.135687 | 0.1224481448 | 29.41747 | 0.216889 | 0.4516114101 | 28.38021 | 0.633437 | 0.8570357296 | 26.29212 | 0.977248 | 0.6809844047 | 27.69058 | 0.985644 | 1.609396 | 22.69633 | 0.126763 | 8.910381804 | 29.94417 | 1.338355 | 2.445632 | 21.76128 | 0.304118 | 9.805657 | 31.43032 | 1.237591 | 3.978962 | 21.98686 | 0.582636 | 7.29334211 | 26.67828 | 0.862433 | 0.1529659718 | 0.1529659718 | 27.77446 | 0.502182 | 0.56442266 | 26.33988 | 0.380519 | 0.881807167 | 24.00257 | 0.416503 | 0.391147714 | 16.03007 | 0.005272737 | 17.29829 | 0.259642 | 0.0513362011 | 17.05129 | 0.091234 | 0.1471302138 | 16.68745 | 0.159276 | 0.232411521 | 16.51802 | 0.128723 | 0.333794039 | 16.32221 | 0.225939 | 0.391147714 | 16.03007 | 0.095619 | 0.4206005673 | 16.1155 | 0.23496 | 0.000135275 | 13.5275 | 29.24447 | 0.02207318 | 5.28913e-06 | 0.528913 | 17.16746 | 2.292666 | 0.8570357296 | 27.54739 | 29.79628 | 27.14385 | 25.70204 | 27.4543 | 29.24447 | 0.7345875848 | 0.7040697578 | 12.83779 | 25.57604 | 17.65557 | 120.4406 | 17.16746 | 16.2901 | 16.1155 | 0.333794039 | 0.4206005673 | 12.07701
97 | AMIMEP_clean | AMIMEP_clean | C1N2CN3CN1CN(C2)C3.[O-]C(=O)c1ccc2c(c1)ccc(c2)C(=O)[O-].[Zn].[Zn][Zn] MOFid-v1.UNKNOWN.cat0;AMIMEP_clean | [Zn][Zn] | C1N2CN3CN1CN(C2)C3.[O-]C(=O)c1ccc2c(c1)ccc(c2)C(=O)[O-] | UNKNOWN | 0 | Zn | 5 | O32,N8 | 0.8 | 2.883 | Zn节点 (CN=5) | M-M=2.88Å | 11.21563 | 10.87494 | 11.21563 | 0.985981 | 1260.64 | 1278.57 | 0 | 0 | 0.6026 | 0.611168 | 0 | Zn | Zn | Yes | Zn | 0.9859533 | 4711.048 | 272 | 12.2751 | 19.9288 | 19.9288 | 4711.048 | 8 | 5 | 120 | 96 | 16 | 32 | 0 | 0 | 8 | 0 | 0 | 0 | 0 | 0 | 0 | 0 | 0 | 0.4411765 | 0.05882353 | 0.1176471 | 2.368373 | 21.34185 | 0.594265 | 0.0056823422 | 29.66876 | 0.309303 | 0.0144717266 | 29.67033 | 0.161872 | 0.1312122082 | 29.78898 | 0.292565 | 0.4796582002 | 29.1288 | 0.766539 | 0.8586935139 | 26.39706 | 1.148808 | 0.6983665629 | 27.43037 | 1.365692 | 1.574372 | 22.30841 | 1.031375 | 8.929017 | 29.61309 | 1.511039 | 2.368373 | 21.34185 | 0.594265 | 9.816962 | 31.09722 | 0.938927 | 3.898051 | 21.68465 | 0.454683 | 7.323180737 | 25.9488 | 0.818464 | 0.1585157509 | 0.1585157509 | 28.2264 | 0.256251 | 0.5712027443 | 25.9152 | 0.828655 | 0.8763035616 | 24.09385 | 1.032277 | 0.3802522137 | 16.08352 | 0.0053487001 | 17.30451 | 0.259968 | 0.0508297801 | 17.09897 | 0.128067 | 0.1463214296 | 16.8392 | 0.245608 | 0.231191642 | 16.67847 | 0.226776 | 0.3280848863 | 16.15028 | 0.325877 | 0.3802522137 | 16.08352 | 0.266323 | 0.4124010145 | 15.94658 | 0.325626 | 0.000145046 | 14.5046 | 29.74614 | 0.03091013 | 5.28039e-06 | 0.528039 | 17.28368 | 2.209858 | 0.8586935139 | 27.93435 | 30.11597 | 27.84645 | 25.84063 | 27.65208 | 29.74614 | 0.7274813057 | 0.700177763 | 13.08645 | 27.4688 | 17.67109 | 121.3294 | 17.28368 | 16.30409 | 15.94658 | 0.3280848863 | 0.4124010145 | 12.46246
98 | AMODUC_clean | AMODUC_clean | [O-]C(=O)c1ccc(cc1)C=Cc1ccc(cc1)C(=O)[O-].[Tb] MOFid-v1.pcu.cat0;AMODUC_clean | [Tb] | [O-]C(=O)c1ccc(cc1)C=Cc1ccc(cc1)C(=O)[O-] | pcu | 0 | Tb | 7 | O28 | 1 | 4.087 | Tb节点 (CN=7) | M-M=4.09Å | 8.56321 | 6.70069 | 8.56321 | 0.575734 | 2862.5 | 4971.91 | 0 | 0 | 0.7896 | 1.37147 | 0.000694765 | Tb | Tb | Yes | Tb | 0.5757339 | 6441.058 | 184 | 16.2295 | 16.2295 | 28.0346 | 6441.058 | 4 | 4 | 96 | 60 | 0 | 24 | 0 | 0 | 0 | 0 | 0 | 0 | 0 | 0 | 0 | 0 | 0 | 0.5217391 | 0 | 0.1304348 | 1.936777 | 16.1476 | 0.163327 | 0.0006548915 | 15.51885 | 0.789832 | 0.0018639221 | 15.66859 | 1.054142 | 0.0181970292 | 15.35947 | 0.230624 | 0.0894962473 | 15.41243 | 0.085794 | 0.2746906207 | 15.51364 | 0.091346 | 0.1829274411 | 15.45517 | 0.215225 | 0.9382972618 | 15.74772 | 0.221843 | 23.06629 | 26.9736 | 0.667187 | 1.936777 | 16.1476 | 0.163327 | 26.62044 | 30.16971 | 0.721473 | 4.332359458 | 17.28497 | 0.179441 | 15.03138 | 21.91206 | 0.215997 | 0.0601884512 | 0.0601884512 | 14.97599 | 0.220756 | 0.296352418 | 15.07011 | 0.090164 | 0.5972946741 | 15.15864 | 0.09062 | 0.3249157646 | 9.70668 | 0.0037726231 | 9.83039 | 0.251764 | 0.0363045006 | 9.67387 | 0.116113 | 0.1089079044 | 9.68816 | 0.0334 | 0.1796249966 | 9.69876 | 0.052629 | 0.2704198322 | 9.69806 | 0.05319 | 0.3249157646 | 9.70668 | 0.052809 | 0.3570390346 | 9.73525 | 0.056423 | 1.77215e-05 | 1.77215 | 15.31838 | 0.02076814 | 3.65305e-06 | 0.365305 | 9.717354 | 1.876589 | 0.2746906207 | 17.67088 | 18.74523 | 16.11563 | 18.15178 | 15.46041 | 15.31838 | 0.2564935915 | 0.2145021695 | 5.078966 | 4.851152 | 21.62356 | 318.4783 | 9.717354 | 9.701167 | 9.73525 | 0.2704198322 | 0.3570390346 | 5.601025
99 | AMOFAK_clean | AMOFAK_clean | [Eu].[O-]C(=O)c1ccc(cc1)C=Cc1ccc(cc1)C(=O)[O-] MOFid-v1.pcu.cat1;AMOFAK_clean | [Eu] | [O-]C(=O)c1ccc(cc1)C=Cc1ccc(cc1)C(=O)[O-] | pcu | 1 | Eu | 7 | O56 | 1 | 4.074 | Eu节点 (CN=7) | M-M=4.07Å | 8.38842 | 6.72694 | 8.33928 | 0.577283 | 2917.64 | 5054.09 | 0 | 0 | 0.7804 | 1.35185 | 0 | Eu | Eu | Yes | Eu | 0.5772835 | 12687.35 | 368 | 16.5736 | 21.7897 | 35.132 | 12687.35 | 8 | 4 | 192 | 120 | 0 | 48 | 0 | 0 | 0 | 0 | 0 | 0 | 0 | 0 | 0 | 0 | 0 | 0.5217391 | 0 | 0.1304348 | 1.891599 | 16.04616 | 0.125573 | 0.0007000022 | 14.87861 | 0.282687 | 0.0017967667 | 14.79878 | 0.325026 | 0.0171656404 | 15.00702 | 0.110571 | 0.0863836692 | 15.02485 | 0.039947 | 0.270795983 | 15.08907 | 0.088889 | 0.1743742259 | 15.06267 | 0.09226 | 0.9246235203 | 15.5097 | 0.098434 | 22.54998 | 26.96478 | 0.606608 | 1.891599 | 16.04616 | 0.125573 | 25.9448 | 29.37059 | 1.293342 | 4.461834 | 17.13715 | 0.13337 | 15.41397 | 22.23795 | 0.19414 | 0.05968723 | 0.05968723 | 14.89434 | 0.048153 | 0.2976114509 | 14.96403 | 0.112598 | 0.6062075513 | 15.04918 | 0.257766 | 0.3251099169 | 9.77809 | 0.0034489986 | 9.75825 | 0.118685 | 0.0364596274 | 9.73413 | 0.080051 | 0.1088007429 | 9.72802 | 0.045647 | 0.1820685818 | 9.75123 | 0.039597 | 0.2703850505 | 9.76369 | 0.040361 | 0.3251099169 | 9.77809 | 0.064701 | 0.3608950483 | 9.77899 | 0.069239 | 1.74282e-05 | 1.74282 | 14.96907 | 0.00720357 | 3.66229e-06 | 0.366229 | 9.731713 | 1.831911 | 0.270795983 | 17.28693 | 18.1803 | 15.97618 | 17.70431 | 15.05886 | 14.96907 | 0.2536303426 | 0.211108753 | 5.007599 | 4.758826 | 21.69457 | 322.9538 | 9.731713 | 9.764337 | 9.77899 | 0.2703850505 | 0.3608950483 | 5.237356
100 | AMUWIP_charged | AMUWIP_charged | [Cu]1[S]2[Cu]3[W]4562[S]1[Cu]4[S]6[Cu][S]35.[Cu]1[S]2[Cu][S]3[W]4562[S]1[Cu]4[S]5[Cu]36.n1ccc(cc1)c1ccc(cc1)c1ccc(cc1)c1ccncc1 MOFid-v1.dia.cat1;AMUWIP_charged | [Cu]1[S]2[Cu]3[W]4562[S]1[Cu]4[S]6[Cu][S]35.[Cu]1[S]2[Cu][S]3[W]4562[S]1[Cu]4[S]5[Cu]36 | n1ccc(cc1)c1ccc(cc1)c1ccc(cc1)c1ccncc1 | dia | 1 | W,Cu | 4 | S48,N32 | 0 | 2.669 | W节点 (CN=4) | M-M=2.67Å | 9.98598 | 8.78636 | 9.98598 | 0.771567 | 2426.54 | 3144.95 | 0 | 0 | 0.7126 | 0.923575 | 0 | W,Cu | W | No |  | 0.7715575 | 16586.54 | 680 | 20.939 | 25.433 | 31.146 | 16586.54 | 20 | 7 | 352 | 256 | 32 | 0 | 0 | 16 | 0 | 16 | 0 | 0 | 0 | 0 | 0 | 0 | 0 | 0.5176471 | 0.04705882 | 0 | 3.45754 | 21.73305 | 0.400438 | 0.0015376062 | 20.84282 | 0.201175 | 0.0039997225 | 21.16734 | 0.348583 | 0.0382211928 | 21.15031 | 0.154904 | 0.1927700819 | 21.20697 | 0.131987 | 0.5555202615 | 20.87362 | 0.17405 | 0.3743730553 | 21.05023 | 0.190328 | 1.793854 | 21.18459 | 0.087729 | 14.7579 | 29.92982 | 0.754667 | 3.45754 | 21.73305 | 0.400438 | 16.32896 | 30.09395 | 0.864985 | 6.307132608 | 21.84936 | 0.339715 | 12.09895 | 25.76696 | 0.352749 | 0.086096217 | 0.086096217 | 20.12348 | 0.155702 | 0.4331508106 | 20.42737 | 0.262132 | 0.8224863316 | 20.24715 | 0.278359 | 0.3592938094 | 12.74551 | 0.004171649 | 12.70276 | 0.188084 | 0.041116369 | 12.786 | 0.067635 | 0.1220791222 | 12.78487 | 0.105785 | 0.2004305399 | 12.68666 | 0.117121 | 0.298417254 | 12.76651 | 0.081983 | 0.3592938094 | 12.74551 | 0.112365 | 0.3895366424 | 12.81976 | 0.048751 | 3.88467e-05 | 3.88467 | 21.12435 | 0.04584203 | 4.10134e-06 | 0.410134 | 12.74813 | 3.371443 | 0.5555202615 | 22.69029 | 24.9624 | 20.44943 | 22.65903 | 21.04361 | 21.12435 | 0.5172990687 | 0.4694240445 | 9.307777 | 9.471709 | 17.86933 | 159.5452 | 12.74813 | 12.73289 | 12.81976 | 0.298417254 | 0.3895366424 | 8.37622
101 | AMUWUB_clean | AMUWUB_clean | [Cu].[O-]C(=O)c1ccc(cc1)C=Cc1ccncc1.[O-]C(=O)c1nc(C(=O)[O-])c(cc1C(=O)[O-])C(=O)[O-] MOFid-v1.ERROR.cat0;AMUWUB_clean | [Cu] | [O-]C(=O)c1ccc(cc1)C=Cc1ccncc1.[O-]C(=O)c1nc(C(=O)[O-])c(cc1C(=O)[O-])C(=O)[O-] | ERROR | 0 | Cu | 5 | O22,N6 | 0.786 | 4.544 | Cu节点 (CN=5) | M-M=4.54Å | 10.40349 | 8.69532 | 10.40349 | 0.914151 | 1431.03 | 1565.42 | 0 | 0 | 0.6498 | 0.710823 | 0 | Cu | Cu | Yes | Cu | 0.9141513 | 3234.144 | 152 | 10.0358 | 15.9728 | 21.559 | 3234.144 | 6 | 5 | 74 | 42 | 6 | 24 | 0 | 0 | 0 | 6 | 0 | 0 | 0 | 0 | 0 | 0 | 0 | 0.4868421 | 0.03947368 | 0.1578947 | 0.877505644 | 17.60457 | 0.167534 | 0.0003580595 | 17.34489 | 1.06321 | 0.0008401528 | 17.29725 | 0.501145 | 0.0091363689 | 17.39744 | 0.28171 | 0.044923601 | 17.37033 | 0.168647 | 0.1356460596 | 17.48025 | 0.080424 | 0.0894236152 | 17.68561 | 0.145215 | 0.4468138422 | 17.64399 | 0.229787 | 8.499114 | 23.33497 | 0.348558 | 0.877505644 | 17.60457 | 0.167534 | 10.76965 | 27.17737 | 0.590945 | 1.711108 | 17.67958 | 0.199705 | 4.535379 | 19.20966 | 0.446295 | 0.0259932505 | 0.0259932505 | 16.49161 | 0.163327 | 0.130841509 | 16.53665 | 0.201621 | 0.259003422 | 16.58346 | 0.159021 | 0.145257501 | 10.65137 | 0.0016779653 | 10.48602 | 0.272341 | 0.0163818091 | 10.65326 | 0.092948 | 0.0484761133 | 10.66411 | 0.086299 | 0.0812678145 | 10.65156 | 0.118338 | 0.1206403225 | 10.6055 | 0.081601 | 0.145257501 | 10.65137 | 0.045196 | 0.1619880085 | 10.7038 | 0.13207 | 8.93674e-06 | 0.893674 | 17.48487 | 0.05468391 | 1.64007e-06 | 0.164007 | 10.66895 | 0.8515123935 | 0.1356460596 | 19.42 | 21.3712 | 17.24261 | 19.64619 | 17.51206 | 17.48487 | 0.1265096907 | 0.1096528091 | 5.62192 | 5.448999 | 20.95009 | 610.3052 | 10.66895 | 10.63614 | 10.7038 | 0.1206403225 | 0.1619880085 | 6.815922
102 | AMUXAI_clean | AMUXAI_clean | [Cu].[O-]C(=O)c1ccc(cc1)C=Cc1ccncc1.[O-]C(=O)c1nc(C(=O)[O-])c(cc1C(=O)[O-])C(=O)[O-] MOFid-v1.ERROR.cat0;AMUXAI_clean | [Cu] | [O-]C(=O)c1ccc(cc1)C=Cc1ccncc1.[O-]C(=O)c1nc(C(=O)[O-])c(cc1C(=O)[O-])C(=O)[O-] | ERROR | 0 | Cu | 5 | O22,N8 | 0.733 | 4.497 | Cu节点 (CN=5) | M-M=4.5Å | 8.64297 | 7.79614 | 8.57936 | 1.02442 | 1402.26 | 1368.83 | 0.421846 | 0.411789 | 0.5964 | 0.582182 | 0 | Cu | Cu | Yes | Cu | 1.024422 | 3142.455 | 174 | 9.9506 | 15.6823 | 21.5 | 3142.455 | 6 | 5 | 84 | 52 | 8 | 24 | 0 | 0 | 0 | 6 | 0 | 0 | 0 | 0 | 0 | 0 | 0 | 0.4827586 | 0.04597701 | 0.137931 | 1.072443 | 19.41447 | 0.278236 | 0.0003739754 | 19.43513 | 0.803163 | 0.0010552983 | 18.99669 | 0.127295 | 0.0111096478 | 19.09825 | 0.164872 | 0.054791691 | 19.01422 | 0.110959 | 0.1638442 | 19.0978 | 0.046683 | 0.1106709196 | 19.01386 | 0.272164 | 0.5459180763 | 19.21634 | 0.179832 | 6.85185 | 26.98268 | 0.510692 | 1.072443 | 19.41447 | 0.278236 | 7.916190381 | 28.96408 | 0.671741 | 2.209077 | 20.05858 | 0.307698 | 5.081868 | 23.27383 | 0.223503 | 0.028009466 | 0.028009466 | 18.22464 | 0.151695 | 0.1419193563 | 18.3274 | 0.112106 | 0.287159356 | 18.37576 | 0.154886 | 0.1440471472 | 11.98294 | 0.001605515 | 11.91839 | 0.177242 | 0.0165903214 | 11.91718 | 0.099569 | 0.0477183982 | 11.88015 | 0.108116 | 0.0796417099 | 11.90144 | 0.100841 | 0.1184341326 | 11.90279 | 0.1458 | 0.1440471472 | 11.98294 | 0.068592 | 0.1596187081 | 11.888 | 0.099875 | 1.08837e-05 | 1.08837 | 18.9889 | 0.02236872 | 1.62145e-06 | 0.162145 | 11.88407 | 1.044434 | 0.1638442 | 21.03055 | 23.24517 | 18.97278 | 20.87369 | 19.04196 | 18.9889 | 0.1527345522 | 0.135834734 | 6.917102 | 6.712325 | 19.47446 | 497.5582 | 11.88407 | 11.92906 | 11.888 | 0.1184341326 | 0.1596187081 | 7.104832
103 | ANAWIX_clean | ANAWIX_clean | [In].[O-]C(=O)c1c(F)c(F)c(c(c1F)F)C(=O)[O-].[OH] MOFid-v1.ERROR.cat0;ANAWIX_clean | [In] | [O-]C(=O)c1c(F)c(F)c(c(c1F)F)C(=O)[O-].[OH] | ERROR | 0 | In | 6 | O40 | 1 | 3.724 | In节点 (CN=6) | M-M=3.72Å | 5.45667 | 5.01969 | 5.45432 | 1.52823 | 1486.52 | 972.705 | 0 | 0 | 0.5628 | 0.368269 | 0 | In | In | Yes | In | 1.528232 | 3198.017 | 152 | 16.264 | 15.11 | 14.376 | 3198.017 | 8 | 5 | 64 | 8 | 0 | 40 | 32 | 0 | 0 | 0 | 0 | 0 | 0 | 0 | 0 | 0 | 0 | 0.4210526 | 0 | 0.2631579 | 2.124036 | 25.38428 | 0.268043 | 0.0014078966 | 22.29008 | 0.338546 | 0.0036970558 | 22.44114 | 0.158385 | 0.0344350697 | 22.43795 | 0.053772 | 0.1726446475 | 22.53925 | 0.078613 | 0.4852061862 | 22.74521 | 0.150961 | 0.3300976022 | 22.64792 | 0.076821 | 1.324206 | 23.7991 | 0.09248 | 4.730700326 | 31.12666 | 1.504695 | 2.124036 | 25.38428 | 0.268043 | 5.168684 | 32.18527 | 1.45788 | 3.073137 | 27.3139 | 0.400933 | 4.14328 | 29.71699 | 0.796268 | 0.0688064337 | 0.0688064337 | 22.49149 | 0.050578 | 0.3258675419 | 22.68932 | 0.084006 | 0.6054571191 | 22.8452 | 0.210005 | 0.2417653628 | 14.6765 | 0.0027711992 | 14.60436 | 0.173879 | 0.0288544479 | 14.65824 | 0.034506 | 0.0845353781 | 14.63651 | 0.051911 | 0.1369694396 | 14.62532 | 0.026295 | 0.2045866997 | 14.63267 | 0.037434 | 0.2417653628 | 14.6765 | 0.053184 | 0.2644276139 | 14.61474 | 0.053856 | 3.52775e-05 | 3.52775 | 22.37465 | 0.009859328 | 2.90195e-06 | 0.290195 | 14.63306 | 2.05523 | 0.4852061862 | 24.23769 | 26.3227 | 22.52755 | 23.86282 | 22.64413 | 22.37465 | 0.4507711165 | 0.4163997525 | 11.8582 | 12.15648 | 16.91156 | 178.7089 | 14.63306 | 14.64483 | 14.61474 | 0.2045866997 | 0.2644276139 | 7.741588
104 | ANAWOD_clean | ANAWOD_clean | [In].[O-]C(=O)c1c(F)c(F)c(c(c1F)F)C(=O)[O-].[OH] MOFid-v1.rna.cat0;ANAWOD_clean | [In] | [O-]C(=O)c1c(F)c(F)c(c(c1F)F)C(=O)[O-].[OH] | rna | 0 | In | 6 | O72 | 1 | 3.599 | In节点 (CN=6) | M-M=3.6Å | 6.92762 | 6.10595 | 6.92762 | 1.43826 | 1562.19 | 1086.17 | 0 | 0 | 0.5924 | 0.411885 | 0 | In | In | No |  | 1.438265 | 5097.091 | 228 | 16.9789 | 21.612 | 13.8905 | 5097.091 | 12 | 5 | 96 | 12 | 0 | 60 | 48 | 0 | 0 | 0 | 0 | 0 | 0 | 0 | 0 | 0 | 0 | 0.4210526 | 0 | 0.2631579 | 3.484103 | 27.50295 | 0.532763 | 0.0014638161 | 22.32925 | 0.421528 | 0.0038265908 | 22.22212 | 0.128948 | 0.0375424936 | 22.34654 | 0.139739 | 0.1916523133 | 22.53563 | 0.12919 | 0.5749243792 | 22.99796 | 0.214577 | 0.3897346581 | 22.64954 | 0.295485 | 1.987797 | 24.91903 | 0.322039 | 6.77699 | 33.18392 | 1.540423 | 3.484103 | 27.50295 | 0.532763 | 7.230365 | 33.37483 | 2.46646 | 4.896574 | 29.99361 | 0.371505 | 6.122560776 | 31.87797 | 0.639302 | 0.0775553537 | 0.0775553537 | 21.97242 | 0.110443 | 0.3795445729 | 22.22292 | 0.153317 | 0.7188370353 | 22.7089 | 0.376942 | 0.2773620003 | 14.12903 | 0.0032574862 | 14.00974 | 0.168557 | 0.0320864519 | 14.0605 | 0.031497 | 0.0954991339 | 14.08924 | 0.057924 | 0.1561469873 | 14.11348 | 0.072051 | 0.2363001191 | 14.12072 | 0.066926 | 0.2773620003 | 14.12903 | 0.057506 | 0.3079237617 | 14.21897 | 0.097858 | 3.76669e-05 | 3.76669 | 22.2555 | 0.03180992 | 3.27228e-06 | 0.327228 | 14.06333 | 3.406548 | 0.5749243792 | 24.46527 | 26.07888 | 22.76328 | 24.55365 | 22.72771 | 22.2555 | 0.5373818856 | 0.4973690255 | 12.16513 | 11.5109 | 16.78119 | 153.3372 | 14.06333 | 14.12108 | 14.21897 | 0.2363001191 | 0.3079237617 | 8.192175
105 | ANOMOG_clean | ANOMOG_clean | [Cu][Cu].[O-]C(=O)C1=C[C]=CC(=C1)C(=O)[O-].[O-]C(=O)c1cc(cc(c1)C(=O)[O-])N1C(=O)c2ccc3c4c2c(C1=O)ccc4C(=O)N(C3=O)c1cc(cc(c1)C(=O)[O-])C(=O)[O-] MOFid-v1.UNKNOWN.cat0;ANOMOG_clean | [Cu][Cu] | [O-]C(=O)C1=C[C]=CC(=C1)C(=O)[O-].[O-]C(=O)c1cc(cc(c1)C(=O)[O-])N1C(=O)c2ccc3c4c2c(C1=O)ccc4C(=O)N(C3=O)c1cc(cc(c1)C(=O)[O-])C(=O)[O-] | UNKNOWN | 0 | Cu | 4 | O48 | 1 | 2.633 | Cu节点 (CN=4) | M-M=2.63Å | 12.8003 | 5.50166 | 12.79961 | 0.784559 | 2116.78 | 2698.05 | 0 | 0 | 0.7198 | 0.917458 | 0 | Cu | Cu | Yes | Cu | 0.7845592 | 10009.77 | 376 | 32.461 | 18.024 | 19.748 | 10009.77 | 12 | 5 | 204 | 68 | 12 | 80 | 0 | 0 | 0 | 12 | 0 | 0 | 0 | 0 | 0 | 0 | 0 | 0.5425532 | 0.03191489 | 0.212766 | 3.905645 | 21.77198 | 0.474565 | 0.0027303106 | 26.44006 | 0.733009 | 0.0072367768 | 26.78755 | 0.194157 | 0.0686304406 | 26.51454 | 0.278366 | 0.3099338646 | 25.58807 | 0.609871 | 0.7850026237 | 23.65437 | 0.895935 | 0.5473625206 | 24.59397 | 0.667448 | 2.09557 | 22.18125 | 0.594988 | 16.57691 | 28.58543 | 0.989397 | 3.905645 | 21.77198 | 0.474565 | 18.31474 | 31.20687 | 0.469573 | 7.463755 | 22.77589 | 0.300472 | 13.78332 | 26.49494 | 0.667331 | 0.1099022703 | 0.1099022703 | 23.58864 | 0.516019 | 0.515362646 | 22.52589 | 0.453496 | 0.9560210335 | 21.77652 | 0.335888 | 0.4051960668 | 13.7947 | 0.0046069036 | 14.42658 | 0.330682 | 0.0453791895 | 14.26227 | 0.406231 | 0.1369067074 | 14.19943 | 0.264322 | 0.2269805264 | 14.01539 | 0.189438 | 0.3374537039 | 13.9231 | 0.332586 | 0.4051960668 | 13.7947 | 0.295706 | 0.4392364058 | 13.72189 | 0.167537 | 6.88523e-05 | 6.88523 | 26.66827 | 0.1213559 | 4.67534e-06 | 0.467534 | 14.35051 | 3.795742 | 0.7850026237 | 25.2304 | 28.05202 | 23.56254 | 24.07663 | 24.61214 | 26.66827 | 0.7163721831 | 0.6751003534 | 11.63126 | 14.72669 | 17.40904 | 121.2937 | 14.35051 | 13.91106 | 13.72189 | 0.3374537039 | 0.4392364058 | 12.31775
106 | ANOMUM_clean | ANOMUM_clean | [Cu][Cu].[O-]C(=O)c1cc(cc(c1)C(=O)[O-])N1C(=O)c2ccc3c4c2c(C1=O)ccc4C(=O)N(C3=O)c1cc(cc(c1)C(=O)[O-])C(=O)[O-] MOFid-v1.lvt,lil.cat0;ANOMUM_clean | [Cu][Cu] | [O-]C(=O)c1cc(cc(c1)C(=O)[O-])N1C(=O)c2ccc3c4c2c(C1=O)ccc4C(=O)N(C3=O)c1cc(cc(c1)C(=O)[O-])C(=O)[O-] | lvt | 0 | Cu | 4 | O16 | 1 | 2.662 | Cu节点 (CN=4) | M-M=2.66Å | 7.28969 | 4.98752 | 7.24267 | 0.833729 | 2493.01 | 2990.19 | 0 | 0 | 0.6952 | 0.833844 | 0 | Cu | Cu | Yes | Cu | 0.8337295 | 2858.105 | 112 | 10.3036 | 15.2248 | 20.4069 | 2858.105 | 4 | 5 | 60 | 20 | 4 | 24 | 0 | 0 | 0 | 4 | 0 | 0 | 0 | 0 | 0 | 0 | 0 | 0.5357143 | 0.03571429 | 0.2142857 | 4.14672 | 22.21946 | 0.323669 | 0.0016492455 | 20.16208 | 0.499084 | 0.0042131253 | 20.15222 | 0.169225 | 0.040673645 | 20.29503 | 0.147116 | 0.1974942397 | 20.29285 | 0.131713 | 0.6065942208 | 20.3885 | 0.265483 | 0.4001162391 | 20.32989 | 0.143848 | 1.972132 | 20.84468 | 0.123688 | 13.77786 | 30.26753 | 0.633889 | 4.14672 | 22.21946 | 0.323669 | 14.99259 | 31.80193 | 1.52919 | 7.765864 | 24.54384 | 0.209643 | 11.83055 | 28.47348 | 0.259676 | 0.0938763289 | 0.0938763289 | 19.76082 | 0.123796 | 0.4672213654 | 19.91389 | 0.181324 | 0.9297301861 | 20.00232 | 0.259089 | 0.3979588635 | 12.7729 | 0.0047531951 | 12.72145 | 0.121032 | 0.0462688844 | 12.73447 | 0.05574 | 0.1357375468 | 12.73345 | 0.074221 | 0.2269715987 | 12.75901 | 0.069515 | 0.3322532729 | 12.73217 | 0.040285 | 0.3979588635 | 12.7729 | 0.04319 | 0.4422939495 | 12.77359 | 0.052975 | 4.02162e-05 | 4.02162 | 20.25713 | 0.02688181 | 4.58821e-06 | 0.458821 | 12.70607 | 4.052844 | 0.6065942208 | 22.35352 | 24.30576 | 20.44649 | 22.30832 | 20.33708 | 20.25713 | 0.5659205758 | 0.5127178919 | 9.128491 | 8.765118 | 17.86192 | 147.1024 | 12.70607 | 12.75469 | 12.77359 | 0.3322532729 | 0.4422939495 | 7.551064
107 | ANONAT_manual | ANONAT_manual | [Cu][Cu].[O-]C(=O)c1cc(cc(c1)C(=O)[O-])N1C(=O)c2ccc3c4c2c(C1=O)ccc4C(=O)N(C3=O)c1cc(cc(c1)C(=O)[O-])C(=O)[O-] MOFid-v1.lvt,lil.cat0;ANONAT_manual | [Cu][Cu] | [O-]C(=O)c1cc(cc(c1)C(=O)[O-])N1C(=O)c2ccc3c4c2c(C1=O)ccc4C(=O)N(C3=O)c1cc(cc(c1)C(=O)[O-])C(=O)[O-] | lvt | 0 | Cu | 4 | O16 | 1 | 2.678 | Cu节点 (CN=4) | M-M=2.68Å | 7.80429 | 5.88473 | 7.80429 | 0.800823 | 2311.14 | 2885.95 | 0 | 0 | 0.6928 | 0.86511 | 0 | Cu | Cu | Yes | Cu | 0.8008227 | 2975.549 | 112 | 10.922 | 14.981 | 20.4118 | 2975.549 | 4 | 5 | 60 | 20 | 4 | 24 | 0 | 0 | 0 | 4 | 0 | 0 | 0 | 0 | 0 | 0 | 0 | 0.5357143 | 0.03571429 | 0.2142857 | 3.265195 | 20.34065 | 0.092004 | 0.0012543557 | 19.60614 | 0.275177 | 0.0033768881 | 19.42571 | 0.378019 | 0.0328745723 | 19.54913 | 0.220665 | 0.1647706547 | 19.49043 | 0.246845 | 0.4924507558 | 19.57823 | 0.282919 | 0.326843864 | 19.54212 | 0.169151 | 1.574733 | 19.73748 | 0.283799 | 14.4616 | 29.27828 | 0.760975 | 3.265195 | 20.34065 | 0.092004 | 16.00466 | 30.90399 | 1.022269 | 6.727159 | 22.451 | 0.326102 | 12.11889 | 27.10032 | 0.519113 | 0.0806881725 | 0.0806881725 | 18.83234 | 0.058984 | 0.4047503866 | 18.96658 | 0.158137 | 0.8033190063 | 19.07378 | 0.135017 | 0.3625465438 | 12.05589 | 0.0042189325 | 12.04771 | 0.119629 | 0.0405342721 | 12.08174 | 0.063978 | 0.1228891117 | 12.03898 | 0.098923 | 0.2063240909 | 12.067 | 0.084029 | 0.3015331727 | 12.04242 | 0.057774 | 0.3625465438 | 12.05589 | 0.052114 | 0.3953311044 | 12.098 | 0.095431 | 3.27357e-05 | 3.27357 | 19.52087 | 0.02981255 | 4.14705e-06 | 0.414705 | 12.05915 | 3.184507 | 0.4924507558 | 21.62797 | 23.78795 | 19.63056 | 21.4654 | 19.53693 | 19.52087 | 0.4595761835 | 0.4117625833 | 8.165781 | 7.893732 | 18.4097 | 177.3904 | 12.05915 | 12.0551 | 12.098 | 0.3015331727 | 0.3953311044 | 7.461722
108 | ANUGIA_clean | ANUGIA_clean | [Cu][Cu].[O-]C(=O)c1cc(cc(c1)C(=O)[O-])c1cc(cc(c1)c1ccc(cc1)C(=O)[O-])c1ccc(cc1)C(=O)[O-] MOFid-v1.nbo,fof.cat0;ANUGIA_clean | [Cu][Cu] | [O-]C(=O)c1cc(cc(c1)C(=O)[O-])c1cc(cc(c1)c1ccc(cc1)C(=O)[O-])c1ccc(cc1)C(=O)[O-] | nbo | 0 | Cu | 4 | O24 | 1 | 2.611 | Cu节点 (CN=4) | M-M=2.61Å | 13.85309 | 6.75838 | 13.85309 | 0.567973 | 2306.32 | 4060.62 | 0 | 0 | 0.7948 | 1.39936 | 0 | Cu | Cu | Yes | Cu | 0.5679727 | 5310.8 | 156 | 17.5838 | 17.5838 | 17.5838 | 5310.8 | 6 | 4 | 84 | 42 | 0 | 24 | 0 | 0 | 0 | 6 | 0 | 0 | 0 | 0 | 0 | 0 | 0 | 0.5384615 | 0 | 0.1538462 | 2.168985 | 17.20463 | 0.417728 | 0.0007397479 | 16.32585 | 0.365319 | 0.0020884975 | 16.55954 | 0.764258 | 0.0202966172 | 16.46917 | 0.231695 | 0.1005885071 | 16.55856 | 0.13417 | 0.3052715823 | 16.58763 | 0.193495 | 0.2030143416 | 16.57171 | 0.125683 | 1.047418 | 16.73151 | 0.121865 | 24.42242 | 27.4072 | 0.560243 | 2.168985 | 17.20463 | 0.417728 | 28.12602 | 30.05708 | 0.565571 | 4.830378 | 18.23017 | 0.115378 | 15.87826 | 21.89126 | 0.413613 | 0.0634049943 | 0.0634049943 | 15.84723 | 0.11245 | 0.3163161901 | 15.84772 | 0.26233 | 0.6330693475 | 16.02012 | 0.119314 | 0.3223958854 | 9.89146 | 0.0036333663 | 9.8438 | 0.06583 | 0.0361134589 | 9.84252 | 0.056588 | 0.1068643217 | 9.85338 | 0.105403 | 0.1779248463 | 9.8258 | 0.082311 | 0.2685972913 | 9.87216 | 0.089274 | 0.3223958854 | 9.89146 | 0.030652 | 0.3545628754 | 9.85125 | 0.073871 | 2.02682e-05 | 2.02682 | 16.53556 | 0.02931622 | 3.60408e-06 | 0.360408 | 9.852398 | 2.10558 | 0.3052715823 | 18.40272 | 19.90439 | 16.41151 | 18.89226 | 16.57263 | 16.53556 | 0.2849749651 | 0.241866588 | 5.6827 | 5.623682 | 20.72108 | 285.3103 | 9.852398 | 9.86314 | 9.85125 | 0.2685972913 | 0.3545628754 | 6.683162
109 | ANUGOG_clean | ANUGOG_clean | [Cu][Cu].[O-]C(=O)c1cc(cc(c1)C(=O)[O-])c1cc(cc(c1)c1ccc(cc1)C(=O)[O-])c1ccc(cc1)C(=O)[O-] MOFid-v1.UNKNOWN.cat0;ANUGOG_clean | [Cu][Cu] | [O-]C(=O)c1cc(cc(c1)C(=O)[O-])c1cc(cc(c1)c1ccc(cc1)C(=O)[O-])c1ccc(cc1)C(=O)[O-] | UNKNOWN | 0 | Cu | 4 | O32 | 1 | 2.617 | Cu节点 (CN=4) | M-M=2.62Å | 11.39005 | 7.08849 | 11.39005 | 0.58467 | 2472.03 | 4228.07 | 0 | 0 | 0.7898 | 1.35085 | 0 | Cu | Cu | Yes | Cu | 0.5846701 | 6878.84 | 208 | 18.1148 | 18.1148 | 24.397 | 6878.84 | 8 | 4 | 112 | 56 | 0 | 32 | 0 | 0 | 0 | 8 | 0 | 0 | 0 | 0 | 0 | 0 | 0 | 0.5384615 | 0 | 0.1538462 | 2.507221 | 17.80927 | 0.103754 | 0.001065753 | 17.46038 | 0.678105 | 0.0023895577 | 17.63121 | 0.456991 | 0.0248245623 | 17.68417 | 0.124113 | 0.1280090684 | 17.77677 | 0.197297 | 0.3705285268 | 17.62591 | 0.223571 | 0.2479875715 | 17.69296 | 0.219395 | 1.215415 | 17.7418 | 0.283396 | 23.4188 | 27.44932 | 1.059263 | 2.507221 | 17.80927 | 0.103754 | 26.67046 | 30.95785 | 0.785915 | 5.323431 | 18.47329 | 0.281825 | 16.10478 | 22.57521 | 0.303125 | 0.0712480421 | 0.0712480421 | 16.85627 | 0.164928 | 0.3541448318 | 16.79054 | 0.158731 | 0.7099205496 | 16.85503 | 0.232008 | 0.3467955227 | 10.50842 | 0.0039791554 | 10.47378 | 0.128972 | 0.0392212601 | 10.4767 | 0.089729 | 0.1160251529 | 10.43364 | 0.110877 | 0.193311602 | 10.44514 | 0.088717 | 0.2901506197 | 10.4016 | 0.084173 | 0.3467955227 | 10.50842 | 0.101678 | 0.3826595318 | 10.4376 | 0.05135 | 2.48402e-05 | 2.48402 | 17.68583 | 0.01369597 | 3.90531e-06 | 0.390531 | 10.44254 | 2.435973 | 0.3705285268 | 19.6032 | 21.84161 | 17.40955 | 19.55844 | 17.69855 | 17.68583 | 0.3457039645 | 0.2992804847 | 6.385107 | 6.360622 | 19.89807 | 234.8947 | 10.44254 | 10.45172 | 10.4376 | 0.2901506197 | 0.3826595318 | 7.243288
110 | APACAX_clean | APACAX_clean | [O-]C(=O)c1cc(c2cc(cc(c2)C(=O)[O-])C(=O)[O-])c(cc1C(=O)O)c1cc(cc(c1)C(=O)[O-])C(=O)[O-].[Zn] MOFid-v1.UNKNOWN.cat0;APACAX_clean | [Zn] | [O-]C(=O)c1cc(c2cc(cc(c2)C(=O)[O-])C(=O)[O-])c(cc1C(=O)O)c1cc(cc(c1)C(=O)[O-])C(=O)[O-] | UNKNOWN | 0 | Zn | 6 | O64 | 1 | 8.641 | Zn节点 (CN=6) | M-M=8.64Å | 5.65344 | 4.07573 | 5.64183 | 1.00727 | 1776.16 | 1763.34 | 0.75218 | 0.746751 | 0.6264 | 0.621879 | 0 | Zn | Zn | Yes | Zn | 1.007245 | 7747 | 372 | 28.2219 | 28.2219 | 9.7266 | 7747 | 12 | 4 | 192 | 72 | 0 | 96 | 0 | 0 | 12 | 0 | 0 | 0 | 0 | 0 | 0 | 0 | 0 | 0.516129 | 0 | 0.2580645 | 6.904706 | 30.50061 | 0.206435 | 0.0056921184 | 25.90781 | 0.291042 | 0.0143349174 | 25.94921 | 0.248852 | 0.1382635055 | 25.94342 | 0.064385 | 0.6859552326 | 26.40836 | 0.155827 | 1.903526 | 26.96874 | 0.227718 | 1.323125 | 26.67185 | 0.190939 | 4.90179 | 29.22004 | 0.34707 | 10.64482 | 34.40499 | 1.085117 | 6.904706 | 30.50061 | 0.206435 | 11.21527 | 33.79028 | 1.336928 | 8.423633 | 32.23321 | 0.411134 | 9.839669 | 33.06639 | 1.140777 | 0.2157224195 | 0.2157224195 | 25.91274 | 0.137093 | 1.004115 | 26.37339 | 0.215593 | 1.790808 | 26.7651 | 0.203608 | 0.5466667912 | 16.474 | 0.0066071131 | 16.35713 | 0.078263 | 0.0646241624 | 16.39045 | 0.092755 | 0.1931277241 | 16.40747 | 0.066999 | 0.3139956903 | 16.38897 | 0.063446 | 0.4655408053 | 16.46663 | 0.049776 | 0.5466667912 | 16.474 | 0.032859 | 0.5980057977 | 16.46953 | 0.072054 | 0.000140583 | 14.0583 | 25.94063 | 0.01914556 | 6.60527e-06 | 0.660527 | 16.37044 | 6.688984 | 1.903526 | 27.7078 | 28.71141 | 27.07185 | 27.34014 | 26.68298 | 25.94063 | 1.765262 | 1.687804 | 20.44424 | 21.28346 | 15.63885 | 65.05574 | 16.37044 | 16.4432 | 16.46953 | 0.4655408053 | 0.5980057977 | 9.570187
111 | APARAM_clean | APARAM_clean | O=C(c1ccc(cc1)c1ccncc1)[CH]C(=O)C(F)(F)F.[Mn] MOFid-v1.kgm.cat0;APARAM_clean | [Mn] | O=C(c1ccc(cc1)c1ccncc1)[CH]C(=O)C(F)(F)F | kgm | 0 | Mn | 6 | O12,N6 | 0.667 | 11.1 | Mn节点 (CN=6) | M-M=11.1Å | 12.00094 | 11.06312 | 12.00094 | 0.965457 | 1025.27 | 1061.95 | 99.7383 | 103.307 | 0.6016 | 0.623124 | 0 | Mn | Mn | No |  | 0.9654576 | 3299.26 | 183 | 22.2003 | 22.2003 | 7.7298 | 3299.26 | 3 | 6 | 90 | 54 | 6 | 12 | 18 | 0 | 0 | 0 | 0 | 0 | 0 | 0 | 3 | 0 | 0 | 0.4918033 | 0.03278689 | 0.06557377 | 1.97209 | 21.28115 | 0.503176 | 0.007208856 | 34.76301 | 0.314598 | 0.0181956414 | 34.83815 | 0.197141 | 0.1596928598 | 34.33447 | 0.444735 | 0.5288465665 | 32.67349 | 1.122798 | 0.9037021933 | 27.93607 | 0.794566 | 0.7488087211 | 31.48301 | 1.791544 | 1.453406 | 23.3874 | 0.864944 | 7.293414 | 23.93568 | 0.501183 | 1.97209 | 21.28115 | 0.503176 | 8.747143 | 28.19229 | 0.915431 | 2.841488 | 20.5556 | 0.612131 | 4.911978 | 20.10592 | 0.4502 | 0.1418344463 | 0.1418344463 | 32.69239 | 0.559093 | 0.5513984748 | 30.11294 | 0.723126 | 0.8139181314 | 27.7644 | 1.155676 | 0.5251207691 | 20.3392 | 0.0081537456 | 22.34993 | 0.291149 | 0.0776650382 | 22.24238 | 0.245157 | 0.2134749987 | 21.79085 | 0.355778 | 0.3222431961 | 21.09019 | 0.542934 | 0.4456392621 | 21.01092 | 0.548834 | 0.5251207691 | 20.3392 | 0.736028 | 0.5548505801 | 20.10653 | 0.799021 | 0.000182222 | 18.2222 | 34.88711 | 0.05233444 | 8.0494e-06 | 0.80494 | 22.40072 | 1.830256053 | 0.9037021933 | 32.0875 | 35.88219 | 30.87766 | 29.50265 | 30.69752 | 34.88711 | 0.7440093335 | 0.761867747 | 10.13939 | 22.63796 | 19.55848 | 117.6578 | 22.40072 | 20.81344 | 20.10653 | 0.4456392621 | 0.5548505801 | 12.48639
112 | APAYIB_clean | APAYIB_clean | [Eu].[O-]C(=O)c1ccc(cc1)c1ccc(cc1)c1cc(cc(c1)C(=O)[O-])C(=O)[O-] MOFid-v1.UNKNOWN.cat0;APAYIB_clean | [Eu] | [O-]C(=O)c1ccc(cc1)c1ccc(cc1)c1cc(cc(c1)C(=O)[O-])C(=O)[O-] | UNKNOWN | 0 | Eu | 7 | O56 | 1 | 3.988 | Eu节点 (CN=7) | M-M=3.99Å | 5.96805 | 4.21212 | 5.96805 | 1.10941 | 2139.9 | 1928.86 | 0 | 0 | 0.6164 | 0.555611 | 0 | Eu | Eu | Yes | Eu | 1.10941 | 6122.14 | 312 | 33.02 | 13.317 | 14.22 | 6122.14 | 8 | 4 | 168 | 88 | 0 | 48 | 0 | 0 | 0 | 0 | 0 | 0 | 0 | 0 | 0 | 0 | 0 | 0.5384615 | 0 | 0.1538462 | 5.464751 | 27.83592 | 0.487984 | 0.0047308329 | 25.29923 | 0.399791 | 0.0121815892 | 25.11096 | 0.185088 | 0.1179804947 | 25.2679 | 0.151733 | 0.5714222752 | 25.52916 | 0.249349 | 1.500673 | 25.71179 | 0.229979 | 1.065293 | 25.68347 | 0.257643 | 3.746257 | 26.51084 | 0.261925 | 9.157166 | 32.20815 | 0.370514 | 5.464751 | 27.83592 | 0.487984 | 9.727836 | 34.30059 | 1.535828 | 6.996853 | 29.42646 | 0.439154 | 8.422658229 | 31.02965 | 1.22249 | 0.1936615974 | 0.1936615974 | 24.87398 | 0.128436 | 0.8860746195 | 25.10349 | 0.276442 | 1.554372 | 25.27634 | 0.155591 | 0.5892240206 | 16.10208 | 0.0072337736 | 15.97702 | 0.149968 | 0.0724874849 | 16.02823 | 0.09597 | 0.2119951031 | 16.02514 | 0.078567 | 0.3475389679 | 16.10006 | 0.079345 | 0.498662798 | 16.10005 | 0.107236 | 0.5892240206 | 16.10208 | 0.092053 | 0.6572587771 | 16.05244 | 0.044095 | 0.000119725 | 11.9725 | 25.20336 | 0.021072 | 7.30556e-06 | 0.730556 | 16.05809 | 5.271089 | 1.500673 | 26.5822 | 28.14407 | 25.75036 | 25.85218 | 25.64147 | 25.20336 | 1.382693 | 1.307012 | 15.04698 | 16.3882 | 16.42573 | 75.31474 | 16.05809 | 16.10073 | 16.05244 | 0.498662798 | 0.6572587771 | 9.145269
113 | APAYOH_clean | APAYOH_clean | [O-]C(=O)c1ccc(cc1)c1ccc(cc1)c1cc(cc(c1)C(=O)[O-])C(=O)[O-].[Tb] MOFid-v1.UNKNOWN.cat0;APAYOH_clean | [Tb] | [O-]C(=O)c1ccc(cc1)c1ccc(cc1)c1cc(cc(c1)C(=O)[O-])C(=O)[O-] | UNKNOWN | 0 | Tb | 7 | O56 | 1 | 3.973 | Tb节点 (CN=7) | M-M=3.97Å | 6.13125 | 4.32559 | 6.13125 | 1.11146 | 2186.88 | 1967.56 | 0 | 0 | 0.6078 | 0.546846 | 0 | Tb | Tb | Yes | Tb | 1.111465 | 6194.021 | 312 | 33.13 | 13.572 | 14.049 | 6194.021 | 8 | 4 | 168 | 88 | 0 | 48 | 0 | 0 | 0 | 0 | 0 | 0 | 0 | 0 | 0 | 0 | 0 | 0.5384615 | 0 | 0.1538462 | 5.251821 | 27.09957 | 0.183995 | 0.004398949 | 25.01723 | 0.068413 | 0.0109657146 | 24.8999 | 0.161572 | 0.1092109198 | 25.06283 | 0.119344 | 0.5206438092 | 25.28189 | 0.348587 | 1.405309 | 25.52583 | 0.104697 | 0.9911504535 | 25.30712 | 0.371949 | 3.542348 | 26.04204 | 0.383598 | 9.278451 | 32.19128 | 2.655582 | 5.251821 | 27.09957 | 0.183995 | 9.820734 | 32.62592 | 0.856776 | 6.958598 | 28.80925 | 0.861896 | 8.45949 | 31.0888 | 0.796365 | 0.1798443531 | 0.1798443531 | 24.57837 | 0.083326 | 0.8411309146 | 24.8581 | 0.149479 | 1.472336 | 24.99441 | 0.239512 | 0.5749899753 | 15.96764 | 0.0066994275 | 15.82854 | 0.156622 | 0.0691952573 | 15.89163 | 0.145545 | 0.2025024079 | 15.88599 | 0.096154 | 0.3315734218 | 15.82831 | 0.063369 | 0.4922873214 | 15.96092 | 0.114149 | 0.5749899753 | 15.96764 | 0.073006 | 0.6298969396 | 15.9563 | 0.13789 | 0.000109676 | 10.9676 | 25.03006 | 0.01174691 | 7.0172e-06 | 0.70172 | 15.90652 | 5.071976 | 1.405309 | 26.3646 | 28.03778 | 25.32798 | 25.72804 | 25.37161 | 25.03006 | 1.296098 | 1.225465 | 14.27326 | 15.6296 | 16.57359 | 78.3481 | 15.90652 | 15.91896 | 15.9563 | 0.4922873214 | 0.6298969396 | 9.123541
114 | APAYUN_clean | APAYUN_clean | [La].[O-]C(=O)c1ccc(cc1)c1ccc(cc1)c1cc(cc(c1)C(=O)[O-])C(=O)[O-] MOFid-v1.UNKNOWN.cat0;APAYUN_clean | [La] | [O-]C(=O)c1ccc(cc1)c1ccc(cc1)c1cc(cc(c1)C(=O)[O-])C(=O)[O-] | UNKNOWN | 0 | La | 7 | O56 | 1 | 4.176 | La节点 (CN=7) | M-M=4.18Å | 6.02417 | 4.10555 | 6.02138 | 1.04671 | 2066.79 | 1974.55 | 0 | 0 | 0.6206 | 0.592904 | 0 | La | La | Yes | La | 1.04671 | 6323.131 | 312 | 33.69 | 12.97 | 14.771 | 6323.131 | 8 | 4 | 168 | 88 | 0 | 48 | 0 | 0 | 0 | 0 | 0 | 0 | 0 | 0 | 0 | 0 | 0 | 0.5384615 | 0 | 0.1538462 | 5.123902 | 26.86039 | 0.332956 | 0.0036254451 | 24.00851 | 0.332856 | 0.009129473 | 24.02305 | 0.112006 | 0.0895070966 | 24.04186 | 0.08312 | 0.4370354915 | 24.28698 | 0.19218 | 1.231572488 | 24.56426 | 0.204053 | 0.8616422294 | 24.46903 | 0.224077 | 3.313434168 | 25.63751 | 0.366037 | 9.448377 | 33.03679 | 1.648006 | 5.123902 | 26.86039 | 0.332956 | 10.13957 | 31.55263 | 0.917283 | 6.890679 | 28.74039 | 0.583828 | 8.628873 | 31.3348 | 1.071001 | 0.160212685 | 0.160212685 | 23.76051 | 0.075335 | 0.7483878401 | 24.06796 | 0.156417 | 1.363942 | 24.34882 | 0.269092 | 0.5152177764 | 15.41854 | 0.0062629878 | 15.37883 | 0.125168 | 0.0611339115 | 15.31974 | 0.072155 | 0.1811499442 | 15.37008 | 0.06827 | 0.299190172 | 15.31653 | 0.073679 | 0.439892568 | 15.36983 | 0.082261 | 0.5152177764 | 15.41854 | 0.088873 | 0.5706971225 | 15.35895 | 0.043575 | 9.03624e-05 | 9.03624 | 24.00684 | 0.01186586 | 6.2438e-06 | 0.62438 | 15.32659 | 4.963689 | 1.231572488 | 25.78318 | 27.33013 | 24.8281 | 25.19131 | 24.44009 | 24.00684 | 1.142065 | 1.071359803 | 13.99856 | 14.47234 | 16.49604 | 85.04769 | 15.32659 | 15.3683 | 15.35895 | 0.439892568 | 0.5706971225 | 8.680244
115 | APAZAU_clean | APAZAU_clean | [Eu].[O-]C(=O)c1ccc(cc1)c1ccc(cc1)c1ccc(cc1)c1cc(cc(c1)C(=O)[O-])C(=O)[O-] MOFid-v1.UNKNOWN.cat0;APAZAU_clean | [Eu] | [O-]C(=O)c1ccc(cc1)c1ccc(cc1)c1ccc(cc1)c1cc(cc(c1)C(=O)[O-])C(=O)[O-] | UNKNOWN | 0 | Eu | 7 | O56 | 1 | 4.001 | Eu节点 (CN=7) | M-M=4Å | 6.57194 | 4.51844 | 6.57194 | 0.970314 | 2263.88 | 2333.14 | 0 | 0 | 0.6264 | 0.645564 | 0 | Eu | Eu | Yes | Eu | 0.9703141 | 8041.595 | 392 | 42.142 | 14.065 | 13.87 | 8041.595 | 8 | 4 | 216 | 120 | 0 | 48 | 0 | 0 | 0 | 0 | 0 | 0 | 0 | 0 | 0 | 0 | 0 | 0.5510204 | 0 | 0.122449 | 5.569963 | 25.36988 | 0.482205 | 0.0037721127 | 24.17215 | 0.349455 | 0.0092786524 | 24.30936 | 0.350146 | 0.0918794076 | 24.13085 | 0.127828 | 0.4531669339 | 24.25652 | 0.298842 | 1.225085 | 24.34653 | 0.270686 | 0.8675273939 | 24.4363 | 0.201739 | 3.415135 | 24.58578 | 0.357501 | 11.03304 | 31.99501 | 1.164394 | 5.569963 | 25.36988 | 0.482205 | 11.77401 | 33.40637 | 2.160794 | 7.922333 | 27.58807 | 0.625469 | 10.04592 | 30.53117 | 0.458069 | 0.1628392848 | 0.1628392848 | 23.58271 | 0.237211 | 0.7734826127 | 23.5535 | 0.12098 | 1.419384 | 23.73772 | 0.451496 | 0.5656785742 | 15.12376 | 0.006711594 | 15.07373 | 0.119485 | 0.0667514976 | 15.07347 | 0.052583 | 0.1959902498 | 15.10462 | 0.112628 | 0.3212919591 | 15.02078 | 0.053737 | 0.4774329507 | 15.01732 | 0.167951 | 0.5656785742 | 15.12376 | 0.084889 | 0.6231194975 | 15.1615 | 0.137868 | 9.30425e-05 | 9.30425 | 24.18326 | 0.03255457 | 6.77014e-06 | 0.677014 | 15.10815 | 5.407124 | 1.225085 | 25.56876 | 27.48701 | 24.44672 | 24.77255 | 24.34645 | 24.18326 | 1.133206 | 1.062246 | 12.82992 | 13.74307 | 16.83206 | 85.51428 | 15.10815 | 15.05395 | 15.1615 | 0.4774329507 | 0.6231194975 | 9.075104
116 | APAZEY_clean | APAZEY_clean | [O-]C(=O)c1ccc(cc1)c1ccc(cc1)c1ccc(cc1)c1cc(cc(c1)C(=O)[O-])C(=O)[O-].[Tb] MOFid-v1.UNKNOWN.cat0;APAZEY_clean | [Tb] | [O-]C(=O)c1ccc(cc1)c1ccc(cc1)c1ccc(cc1)c1cc(cc(c1)C(=O)[O-])C(=O)[O-] | UNKNOWN | 0 | Tb | 7 | O56 | 1 | 4.005 | Tb节点 (CN=7) | M-M=4Å | 6.61049 | 4.70522 | 6.61049 | 0.97171 | 2250.82 | 2316.35 | 0 | 0 | 0.6362 | 0.654722 | 0 | Tb | Tb | Yes | Tb | 0.9717104 | 8125.204 | 392 | 42.145 | 14.296 | 13.771 | 8125.204 | 8 | 4 | 216 | 120 | 0 | 48 | 0 | 0 | 0 | 0 | 0 | 0 | 0 | 0 | 0 | 0 | 0 | 0.5510204 | 0 | 0.122449 | 5.224979 | 24.68829 | 0.456977 | 0.0035649341 | 24.09689 | 0.320984 | 0.0091095109 | 24.20061 | 0.29479 | 0.087272532 | 24.09918 | 0.299384 | 0.4253234576 | 24.1822 | 0.259166 | 1.160217803 | 24.18046 | 0.086925 | 0.8270384282 | 24.3014 | 0.21448 | 3.169205 | 24.16577 | 0.439738 | 11 | 31.9324 | 0.908152 | 5.224979 | 24.68829 | 0.456977 | 11.77636 | 32.37008 | 2.117449 | 7.64814 | 26.76725 | 0.242284 | 9.924282 | 30.45787 | 0.70197 | 0.1562734621 | 0.1562734621 | 23.42041 | 0.229792 | 0.7397632672 | 23.44001 | 0.157715 | 1.343654 | 23.60447 | 0.380499 | 0.5418016336 | 15.0286 | 0.0065225675 | 14.96635 | 0.065431 | 0.0646446647 | 14.92117 | 0.072248 | 0.1908764584 | 14.93355 | 0.060144 | 0.3131279348 | 14.91227 | 0.07206 | 0.4563063107 | 14.88033 | 0.20661 | 0.5418016336 | 15.0286 | 0.065227 | 0.5992401889 | 14.92614 | 0.10996 | 8.85708e-05 | 8.85708 | 24.22396 | 0.03714523 | 6.49753e-06 | 0.649753 | 14.95275 | 5.068705 | 1.160217803 | 25.46614 | 27.3154 | 24.35361 | 24.72942 | 24.22135 | 24.22396 | 1.072945271 | 1.003944 | 12.71315 | 13.63146 | 16.85491 | 88.96131 | 14.95275 | 14.9404 | 14.92614 | 0.4563063107 | 0.5992401889 | 9.271213
117 | APAZIC_clean | APAZIC_clean | [La].[O-]C(=O)c1ccc(cc1)c1ccc(cc1)c1ccc(cc1)c1cc(cc(c1)C(=O)[O-])C(=O)[O-] MOFid-v1.UNKNOWN.cat0;APAZIC_clean | [La] | [O-]C(=O)c1ccc(cc1)c1ccc(cc1)c1ccc(cc1)c1cc(cc(c1)C(=O)[O-])C(=O)[O-] | UNKNOWN | 0 | La | 7 | O56 | 1 | 4.129 | La节点 (CN=7) | M-M=4.13Å | 7.1095 | 4.86225 | 7.1095 | 0.893607 | 2183.36 | 2443.31 | 0 | 0 | 0.6554 | 0.733432 | 0 | La | La | Yes | La | 0.8936052 | 8537.767 | 392 | 13.9999 | 14.647 | 42.04 | 8537.767 | 8 | 4 | 216 | 120 | 0 | 48 | 0 | 0 | 0 | 0 | 0 | 0 | 0 | 0 | 0 | 0 | 0 | 0.5510204 | 0 | 0.122449 | 4.653411 | 23.11929 | 0.311347 | 0.0028349194 | 23.06291 | 0.322371 | 0.0070900191 | 23.15105 | 0.23227 | 0.0721190432 | 23.33045 | 0.177262 | 0.3456506744 | 23.11065 | 0.233523 | 0.9781152032 | 23.30056 | 0.312219 | 0.6659775201 | 23.27636 | 0.319102 | 2.770228 | 23.12575 | 0.136982 | 11.98282 | 31.45359 | 0.770065 | 4.653411 | 23.11929 | 0.311347 | 12.99979 | 31.43832 | 0.777351 | 7.334434 | 24.76268 | 0.369751 | 10.51668 | 29.21123 | 0.622887 | 0.1366311434 | 0.1366311434 | 22.28829 | 0.116921 | 0.6413964293 | 22.1779 | 0.257098 | 1.193789 | 22.67753 | 0.289002 | 0.4969352495 | 14.28571 | 0.0059718311 | 14.2895 | 0.133867 | 0.0592041081 | 14.31639 | 0.044603 | 0.1710555531 | 14.29863 | 0.063988 | 0.2860439098 | 14.21118 | 0.077466 | 0.4179166328 | 14.24089 | 0.179003 | 0.4969352495 | 14.28571 | 0.060639 | 0.554517849 | 14.24697 | 0.151779 | 7.10092e-05 | 7.10092 | 23.23681 | 0.03009619 | 5.91447e-06 | 0.591447 | 14.28202 | 4.51678 | 0.9781152032 | 24.62007 | 26.60867 | 23.00588 | 24.24565 | 23.22919 | 23.23681 | 0.90599616 | 0.8414840598 | 11.70228 | 12.00601 | 17.06404 | 100.4735 | 14.28202 | 14.24593 | 14.24697 | 0.4179166328 | 0.554517849 | 8.954798
118 | APAZOI_clean | APAZOI_clean | [La].[O-]C(=O)c1ccc(cc1)c1cc(cc(c1)C(=O)[O-])C(=O)[O-] MOFid-v1.UNKNOWN.cat0;APAZOI_clean | [La] | [O-]C(=O)c1ccc(cc1)c1cc(cc(c1)C(=O)[O-])C(=O)[O-] | UNKNOWN | 0 | La | 7 | O56 | 1 | 4.117 | La节点 (CN=7) | M-M=4.12Å | 6.38612 | 4.28228 | 6.36726 | 1.14648 | 2047.77 | 1786.13 | 0 | 0 | 0.6026 | 0.525607 | 0 | La | La | Yes | La | 1.146481 | 4891.119 | 232 | 24.799 | 13.263 | 14.971 | 4891.119 | 8 | 4 | 120 | 56 | 0 | 48 | 0 | 0 | 0 | 0 | 0 | 0 | 0 | 0 | 0 | 0 | 0 | 0.5172414 | 0 | 0.2068966 | 4.365421 | 25.98765 | 0.224943 | 0.0035627584 | 24.51364 | 0.310951 | 0.0088263869 | 24.59962 | 0.1627 | 0.0904755551 | 24.66076 | 0.078377 | 0.4295446584 | 24.76612 | 0.182901 | 1.138384 | 25.1504 | 0.299126 | 0.8018667902 | 24.93891 | 0.266935 | 2.898782 | 25.81154 | 0.337845 | 8.708572 | 31.43109 | 0.714241 | 4.365421 | 25.98765 | 0.224943 | 9.379612 | 32.4371 | 1.232861 | 6.028757 | 27.80394 | 0.45134 | 7.833528 | 30.04103 | 0.973114 | 0.1493989517 | 0.1493989517 | 24.31698 | 0.19744 | 0.682017449 | 24.59006 | 0.236445 | 1.225006 | 24.50928 | 0.09567 | 0.4627458649 | 15.74126 | 0.0056060234 | 15.68488 | 0.143833 | 0.0560361743 | 15.70114 | 0.03617 | 0.1656802949 | 15.61431 | 0.073173 | 0.2702754778 | 15.65826 | 0.104399 | 0.399437962 | 15.67054 | 0.089938 | 0.4627458649 | 15.74126 | 0.084754 | 0.5091542631 | 15.60514 | 0.102567 | 8.9744e-05 | 8.9744 | 24.56969 | 0.004535737 | 5.72839e-06 | 0.572839 | 15.69823 | 4.216022 | 1.138384 | 26.25966 | 27.99094 | 25.35723 | 25.43081 | 24.95181 | 24.56969 | 1.047908 | 0.9889847112 | 14.24982 | 15.66653 | 16.52769 | 90.60506 | 15.69823 | 15.69002 | 15.60514 | 0.399437962 | 0.5091542631 | 8.871451
119 | APEBEE_clean | APEBEE_clean | [Cd].[O-]C(=O)c1cc(O)c(cc1O)C(=O)[O-].c1ncn(c1)[B](n1cncc1)(n1cncc1)n1cncc1 MOFid-v1.UNKNOWN.cat0;APEBEE_clean | [Cd] | [O-]C(=O)c1cc(O)c(cc1O)C(=O)[O-].c1ncn(c1)[B](n1cncc1)(n1cncc1)n1cncc1 | UNKNOWN | 0 | Cd | 5 | N8,O2 | 0.2 | 8.79 | Cd节点 (CN=5) | M-M=8.79Å | 5.40727 | 4.06272 | 5.33928 | 1.31041 | 1192.91 | 910.333 | 0 | 0 | 0.513 | 0.391481 | 0 | Cd | Cd | Yes | Cd | 1.310415 | 1240.739 | 86 | 8.562 | 8.839 | 16.904 | 1240.739 | 2 | 6 | 32 | 28 | 16 | 6 | 0 | 0 | 0 | 0 | 0 | 0 | 0 | 0 | 0 | 0 | 0 | 0.372093 | 0.1860465 | 0.06976744 | 3.683136 | 33.59807 | 0.743754 | 0.0061364957 | 28.2693 | 0.112175 | 0.0153944335 | 28.34729 | 0.347485 | 0.1526527776 | 28.39658 | 0.188076 | 0.6934878467 | 28.65393 | 0.367567 | 1.689215 | 29.78471 | 0.66931 | 1.238344 | 29.14646 | 0.240404 | 3.091572 | 32.30558 | 0.347574 | 4.781547 | 35.5109 | 2.032412 | 3.683136 | 33.59807 | 0.743754 | 5.020213 | 35.45886 | 2.667165 | 4.049655 | 34.46428 | 0.404972 | 4.503754 | 34.89815 | 1.814875 | 0.1987658618 | 0.1987658618 | 27.93031 | 0.104154 | 0.8396700683 | 28.53857 | 0.345408 | 1.438136 | 29.30509 | 0.199255 | 0.5222234436 | 18.27616 | 0.0068152551 | 18.13446 | 0.091972 | 0.0682589396 | 18.21996 | 0.042432 | 0.1978913473 | 18.23268 | 0.112375 | 0.3185764719 | 18.29438 | 0.168939 | 0.4514345825 | 18.25471 | 0.169839 | 0.5222234436 | 18.27616 | 0.242322 | 0.5765646237 | 18.35667 | 0.199497 | 0.000154958 | 15.4958 | 28.28613 | 0.01901882 | 6.97063e-06 | 0.697063 | 18.18576 | 3.48437 | 1.689215 | 29.54161 | 29.96221 | 29.28775 | 29.37488 | 29.19503 | 28.28613 | 1.536562 | 1.490449 | 18.70941 | 22.23013 | 16.24478 | 72.56143 | 18.18576 | 18.27508 | 18.35667 | 0.4514345825 | 0.5765646237 | 10.10036
120 | AQEGUY_clean | AQEGUY_clean | [Ba].[O]OOO[O]([OH3][Ba])O[O].[O]S(c1ccc(cc1)C12CC3(CC(C2)(CC(C1)(C3)c1ccc(cc1)S([O])([O])[O])c1ccc(cc1)S([O])([O])[O])C1=CC=[C]C=C1)([O])[O] MOFid-v1.UNKNOWN.cat0;AQEGUY_clean | [O]OOO[O]([OH3][Ba])O[O] | [O]S(c1ccc(cc1)C12CC3(CC(C2)(CC(C1)(C3)c1ccc(cc1)S([O])([O])[O])c1ccc(cc1)S([O])([O])[O])C1=CC=[C]C=C1)([O])[O] | UNKNOWN | 0 | Ba | 5 | O22 | 1 | 4.642 | Ba节点 (CN=5) | M-M=4.64Å | 5.54395 | 4.66139 | 5.49926 | 1.46355 | 1275.66 | 871.62 | 0 | 0 | 0.5148 | 0.351747 | 0 | Ba | Ba | Yes | Ba | 1.463526 | 2996.757 | 216 | 13.984 | 14.792 | 15.364 | 2996.757 | 4 | 5 | 80 | 74 | 0 | 50 | 0 | 8 | 0 | 0 | 0 | 0 | 0 | 0 | 0 | 0 | 0 | 0.3703704 | 0 | 0.2314815 | 3.479366 | 32.38506 | 0.636761 | 0.0058447868 | 27.3704 | 0.244006 | 0.0146734912 | 27.28031 | 0.122421 | 0.1465101124 | 27.46854 | 0.197246 | 0.6796611567 | 28.08249 | 0.279164 | 1.562872 | 28.92974 | 0.30024 | 1.183098 | 28.64848 | 0.07725 | 2.886433 | 31.19426 | 0.696892 | 4.678513 | 35.23227 | 1.392171 | 3.479366 | 32.38506 | 0.636761 | 4.93304 | 32.7047 | 4.088612 | 3.926736 | 33.24157 | 0.943627 | 4.40249 | 33.82019 | 1.036592 | 0.1976484478 | 0.1976484478 | 27.20949 | 0.146277 | 0.8454330362 | 28.01756 | 0.334912 | 1.377578 | 28.77402 | 0.157829 | 0.541944254 | 17.9769 | 0.0074420464 | 17.83098 | 0.126902 | 0.071599822 | 17.82488 | 0.068781 | 0.2039972588 | 17.90199 | 0.082427 | 0.3249701486 | 17.92033 | 0.069266 | 0.460512412 | 17.843 | 0.083405 | 0.541944254 | 17.9769 | 0.118923 | 0.5846135643 | 17.92719 | 0.068046 | 0.000147495 | 14.7495 | 27.3367 | 0.02893664 | 7.27478e-06 | 0.727478 | 17.82986 | 3.281718 | 1.562872 | 29.13856 | 29.72493 | 28.70283 | 28.98792 | 28.55357 | 27.3367 | 1.416362 | 1.365224 | 16.96884 | 20.27484 | 16.44642 | 75.89666 | 17.82986 | 17.91341 | 17.92719 | 0.460512412 | 0.5846135643 | 9.506839
121 | AQEQES_clean | AQEQES_clean | [Co].[O-]C(=O)c1cc(C(=O)[O-])c(cc1C(=O)[O-])C(=O)[O-] MOFid-v1.pts.cat0;AQEQES_clean | [Co] | [O-]C(=O)c1cc(C(=O)[O-])c(cc1C(=O)[O-])C(=O)[O-] | pts | 0 | Co | 8 | O32 | 1 | 5.705 | Co节点 (CN=8) | M-M=5.71Å | 5.6853 | 5.37606 | 5.64875 | 1.07587 | 1742.46 | 1619.58 | 0 | 0 | 0.6052 | 0.56252 | 0 | Co | Co | No |  | 1.075872 | 1908.001 | 84 | 10.6592 | 15.6897 | 11.4088 | 1908.001 | 4 | 4 | 40 | 8 | 0 | 32 | 0 | 0 | 0 | 0 | 0 | 4 | 0 | 0 | 0 | 0 | 0 | 0.4761905 | 0 | 0.3809524 | 3.212365071 | 23.75484 | 0.085537 | 0.0014583142 | 20.23822 | 0.222769 | 0.0036851083 | 20.18839 | 0.146086 | 0.0362893286 | 20.26105 | 0.100911 | 0.1785300145 | 20.45668 | 0.04925 | 0.5376932516 | 20.93595 | 0.143068 | 0.361623721 | 20.64978 | 0.075244 | 1.761412 | 22.19118 | 0.08661 | 7.749567 | 29.15976 | 0.554336 | 3.212365071 | 23.75484 | 0.085537 | 8.407442 | 29.71889 | 1.067386 | 4.979183 | 25.82071 | 0.317185 | 6.813450644 | 28.6364 | 0.227279 | 0.0822408313 | 0.0822408313 | 20.55293 | 0.039381 | 0.4067056281 | 20.82857 | 0.065976 | 0.7709920646 | 21.2174 | 0.200486 | 0.3380255459 | 13.70816 | 0.0039637384 | 13.5761 | 0.079768 | 0.0387947528 | 13.61613 | 0.026064 | 0.1162292142 | 13.64247 | 0.036759 | 0.1914728339 | 13.66823 | 0.065813 | 0.2803985415 | 13.68878 | 0.097415 | 0.3380255459 | 13.70816 | 0.05115 | 0.3713263415 | 13.72197 | 0.043671 | 3.59662e-05 | 3.59662 | 20.2148 | 0.002934956 | 3.94544e-06 | 0.394544 | 13.60681 | 3.130124 | 0.5376932516 | 22.85815 | 24.66661 | 20.83335 | 23.07448 | 20.6808 | 20.2148 | 0.501403923 | 0.4554524203 | 9.588018 | 9.115891 | 17.63414 | 163.3267 | 13.60681 | 13.68839 | 13.72197 | 0.2803985415 | 0.3713263415 | 6.607993
122 | AQEQIW_clean | AQEQIW_clean | [O-]C(=O)c1cc(C(=O)[O-])c(cc1C(=O)[O-])C(=O)[O-].[Zn] MOFid-v1.pts.cat0;AQEQIW_clean | [Zn] | [O-]C(=O)c1cc(C(=O)[O-])c(cc1C(=O)[O-])C(=O)[O-] | pts | 0 | Zn | 6 | O24 | 1 | 5.344 | Zn节点 (CN=6) | M-M=5.34Å | 6.30636 | 5.13016 | 6.19765 | 1.10057 | 1724.95 | 1567.33 | 0 | 0 | 0.6202 | 0.563526 | 0 | Zn | Zn | No |  | 1.100535 | 1904.153 | 84 | 10.8778 | 15.1518 | 11.6221 | 1904.153 | 4 | 4 | 40 | 8 | 0 | 32 | 0 | 0 | 4 | 0 | 0 | 0 | 0 | 0 | 0 | 0 | 0 | 0.4761905 | 0 | 0.3809524 | 3.506398 | 24.58167 | 0.452847 | 0.0015516359 | 20.50112 | 0.270354 | 0.0038339712 | 20.51458 | 0.161405 | 0.0399111558 | 20.56675 | 0.104523 | 0.2022408793 | 20.74269 | 0.062771 | 0.6218076199 | 21.30465 | 0.19472 | 0.4086568697 | 21.07445 | 0.135118 | 1.980906 | 22.88659 | 0.114342 | 7.846812 | 29.49027 | 0.922179 | 3.506398 | 24.58167 | 0.452847 | 8.526818 | 30.38305 | 1.278571 | 5.229041488 | 26.79608 | 0.401209 | 6.916383 | 28.57679 | 0.55231 | 0.0904306589 | 0.0904306589 | 20.78865 | 0.024438 | 0.4442454541 | 21.18934 | 0.095047 | 0.8343003005 | 21.60209 | 0.15252 | 0.3658405233 | 13.93089 | 0.0043335759 | 13.86714 | 0.050022 | 0.0427547211 | 13.84847 | 0.03772 | 0.1266200896 | 13.89458 | 0.027411 | 0.2094136188 | 13.9051 | 0.024861 | 0.311509058 | 13.95915 | 0.061774 | 0.3658405233 | 13.93089 | 0.038907 | 0.4023666919 | 13.94979 | 0.062633 | 4.00108e-05 | 4.00108 | 20.4939 | 0.008050247 | 4.31694e-06 | 0.431694 | 13.85025 | 3.415967 | 0.6218076199 | 23.3031 | 24.93027 | 21.33314 | 23.64588 | 21.0406 | 20.4939 | 0.5818964641 | 0.531376961 | 9.98057 | 9.268324 | 17.45765 | 143.2973 | 13.85025 | 13.93171 | 13.94979 | 0.311509058 | 0.4023666919 | 6.643642
123 | AQIQAU_clean | AQIQAU_clean | [Cd].[O-]C(=O)c1ccc(cc1)c1cc(cc(n1)c1ccc(cc1)C(=O)[O-])c1ccncc1 MOFid-v1.ths.cat1;AQIQAU_clean | [Cd] | [O-]C(=O)c1ccc(cc1)c1cc(cc(n1)c1ccc(cc1)C(=O)[O-])c1ccncc1 | ths | 1 | Cd | 5 | O32,N8 | 0.8 | 8.15 | Cd节点 (CN=5) | M-M=8.15Å | 7.60741 | 6.30843 | 7.59214 | 0.861714 | 1966.86 | 2282.5 | 0 | 0 | 0.658 | 0.763595 | 0 | Cd | Cd | Yes | Cd | 0.8617189 | 7812.86 | 360 | 26.865 | 12.937 | 23.858 | 7812.86 | 8 | 5 | 192 | 112 | 16 | 32 | 0 | 0 | 0 | 0 | 0 | 0 | 0 | 0 | 0 | 0 | 0 | 0.5333333 | 0.04444444 | 0.08888889 | 4.239675744 | 22.6587 | 0.120025 | 0.0014567754 | 19.6266 | 0.360175 | 0.0035332584 | 19.82507 | 0.230299 | 0.0357133495 | 19.71441 | 0.090366 | 0.1804150793 | 19.7644 | 0.106808 | 0.5435668292 | 20.04785 | 0.17414 | 0.3614991962 | 19.8009 | 0.34695 | 1.929719 | 21.10093 | 0.22943 | 12.70374 | 32.11082 | 1.005818 | 4.239675744 | 22.6587 | 0.120025 | 13.80687 | 34.32071 | 1.155757 | 7.821655 | 26.26936 | 0.304456 | 11.18957 | 30.10116 | 0.803051 | 0.0874527697 | 0.0874527697 | 19.41345 | 0.09425 | 0.4346293203 | 19.65738 | 0.204546 | 0.8433357467 | 19.91069 | 0.259074 | 0.3690358891 | 12.66795 | 0.0044057821 | 12.59038 | 0.081568 | 0.0428939418 | 12.53139 | 0.08764 | 0.1266515892 | 12.53601 | 0.028579 | 0.2112540121 | 12.5705 | 0.14985 | 0.3126517449 | 12.60114 | 0.082167 | 0.3690358891 | 12.66795 | 0.064106 | 0.411806506 | 12.62982 | 0.096863 | 3.6029e-05 | 3.6029 | 19.68935 | 0.01922839 | 4.29181e-06 | 0.429181 | 12.54207 | 4.152223 | 0.5435668292 | 22.18745 | 23.8982 | 20.01637 | 22.64779 | 19.87105 | 19.68935 | 0.5078534797 | 0.4561140595 | 8.692848 | 8.394826 | 18.06523 | 162.3404 | 12.54207 | 12.6132 | 12.62982 | 0.3126517449 | 0.411806506 | 7.14728
124 | AQIXUV_clean | AQIXUV_clean | [Ni].[O-]C(=O)c1ccc(cc1)OCc1c(C)c(COc2ccc(cc2)C(=O)[O-])c(c(c1C)COc1ccc(cc1)C(=O)O)C.n1ccc(cc1)C=Cc1ccncc1 MOFid-v1.UNKNOWN.cat0;AQIXUV_clean | [Ni] | [O-]C(=O)c1ccc(cc1)OCc1c(C)c(COc2ccc(cc2)C(=O)[O-])c(c(c1C)COc1ccc(cc1)C(=O)O)C.n1ccc(cc1)C=Cc1ccncc1 | UNKNOWN | 0 | Ni | 5 | O8,N6 | 0.571 | 7.288 | Ni节点 (CN=5) | M-M=7.29Å | 8.64919 | 5.459 | 8.64919 | 0.934501 | 1104.45 | 1181.86 | 0 | 0 | 0.5626 | 0.602032 | 0 | Ni | Ni | Yes | Ni | 0.9345012 | 5325.569 | 355 | 13.709 | 17.722 | 23.81 | 5325.569 | 3 | 5 | 168 | 142 | 6 | 36 | 0 | 0 | 0 | 0 | 3 | 0 | 0 | 0 | 0 | 0 | 0 | 0.4732394 | 0.01690141 | 0.1014085 | 1.53777 | 21.56404 | 0.536029 | 0.0006360463 | 20.81954 | 0.683363 | 0.0016683183 | 20.97157 | 0.390964 | 0.0174151573 | 20.93303 | 0.146585 | 0.0865690347 | 20.94046 | 0.142459 | 0.2523456497 | 21.06211 | 0.186264 | 0.1733862317 | 20.84712 | 0.203836 | 0.7966282269 | 20.94907 | 0.509175 | 6.574254 | 28.86891 | 0.336241 | 1.53777 | 21.56404 | 0.536029 | 7.239788 | 30.59007 | 1.348045 | 2.915169 | 22.2772 | 0.47189 | 5.362379 | 25.97351 | 0.705851 | 0.0394307022 | 0.0394307022 | 19.95331 | 0.084097 | 0.191771099 | 19.96176 | 0.306885 | 0.3861468598 | 20.08255 | 0.325173 | 0.1738199945 | 12.7336 | 0.0019206514 | 12.81502 | 0.430984 | 0.0200511001 | 12.75974 | 0.134012 | 0.0588812077 | 12.66684 | 0.135435 | 0.0977259131 | 12.70114 | 0.044864 | 0.1445118134 | 12.71163 | 0.0676 | 0.1738199945 | 12.7336 | 0.122382 | 0.1925301838 | 12.69283 | 0.088492 | 1.73673e-05 | 1.73673 | 20.90536 | 0.025337 | 1.98559e-06 | 0.198559 | 12.71605 | 1.49834 | 0.2523456497 | 22.62999 | 24.77125 | 20.96355 | 22.15516 | 20.9499 | 20.90536 | 0.2349304924 | 0.2129149475 | 8.73097 | 8.74667 | 18.21365 | 326.2123 | 12.71605 | 12.71546 | 12.69283 | 0.1445118134 | 0.1925301838 | 8.189305
125 | AQOLEZ_clean | AQOLEZ_clean | Cl[Co].N1=NN[C](N1)c1cc(cc(c1)c1[nH]nnc1)c1[nH]nnc1.[Co] MOFid-v1.the.cat0;AQOLEZ_clean | Cl[Co] | N1=NN[C](N1)c1cc(cc(c1)c1[nH]nnc1)c1[nH]nnc1 | the | 0 | Co | 9 | N96,Cl12 | 0 | 3.467 | Co节点 (CN=9) | M-M=3.47Å | 15.56875 | 9.80847 | 15.56875 | 0.777237 | 1278.3 | 1644.67 | 443.796 | 570.991 | 0.7198 | 0.926101 | 0 | Co | Co | Yes | Co | 0.7772351 | 6545.394 | 255 | 18.7059 | 18.7059 | 18.7059 | 6545.394 | 12 | 5 | 88 | 72 | 80 | 0 | 0 | 0 | 0 | 0 | 0 | 12 | 0 | 0 | 0 | 0 | 0 | 0.345098 | 0.3137255 | 0 | 3.5652 | 22.88749 | 1.56675 | 0.0023909702 | 23.68973 | 0.270822 | 0.0057101754 | 23.76193 | 0.42647 | 0.0580687508 | 23.81029 | 0.290437 | 0.2870775908 | 23.59255 | 0.505206 | 0.8387633646 | 24.23991 | 0.42435 | 0.5705401652 | 24.0207 | 0.690778 | 2.323545662 | 24.44158 | 1.094034 | 16.48723 | 27.58481 | 1.114044 | 3.5652 | 22.88749 | 1.56675 | 18.64852 | 31.57831 | 1.389605 | 5.394908 | 20.79923 | 0.55076 | 11.50335 | 22.27373 | 0.49569 | 0.1122001531 | 0.1122001531 | 22.08227 | 0.215301 | 0.5404184287 | 22.10075 | 0.465466 | 1.0141 | 22.17359 | 0.404928 | 0.400554832 | 13.30707 | 0.0049104653 | 13.50761 | 0.243399 | 0.047552154 | 13.45339 | 0.149604 | 0.1394147798 | 13.43953 | 0.063592 | 0.2285110612 | 13.30559 | 0.12268 | 0.3429716195 | 13.26865 | 0.209923 | 0.400554832 | 13.30707 | 0.278807 | 0.4485843641 | 13.28882 | 0.211561 | 5.86865e-05 | 5.86865 | 23.74276 | 0.05758102 | 4.75518e-06 | 0.475518 | 13.46575 | 3.453 | 0.8387633646 | 24.72311 | 26.59701 | 23.28907 | 24.28326 | 23.95105 | 23.74276 | 0.7806946138 | 0.7265632115 | 12.22788 | 12.34159 | 16.94405 | 113.3569 | 13.46575 | 13.29377 | 13.28882 | 0.3429716195 | 0.4485843641 | 10.27701
126 | AQOLID_clean | AQOLID_clean | Cl[Co].N1=CC(=C[N]1)c1cc(cc(c1)c1[nH]nnc1)c1[nH]nnc1.N1=C[C](C=N1)c1cc(cc(c1)c1[nH]nnc1)c1[nH]nnc1.N1=NC=C([CH]1)c1cc(cc(c1)c1[nH]nnc1)c1[nH]nnc1.[Co] MOFid-v1.the.cat0;AQOLID_clean | Cl[Co] | N1=CC(=C[N]1)c1cc(cc(c1)c1[nH]nnc1)c1[nH]nnc1.N1=C[C](C=N1)c1cc(cc(c1)c1[nH]nnc1)c1[nH]nnc1.N1=NC=C([CH]1)c1cc(cc(c1)c1[nH]nnc1)c1[nH]nnc1 | the | 0 | Co | 3 | N1408,Cl96 | 0 | 3.276 | Co节点 (CN=3) | M-M=3.28Å | 15.46142 | 7.44821 | 15.40352 | 1.15975 | 1222.53 | 1054.13 | 396.899 | 342.228 | 0.6494 | 0.559948 | 0 | Co | Co | Yes | Co | 1.159748 | 50927.84 | 2232 | 37.0668 | 37.0668 | 37.0668 | 50927.84 | 288 | 5 | 832 | 576 | 512 | 0 | 0 | 0 | 0 | 0 | 0 | 288 | 0 | 0 | 0 | 0 | 0 | 0.3727599 | 0.2293907 | 0 | 2.855738 | 21.86351 | 0.694628 | 0.0028677004 | 25.9701 | 0.324568 | 0.006855772 | 26.03474 | 0.123657 | 0.0693491495 | 25.94259 | 0.159448 | 0.3422473941 | 26.3326 | 0.632117 | 0.8924817902 | 26.33811 | 0.721798 | 0.6432294225 | 26.29357 | 0.543004 | 1.998572 | 25.00397 | 0.372548 | 11.40052 | 29.12836 | 1.127196 | 2.855738 | 21.86351 | 0.694628 | 12.68373 | 32.43603 | 1.97135 | 4.362416 | 20.43565 | 0.499705 | 8.939418 | 24.54943 | 0.697028 | 0.1113989156 | 0.1113989156 | 24.19839 | 0.330436 | 0.527073498 | 24.41881 | 0.630233 | 0.9476147366 | 24.34239 | 0.80981 | 0.3535509133 | 14.41854 | 0.0041989319 | 14.67184 | 0.193554 | 0.0419682334 | 14.61816 | 0.103844 | 0.1238776297 | 14.60445 | 0.20166 | 0.2017483478 | 14.59494 | 0.135793 | 0.2970150428 | 14.44897 | 0.18317 | 0.3535509133 | 14.41854 | 0.260818 | 0.3872168728 | 14.35461 | 0.271751 | 6.90136e-05 | 6.90136 | 25.9599 | 0.01522688 | 4.24869e-06 | 0.424869 | 14.68796 | 2.744339 | 0.8924817902 | 26.607 | 28.42952 | 25.97132 | 25.42017 | 26.32143 | 25.9599 | 0.8231326407 | 0.7810828746 | 15.02419 | 16.2435 | 16.5213 | 109.4888 | 14.68796 | 14.48748 | 14.35461 | 0.2970150428 | 0.3872168728 | 11.27195
127 | AQOLUP_clean | AQOLUP_clean | Cl[Co].N1=NC=C([N]1)c1cc(cc(c1)C1=C[N]N=N1)C1=CN=N[N]1.N1=NC=C([N]1)c1cc(cc(c1)C1=C[N]N=N1)C1=C[N]N=N1.N1=NC=C([N]1)c1cc(cc(c1)C1=NN=N[CH]1)C1=CN=N[N]1.N1=NC=C([N]1)c1cc(cc(c1)C1=N[N]N=C1)C1=C[N]N=N1.N1=NN=C([CH]1)c1cc(cc(c1)C1=N[N]N=C1)C1=C[N]N=N1.N1=N[C](C=N1)c1cc(cc(c1)C1=C[N]N=N1)C1=CN=N[N]1.N1=N[C](C=N1)c1cc(cc(c1)C1=NN=N[CH]1)C1=N[N]N=C1.[Co].[N]1N=CC(=N1)c1cc(cc(c1)C1=NN=N[CH]1)C1=NN=N[CH]1.[N]1N=CC(=N1)c1cc(cc(c1)C1=NN=N[CH]1)C1=N[N]N=C1.[N]1N=NC(=C1)c1cc(cc(c1)C1=NN=N[CH]1)C1=NN=N[CH]1 MOFid-v1.the.cat0;AQOLUP_clean | Cl[Co] | N1=NC=C([N]1)c1cc(cc(c1)C1=C[N]N=N1)C1=CN=N[N]1.N1=NC=C([N]1)c1cc(cc(c1)C1=C[N]N=N1)C1=C[N]N=N1.N1=NC=C([N]1)c1cc(cc(c1)C1=NN=N[CH]1)C1=CN=N[N]1.N1=NC=C([N]1)c1cc(cc(c1)C1=N[N]N=C1)C1=C[N]N=N1.N1=NN=C([CH]1)c1cc(cc(c1)C1=N[N]N=C1)C1=C[N]N=N1.N1=N[C](C=N1)c1cc(cc(c1)C1=C[N]N=N1)C1=CN=N[N]1.N1=N[C](C=N1)c1cc(cc(c1)C1=NN=N[CH]1)C1=N[N]N=C1.[N]1N=CC(=N1)c1cc(cc(c1)C1=NN=N[CH]1)C1=NN=N[CH]1.[N]1N=CC(=N1)c1cc(cc(c1)C1=NN=N[CH]1)C1=N[N]N=C1.[N]1N=NC(=C1)c1cc(cc(c1)C1=NN=N[CH]1)C1=NN=N[CH]1 | the | 0 | Co | 11 | N960,Cl96 | 0 | 3.446 | Co节点 (CN=11) | M-M=3.45Å | 15.5822 | 9.65924 | 15.5822 | 0.788284 | 1287.18 | 1632.89 | 417.804 | 530.017 | 0.712 | 0.903228 | 0 | Co | Co | Yes | Co | 0.7882817 | 50952.58 | 1848 | 37.0728 | 37.0728 | 37.0728 | 50952.58 | 96 | 5 | 768 | 384 | 576 | 0 | 0 | 0 | 0 | 0 | 0 | 96 | 0 | 0 | 0 | 0 | 0 | 0.4155844 | 0.3116883 | 0 | 3.214439 | 21.97834 | 0.433592 | 0.0022325477 | 23.61085 | 0.289076 | 0.0055131526 | 23.82178 | 0.379898 | 0.05482145 | 23.91758 | 0.267385 | 0.2838374373 | 24.34725 | 0.255014 | 0.8115021623 | 24.35958 | 0.096341 | 0.5706474705 | 24.38733 | 0.405276 | 2.161935 | 24.09147 | 0.671258 | 15.5589 | 26.56214 | 0.833544 | 3.214439 | 21.97834 | 0.433592 | 17.90214 | 29.80713 | 1.422257 | 4.774845 | 20.05858 | 1.043069 | 10.31369 | 21.25932 | 0.762641 | 0.1070713358 | 0.1070713358 | 22.29726 | 0.10443 | 0.5244854117 | 22.29598 | 0.485663 | 0.9820233317 | 22.46383 | 0.564839 | 0.381501065 | 13.15022 | 0.0045002374 | 13.35008 | 0.288061 | 0.0447687837 | 13.43603 | 0.138179 | 0.1315880174 | 13.37979 | 0.173823 | 0.2215700271 | 13.37961 | 0.182007 | 0.3248977111 | 13.22764 | 0.193096 | 0.381501065 | 13.15022 | 0.229369 | 0.4265881934 | 13.35458 | 0.249697 | 5.62318e-05 | 5.62318 | 23.87737 | 0.03000026 | 4.51947e-06 | 0.451947 | 13.41368 | 3.107367 | 0.8115021623 | 24.91355 | 26.78014 | 23.81357 | 24.14694 | 24.36472 | 23.87737 | 0.7566807123 | 0.7044308265 | 12.48858 | 12.44212 | 16.90724 | 116.5958 | 13.41368 | 13.25249 | 13.35458 | 0.3248977111 | 0.4265881934 | 10.46369
128 | AQOMAW_clean | AQOMAW_clean | Cl[Co].N1=C[C](C=N1)c1cc(cc(c1)C1=CN=N[CH]1)C1=C[N]N=C1.[Co].[N]1N=CC(=C1)c1cc(cc(c1)C1=CN=N[CH]1)C1=CN=N[CH]1.[N]1N=CC(=C1)c1cc(cc(c1)C1=CN=N[CH]1)C1=C[N]N=C1 MOFid-v1.the.cat0;AQOMAW_clean | Cl[Co] | N1=C[C](C=N1)c1cc(cc(c1)C1=CN=N[CH]1)C1=C[N]N=C1.[N]1N=CC(=C1)c1cc(cc(c1)C1=CN=N[CH]1)C1=CN=N[CH]1.[N]1N=CC(=C1)c1cc(cc(c1)C1=CN=N[CH]1)C1=C[N]N=C1 | the | 0 | Co | 3 | N144,O24,Cl12 | 0.133 | 3.306 | Co节点 (CN=3) | M-M=3.31Å | 15.65949 | 6.23259 | 15.65949 | 1.14479 | 1297.32 | 1133.23 | 389.885 | 340.573 | 0.648 | 0.566042 | 0 | Co | Co | Yes | Co | 1.144789 | 6681.32 | 291 | 18.8345 | 18.8345 | 18.8345 | 6681.32 | 36 | 6 | 120 | 72 | 48 | 12 | 0 | 0 | 0 | 0 | 0 | 36 | 0 | 0 | 0 | 0 | 0 | 0.4123711 | 0.1649485 | 0.04123711 | 2.894559 | 24.47215 | 1.3348 | 0.0026472883 | 25.80684 | 0.14397 | 0.0068454994 | 25.73225 | 0.249056 | 0.0650356369 | 25.91161 | 0.231546 | 0.3263261118 | 26.02689 | 0.410153 | 0.8698234885 | 26.74267 | 0.730168 | 0.6279745034 | 26.31712 | 0.762042 | 2.053762 | 27.06175 | 1.097527 | 11.0404 | 27.7065 | 1.08404 | 2.894559 | 24.47215 | 1.3348 | 12.41434 | 31.78221 | 1.721276 | 4.177376 | 20.75413 | 1.540337 | 8.1892 | 23.46396 | 0.55028 | 0.1068006464 | 0.1068006464 | 24.39039 | 0.128975 | 0.5091206218 | 24.3292 | 0.355902 | 0.9130430818 | 24.49992 | 0.896779 | 0.3339558925 | 14.50449 | 0.0040177451 | 14.71524 | 0.107492 | 0.0406469339 | 14.76211 | 0.100587 | 0.1191917467 | 14.67062 | 0.194029 | 0.1932696846 | 14.6057 | 0.12716 | 0.2854145848 | 14.79465 | 0.076346 | 0.3339558925 | 14.50449 | 0.31355 | 0.3744969891 | 14.52817 | 0.144029 | 6.62249e-05 | 6.62249 | 25.74923 | 0.03442484 | 4.07749e-06 | 0.407749 | 14.7997 | 2.787759 | 0.8698234885 | 26.66423 | 28.30135 | 26.04892 | 25.6424 | 26.36223 | 25.74923 | 0.8047878516 | 0.7630228421 | 15.23789 | 16.24158 | 16.45737 | 111.4172 | 14.7997 | 14.63495 | 14.52817 | 0.2854145848 | 0.3744969891 | 10.94953
129 | AQOMEA01_clean | AQOMEA01_clean | Cl[Co].N1=NC=C([N]1)c1cc(cc(c1)C1=C[N]N=N1)C1=CN=N[N]1.N1=NC=C([N]1)c1cc(cc(c1)C1=C[N]N=N1)C1=C[N]N=N1.N1=NC=C([N]1)c1cc(cc(c1)C1=NN=N[CH]1)C1=CN=N[N]1.N1=NC=C([N]1)c1cc(cc(c1)C1=NN=N[CH]1)C1=C[N]N=N1.N1=NC=C([N]1)c1cc(cc(c1)C1=N[N]N=C1)C1=C[N]N=N1.N1=N[C](C=N1)c1cc(cc(c1)C1=C[N]N=N1)C1=CN=N[N]1.[Co] MOFid-v1.the.cat0;AQOMEA01_clean | Cl[Co] | N1=NC=C([N]1)c1cc(cc(c1)C1=C[N]N=N1)C1=CN=N[N]1.N1=NC=C([N]1)c1cc(cc(c1)C1=C[N]N=N1)C1=C[N]N=N1.N1=NC=C([N]1)c1cc(cc(c1)C1=NN=N[CH]1)C1=CN=N[N]1.N1=NC=C([N]1)c1cc(cc(c1)C1=NN=N[CH]1)C1=C[N]N=N1.N1=NC=C([N]1)c1cc(cc(c1)C1=N[N]N=C1)C1=C[N]N=N1.N1=N[C](C=N1)c1cc(cc(c1)C1=C[N]N=N1)C1=CN=N[N]1 | the | 0 | Co | 11 | N960,Cl96 | 0 | 3.515 | Co节点 (CN=11) | M-M=3.52Å | 15.71951 | 9.72839 | 15.71951 | 0.76692 | 1281.45 | 1670.9 | 425.267 | 554.513 | 0.7184 | 0.936734 | 0 | Co | Co | Yes | Co | 0.7669175 | 52371.97 | 1848 | 37.4139 | 37.4139 | 37.4139 | 52371.97 | 96 | 5 | 768 | 384 | 576 | 0 | 0 | 0 | 0 | 0 | 0 | 96 | 0 | 0 | 0 | 0 | 0 | 0.4155844 | 0.3116883 | 0 | 3.135963 | 22.48561 | 0.643089 | 0.0019059343 | 23.13602 | 0.181462 | 0.0047917089 | 23.10212 | 0.516532 | 0.0483408601 | 23.17912 | 0.207409 | 0.2488980652 | 23.54089 | 0.346971 | 0.722285007 | 23.74562 | 0.667632 | 0.4806819982 | 23.47971 | 0.279237 | 2.026384 | 23.96577 | 0.611476 | 15.79384 | 26.03015 | 0.715837 | 3.135963 | 22.48561 | 0.643089 | 18.37414 | 30.41489 | 2.213202 | 4.688646 | 19.71435 | 0.878538 | 9.804574 | 20.39042 | 0.824399 | 0.0965122118 | 0.0965122118 | 21.50352 | 0.32339 | 0.4730665298 | 21.50224 | 0.700183 | 0.9000247473 | 21.4336 | 0.388807 | 0.36258229 | 12.80124 | 0.004328662 | 12.97073 | 0.139065 | 0.0419098823 | 12.97981 | 0.197737 | 0.1261286113 | 13.06552 | 0.142433 | 0.2060352158 | 12.98966 | 0.052291 | 0.3049474165 | 12.88563 | 0.276726 | 0.36258229 | 12.80124 | 0.208499 | 0.4079298824 | 12.82243 | 0.215477 | 4.8513e-05 | 4.8513 | 23.13793 | 0.04871101 | 4.27593e-06 | 0.427593 | 13.05099 | 3.03945 | 0.722285007 | 24.35901 | 26.51205 | 22.58501 | 23.97999 | 23.58874 | 23.13793 | 0.6739441469 | 0.6257727952 | 11.84278 | 11.3456 | 17.01731 | 127.3954 | 13.05099 | 12.89218 | 12.82243 | 0.3049474165 | 0.4079298824 | 10.08693
130 | AQOMEA_clean | AQOMEA_clean | Cl[Co].N1=NC=C([N]1)c1cc(cc(c1)C1=NN=N[CH]1)C1=NN=N[CH]1.N1=NN=C([CH]1)c1cc(cc(c1)C1=N[N]N=C1)C1=C[N]N=N1.[Co].[N]1N=CC(=N1)c1cc(cc(c1)C1=NN=N[CH]1)C1=CN=N[N]1.[N]1N=CC(=N1)c1cc(cc(c1)C1=NN=N[CH]1)C1=NN=N[CH]1.[N]1N=CC(=N1)c1cc(cc(c1)C1=NN=N[CH]1)C1=N[N]N=C1 MOFid-v1.the.cat0;AQOMEA_clean | Cl[Co] | N1=NC=C([N]1)c1cc(cc(c1)C1=NN=N[CH]1)C1=NN=N[CH]1.N1=NN=C([CH]1)c1cc(cc(c1)C1=N[N]N=C1)C1=C[N]N=N1.[N]1N=CC(=N1)c1cc(cc(c1)C1=NN=N[CH]1)C1=CN=N[N]1.[N]1N=CC(=N1)c1cc(cc(c1)C1=NN=N[CH]1)C1=NN=N[CH]1.[N]1N=CC(=N1)c1cc(cc(c1)C1=NN=N[CH]1)C1=N[N]N=C1 | the | 0 | Co | 5 | N384,Cl96 | 0 | 3.583 | Co节点 (CN=5) | M-M=3.58Å | 15.83521 | 9.82464 | 15.8304 | 0.749306 | 1274.9 | 1701.44 | 431.482 | 575.842 | 0.7222 | 0.963826 | 0 | Co | Co | Yes | Co | 0.7493034 | 53603.1 | 1848 | 37.7048 | 37.7048 | 37.7048 | 53603.1 | 96 | 5 | 768 | 384 | 576 | 0 | 0 | 0 | 0 | 0 | 0 | 96 | 0 | 0 | 0 | 0 | 0 | 0.4155844 | 0.3116883 | 0 | 3.103119 | 22.37291 | 0.614032 | 0.0017570978 | 22.09018 | 0.446765 | 0.004186027 | 22.50917 | 0.187002 | 0.0431543209 | 22.62151 | 0.148797 | 0.2130284649 | 22.64985 | 0.219945 | 0.6396393972 | 22.6063 | 0.293085 | 0.4268837993 | 22.87701 | 0.379337 | 1.92815 | 24.04511 | 1.190255 | 16.06116 | 25.34474 | 0.623271 | 3.103119 | 22.37291 | 0.614032 | 18.9365 | 29.16652 | 1.108109 | 4.658223 | 20.15077 | 0.715731 | 9.614934 | 19.72921 | 0.758371 | 0.0906435053 | 0.0906435053 | 20.85901 | 0.151539 | 0.442863053 | 21.12339 | 0.319767 | 0.8464808107 | 21.23731 | 0.500556 | 0.3543446023 | 12.63292 | 0.0041632881 | 12.8286 | 0.137217 | 0.0410065273 | 12.81063 | 0.054829 | 0.1204480176 | 12.67566 | 0.063903 | 0.1989551454 | 12.74075 | 0.180395 | 0.2965753624 | 12.68383 | 0.134342 | 0.3543446023 | 12.63292 | 0.264899 | 0.3921035995 | 12.56542 | 0.032596 | 4.34076e-05 | 4.34076 | 22.51635 | 0.03184589 | 4.09554e-06 | 0.409554 | 12.72834 | 3.012476 | 0.6396393972 | 23.6867 | 25.63534 | 21.8485 | 23.57626 | 22.71105 | 22.51635 | 0.5964850763 | 0.5489958919 | 10.78376 | 10.59875 | 17.33551 | 141.1254 | 12.72834 | 12.68583 | 12.56542 | 0.2965753624 | 0.3921035995 | 9.788012
131 | AQOTIK_clean | AQOTIK_clean | [C]#N.[Fe].[Pt] MOFid-v1.sql.cat0;AQOTIK_clean | [Fe] ¦ [Pt] | [C]#N | sql | 0 | Fe,Pt | 0 | N6 | 0 | 5.07 | Fe节点 (CN=0) | M-M=5.07Å | 6.7817 | 3.86887 | 6.78051 | 1.47348 | 1288.35 | 874.359 | 0 | 0 | 0.5612 | 0.380867 | 0 | Fe,Pt | Fe | Yes | Pt | 1.473494 | 702.3483918 | 32 | 7.17 | 7.17 | 13.662 | 702.3483918 | 2 | 4 | 24 | 0 | 6 | 0 | 0 | 0 | 0 | 0 | 0 | 0 | 1 | 0 | 0 | 0 | 0 | 0.75 | 0.1875 | 0 | 4.349466 | 32.42957 | 0.382066 | 0.002818022 | 24.41785 | 0.127192 | 0.0070626049 | 24.4693 | 0.253832 | 0.0725189371 | 24.5825 | 0.086318 | 0.3661949343 | 25.09625 | 0.132651 | 1.078493 | 26.48368 | 0.205932 | 0.7451361531 | 25.86002 | 0.067193 | 3.079757 | 30.17768 | 0.370095 | 6.44185 | 36.83717 | 1.762452 | 4.349466 | 32.42957 | 0.382066 | 6.653621 | 36.47996 | 3.890685 | 5.303259 | 34.05405 | 0.49095 | 6.044045 | 36.14151 | 0.747465 | 0.1218819571 | 0.1218819571 | 24.67203 | 0.121671 | 0.596202188 | 25.44161 | 0.271571 | 1.059719 | 26.42095 | 0.312581 | 0.4014778731 | 16.63701 | 0.0049490884 | 16.49901 | 0.153518 | 0.0498293475 | 16.4744 | 0.108309 | 0.1443609473 | 16.51682 | 0.031889 | 0.2346128643 | 16.56965 | 0.04065 | 0.3401106812 | 16.58554 | 0.044013 | 0.4014778731 | 16.63701 | 0.087225 | 0.4458993261 | 16.61998 | 0.103708 | 7.26575e-05 | 7.26575 | 24.41713 | 0.02339062 | 4.98445e-06 | 0.498445 | 16.44232 | 4.227585 | 1.078493 | 26.9079 | 28.11773 | 26.03945 | 26.56652 | 25.81332 | 24.41713 | 1.005974 | 0.9566106502 | 15.85502 | 14.57683 | 16.20643 | 93.516 | 16.44232 | 16.5974 | 16.61998 | 0.3401106812 | 0.4458993261 | 7.97481
132 | AQUCOF_clean | AQUCOF_clean | [Cu].[O-]C(=O)c1cnccn1 MOFid-v1.UNKNOWN.cat0;AQUCOF_clean | [Cu] | [O-]C(=O)c1cnccn1 | UNKNOWN | 0 | Cu | 4 | N20,O20 | 0.5 | 5 | Cu节点 (CN=4) | M-M=5Å | 9.38154 | 5.59471 | 9.38154 | 1.04219 | 1955.75 | 1876.59 | 0 | 0 | 0.6824 | 0.654777 | 0 | Cu | Cu | Yes | Cu | 1.042187 | 3176.228 | 132 | 11.4029 | 12.9964 | 23.057 | 3176.228 | 12 | 5 | 50 | 30 | 20 | 20 | 0 | 0 | 0 | 12 | 0 | 0 | 0 | 0 | 0 | 0 | 0 | 0.3787879 | 0.1515152 | 0.1515152 | 1.432531 | 19.0773 | 0.307738 | 0.0005852501 | 18.18487 | 0.745886 | 0.0013753378 | 18.24924 | 0.33568 | 0.0138369852 | 18.2281 | 0.148196 | 0.0693911568 | 18.262 | 0.219574 | 0.2084298658 | 18.33844 | 0.198961 | 0.1370613996 | 18.18149 | 0.200354 | 0.6841337108 | 18.5433 | 0.343808 | 8.632285 | 26.43767 | 0.475973 | 1.432531 | 19.0773 | 0.307738 | 10.00794 | 28.42049 | 1.036992 | 3.031146 | 20.34895 | 0.334216 | 6.585063 | 23.7997 | 0.435052 | 0.0374392868 | 0.0374392868 | 17.66165 | 0.086725 | 0.1874960261 | 17.78841 | 0.131001 | 0.3716728479 | 17.98206 | 0.193292 | 0.1783438288 | 11.46218 | 0.0021459171 | 11.47953 | 0.153869 | 0.0201674407 | 11.41577 | 0.069956 | 0.0598919899 | 11.47191 | 0.084182 | 0.0999649022 | 11.43559 | 0.05357 | 0.1489517314 | 11.49492 | 0.092828 | 0.1783438288 | 11.46218 | 0.062303 | 0.1992135697 | 11.42977 | 0.08313 | 1.36005e-05 | 1.36005 | 18.1977 | 0.03355295 | 2.02673e-06 | 0.202673 | 11.44454 | 1.395091 | 0.2084298658 | 20.41279 | 22.39959 | 18.3051 | 20.53369 | 18.26064 | 18.1977 | 0.1945928806 | 0.170990579 | 6.996557 | 6.710563 | 19.26674 | 398.3813 | 11.44454 | 11.46423 | 11.42977 | 0.1489517314 | 0.1992135697 | 6.753162
133 | AQUCOG_clean | AQUCOG_clean | [Ni].[O-]C(=O)c1cc([O])c(cc1[O])C(=O)[O-] MOFid-v1.UNKNOWN.cat0;AQUCOG_clean | [Ni] | [O-]C(=O)c1cc([O])c(cc1[O])C(=O)[O-] | UNKNOWN | 0 | Ni | 6 | O108 | 1 | 2.927 | Ni节点 (CN=6) | M-M=2.93Å | 11.41407 | 10.59979 | 11.41389 | 1.19971 | 1576.67 | 1314.22 | 0 | 0 | 0.6588 | 0.549134 | 0 | Ni | Ni | Yes | Ni | 1.199707 | 3880.182 | 162 | 25.7542 | 25.7542 | 6.755 | 3880.182 | 18 | 4 | 72 | 18 | 0 | 54 | 0 | 0 | 0 | 0 | 18 | 0 | 0 | 0 | 0 | 0 | 0 | 0.4444444 | 0 | 0.3333333 | 1.523359 | 19.16168 | 0.17888 | 0.0005306125 | 17.71796 | 0.503655 | 0.0013499406 | 17.68349 | 0.466298 | 0.0134537019 | 17.79238 | 0.064788 | 0.0670600544 | 17.7561 | 0.121942 | 0.2056814516 | 17.89265 | 0.250103 | 0.1334245161 | 17.79011 | 0.18551 | 0.6884150783 | 18.41335 | 0.231481 | 9.622179 | 29.64129 | 0.56822 | 1.523359 | 19.16168 | 0.17888 | 10.58197 | 31.58939 | 1.034167 | 3.582788 | 20.98132 | 0.328472 | 7.834176 | 25.78225 | 0.400997 | 0.0380536101 | 0.0380536101 | 17.31278 | 0.154698 | 0.19066601 | 17.51379 | 0.178755 | 0.3763257582 | 17.67272 | 0.116854 | 0.184187187 | 11.11879 | 0.0020945816 | 11.15614 | 0.114876 | 0.0209146039 | 11.11685 | 0.023039 | 0.0618040925 | 11.11183 | 0.039399 | 0.1040914552 | 11.16163 | 0.059885 | 0.1551283503 | 11.13472 | 0.061366 | 0.184187187 | 11.11879 | 0.084972 | 0.2048877623 | 11.10816 | 0.10029 | 1.32554e-05 | 1.32554 | 17.70553 | 0.02315613 | 2.08339e-06 | 0.208339 | 11.10391 | 1.485306 | 0.2056814516 | 19.94274 | 21.64137 | 17.82532 | 20.36151 | 17.81295 | 17.70553 | 0.1922277497 | 0.1676278415 | 6.629396 | 6.362419 | 19.60673 | 405.565 | 11.10391 | 11.13838 | 11.10816 | 0.1551283503 | 0.2048877623 | 6.601618
134 | AQUCUM_clean | AQUCUM_clean | [Ni].[O-]C(=O)c1cc([O])c(cc1[O])C(=O)[O-] MOFid-v1.UNKNOWN.cat0;AQUCUM_clean | [Ni] | [O-]C(=O)c1cc([O])c(cc1[O])C(=O)[O-] | UNKNOWN | 0 | Ni | 5 | O90 | 1 | 2.96 | Ni节点 (CN=5) | M-M=2.96Å | 11.51533 | 10.7235 | 11.51515 | 1.1988 | 1578.94 | 1317.1 | 0 | 0 | 0.662 | 0.55222 | 0 | Ni | Ni | Yes | Ni | 1.198798 | 3883.124 | 162 | 25.7611 | 25.7611 | 6.7565 | 3883.124 | 18 | 4 | 72 | 18 | 0 | 54 | 0 | 0 | 0 | 0 | 18 | 0 | 0 | 0 | 0 | 0 | 0 | 0.4444444 | 0 | 0.3333333 | 1.597855 | 19.07923 | 0.184757 | 0.0005551366 | 17.9415 | 0.616644 | 0.0013644321 | 17.65883 | 0.282399 | 0.0137836626 | 17.71351 | 0.083782 | 0.0688592321 | 17.73347 | 0.100512 | 0.2088272256 | 17.85108 | 0.116519 | 0.1371499508 | 17.77058 | 0.144497 | 0.7189710003 | 18.27509 | 0.114503 | 9.74754 | 30.02767 | 0.600232 | 1.597855 | 19.07923 | 0.184757 | 10.6837 | 31.82634 | 0.926883 | 3.685949 | 21.11929 | 0.211599 | 8.003779 | 26.11831 | 0.48311 | 0.038341211 | 0.038341211 | 17.34885 | 0.072638 | 0.1936334269 | 17.48625 | 0.1856 | 0.3851588954 | 17.58442 | 0.216766 | 0.188377465 | 11.14831 | 0.0019909116 | 11.05587 | 0.077285 | 0.021205549 | 11.08434 | 0.040089 | 0.0640101474 | 11.1206 | 0.099883 | 0.1051649423 | 11.11647 | 0.082514 | 0.1569988708 | 11.14681 | 0.034047 | 0.188377465 | 11.14831 | 0.077603 | 0.2082620564 | 11.13164 | 0.04201 | 1.36131e-05 | 1.36131 | 17.68979 | 0.02006999 | 2.11935e-06 | 0.211935 | 11.09721 | 1.559514 | 0.2088272256 | 20.09068 | 21.93112 | 17.84871 | 20.4922 | 17.78504 | 17.68979 | 0.195043563 | 0.1704860146 | 6.650596 | 6.423243 | 19.58908 | 399.0354 | 11.09721 | 11.1372 | 11.13164 | 0.1569988708 | 0.2082620564 | 6.59258
135 | AQUDAS_clean | AQUDAS_clean | [Cu].[O-]C(=O)c1cnccn1 MOFid-v1.UNKNOWN.cat0;AQUDAS_clean | [Cu] | [O-]C(=O)c1cnccn1 | UNKNOWN | 0 | Cu | 4 | N20,O20 | 0.5 | 4.974 | Cu节点 (CN=4) | M-M=4.97Å | 9.38408 | 5.62446 | 8.32943 | 1.03958 | 1962.23 | 1887.52 | 0 | 0 | 0.6752 | 0.649493 | 0 | Cu | Cu | Yes | Cu | 1.03958 | 3184.191 | 132 | 11.4095 | 12.9948 | 23.103 | 3184.191 | 12 | 5 | 50 | 30 | 20 | 20 | 0 | 0 | 0 | 12 | 0 | 0 | 0 | 0 | 0 | 0 | 0 | 0.3787879 | 0.1515152 | 0.1515152 | 1.429564 | 19.04088 | 0.19176 | 0.0005253317 | 18.03601 | 0.543818 | 0.0013084521 | 18.09032 | 0.409623 | 0.0134245232 | 18.10475 | 0.182894 | 0.0669191718 | 18.20913 | 0.073342 | 0.2039248332 | 18.28658 | 0.20545 | 0.1346144967 | 18.11389 | 0.188565 | 0.6781822744 | 18.41177 | 0.208691 | 8.63699 | 27.01982 | 0.602119 | 1.429564 | 19.04088 | 0.19176 | 10.04695 | 28.66282 | 0.460828 | 2.996889 | 20.10002 | 0.375356 | 6.50694748 | 23.63292 | 0.406595 | 0.0369961688 | 0.0369961688 | 17.65274 | 0.084179 | 0.1848359249 | 17.63317 | 0.183076 | 0.3693931593 | 17.87826 | 0.229529 | 0.1782671889 | 11.44622 | 0.0020274737 | 11.55666 | 0.292017 | 0.0202580151 | 11.40089 | 0.10717 | 0.0603476489 | 11.42241 | 0.047908 | 0.100456791 | 11.44572 | 0.087487 | 0.1510182217 | 11.44428 | 0.105866 | 0.1782671889 | 11.44622 | 0.078305 | 0.2004565295 | 11.47857 | 0.099485 | 1.34572e-05 | 1.34572 | 18.13824 | 0.02406703 | 2.02629e-06 | 0.202629 | 11.40505 | 1.392568 | 0.2039248332 | 20.23027 | 22.0481 | 18.20462 | 20.43808 | 18.2032 | 18.13824 | 0.19050031 | 0.1669286644 | 6.751663 | 6.6413 | 19.52288 | 407.5688 | 11.40505 | 11.44541 | 11.47857 | 0.1510182217 | 0.2004565295 | 6.733188
136 | AQUDIB_clean | AQUDIB_clean | [Ni].[O-]C(=O)c1cc([O])c(cc1[O])C(=O)[O-] MOFid-v1.UNKNOWN.cat0;AQUDIB_clean | [Ni] | [O-]C(=O)c1cc([O])c(cc1[O])C(=O)[O-] | UNKNOWN | 0 | Ni | 6 | O108 | 1 | 2.918 | Ni节点 (CN=6) | M-M=2.92Å | 11.3608 | 10.54479 | 11.3608 | 1.19943 | 1577.62 | 1315.3 | 0 | 0 | 0.659 | 0.549427 | 0 | Ni | Ni | Yes | Ni | 1.199432 | 3881.073 | 162 | 25.7522 | 25.7522 | 6.7576 | 3881.073 | 18 | 4 | 72 | 18 | 0 | 54 | 0 | 0 | 0 | 0 | 18 | 0 | 0 | 0 | 0 | 0 | 0 | 0.4444444 | 0 | 0.3333333 | 1.475394 | 18.95437 | 0.27167 | 0.0005373009 | 17.72245 | 0.337148 | 0.0012618768 | 17.87439 | 0.322903 | 0.0129342367 | 17.83143 | 0.118549 | 0.0640313273 | 17.74198 | 0.086228 | 0.2001657571 | 17.85191 | 0.16991 | 0.1340019473 | 17.81605 | 0.117133 | 0.6807947696 | 18.345 | 0.112314 | 9.47845 | 29.59968 | 0.445928 | 1.475394 | 18.95437 | 0.27167 | 10.47629 | 31.38068 | 1.664526 | 3.443795 | 20.80072 | 0.245789 | 7.690081 | 25.76341 | 0.370999 | 0.0361986959 | 0.0361986959 | 17.23048 | 0.103589 | 0.1844636406 | 17.41478 | 0.182715 | 0.3690755405 | 17.56793 | 0.102936 | 0.1802867393 | 11.14845 | 0.0020299272 | 11.15883 | 0.162485 | 0.0204843173 | 11.08262 | 0.06133 | 0.0606570332 | 11.09034 | 0.07175 | 0.1023179164 | 11.11552 | 0.058614 | 0.1523314874 | 11.10765 | 0.063696 | 0.1802867393 | 11.14845 | 0.093631 | 0.1983877594 | 11.13096 | 0.037701 | 1.29183e-05 | 1.29183 | 17.69325 | 0.005864436 | 2.04131e-06 | 0.204131 | 11.08607 | 1.439195 | 0.2001657571 | 20.0361 | 21.72154 | 17.99092 | 20.39585 | 17.80331 | 17.69325 | 0.1872315204 | 0.1639670612 | 6.570072 | 6.328436 | 19.67068 | 414.2201 | 11.08607 | 11.12387 | 11.13096 | 0.1523314874 | 0.1983877594 | 6.607181
137 | ARADEE_clean | ARADEE_clean | [CH]1C=CC2=NN=NC2=C1.[Cd].[O-]C(=O)c1cc(cc(c1)C(=O)[O-])C(=O)[O-].c1ccc2c(c1)N=N[N]2 MOFid-v1.ant.cat0;ARADEE_clean | [Cd] | [CH]1C=CC2=NN=NC2=C1.[O-]C(=O)c1cc(cc(c1)C(=O)[O-])C(=O)[O-].c1ccc2c(c1)N=N[N]2 | ant | 0 | Cd | 6 | O64,N12 | 0.842 | 3.672 | Cd节点 (CN=6) | M-M=3.67Å | 5.98273 | 5.3868 | 5.98273 | 1.18176 | 2613.25 | 2211.32 | 0 | 0 | 0.645 | 0.545797 | 0 | Cd | Cd | Yes | Cd | 1.18177 | 4887.57 | 208 | 21.7899 | 16.6337 | 13.5149 | 4887.57 | 12 | 5 | 96 | 40 | 12 | 48 | 0 | 0 | 0 | 0 | 0 | 0 | 0 | 0 | 0 | 0 | 0 | 0.4615385 | 0.05769231 | 0.2307692 | 5.265317 | 26.99625 | 0.442233 | 0.0020789378 | 21.74734 | 0.114215 | 0.0051407442 | 21.70908 | 0.067421 | 0.051824308 | 21.74201 | 0.051145 | 0.2619228052 | 21.994 | 0.047961 | 0.798811639 | 22.34586 | 0.165377 | 0.5365079049 | 22.22951 | 0.18159 | 2.961756864 | 24.72071 | 0.152514 | 9.51196 | 33.63217 | 1.555825 | 5.265317 | 26.99625 | 0.442233 | 10.1346 | 32.93417 | 2.377263 | 7.192135 | 29.71595 | 0.471047 | 8.779178 | 32.25384 | 0.974214 | 0.1077759453 | 0.1077759453 | 21.73235 | 0.072589 | 0.5473985203 | 22.26296 | 0.132729 | 1.040466 | 22.73401 | 0.159783 | 0.3769759313 | 14.03356 | 0.0043914641 | 13.95205 | 0.152351 | 0.0429677095 | 13.92168 | 0.057255 | 0.1284700912 | 13.99193 | 0.042805 | 0.2133543618 | 13.97035 | 0.040334 | 0.31617284 | 14.06132 | 0.081049 | 0.3769759313 | 14.03356 | 0.036498 | 0.41523234 | 14.05863 | 0.062985 | 5.17969e-05 | 5.17969 | 21.68922 | 0.01529115 | 4.34779e-06 | 0.434779 | 13.92265 | 5.157541 | 0.798811639 | 24.11883 | 25.93027 | 22.03694 | 24.38928 | 22.18979 | 21.68922 | 0.746987331 | 0.6910356937 | 12.63252 | 11.91339 | 16.55481 | 116.1934 | 13.92265 | 14.02174 | 14.05863 | 0.31617284 | 0.41523234 | 7.766563
138 | ARAFEF_clean | ARAFEF_clean | [Cu].n1ncc([nH]1)c1ccc(cc1)c1cnn[nH]1 MOFid-v1.lim.cat0;ARAFEF_clean | [Cu] | n1ncc([nH]1)c1ccc(cc1)c1cnn[nH]1 | lim | 0 | Cu | 8 | N32 | 0 | 3.522 | Cu节点 (CN=8) | M-M=3.52Å | 8.89536 | 8.62816 | 8.89536 | 0.837745 | 1861.72 | 2222.3 | 0 | 0 | 0.6918 | 0.825789 | 0 | Cu | Cu | Yes | Cu | 0.8377448 | 2186.411 | 100 | 22.538 | 7.044 | 13.772 | 2186.411 | 4 | 4 | 40 | 32 | 24 | 0 | 0 | 0 | 0 | 4 | 0 | 0 | 0 | 0 | 0 | 0 | 0 | 0.4 | 0.24 | 0 | 4.725325 | 22.944 | 0.147588 | 0.0015383781 | 20.66874 | 0.505053 | 0.0039465206 | 20.70123 | 0.471667 | 0.0399694994 | 20.78417 | 0.153607 | 0.2026041119 | 20.81901 | 0.114815 | 0.6129232639 | 20.95708 | 0.217032 | 0.4061771469 | 20.88259 | 0.152017 | 2.144179 | 21.43523 | 0.079502 | 14.18144 | 32.57121 | 1.276541 | 4.725325 | 22.944 | 0.147588 | 15.25025 | 33.89379 | 0.511545 | 9.063529 | 26.51227 | 0.333896 | 12.67748 | 30.70636 | 0.259862 | 0.091789893 | 0.091789893 | 20.01715 | 0.157923 | 0.464179384 | 20.10262 | 0.144964 | 0.9148363396 | 20.31197 | 0.335349 | 0.3575638325 | 12.40998 | 0.004113674 | 12.40184 | 0.27504 | 0.0404227968 | 12.44645 | 0.020154 | 0.1210530741 | 12.42879 | 0.073964 | 0.2009779074 | 12.42233 | 0.053025 | 0.2975075915 | 12.43106 | 0.112349 | 0.3575638325 | 12.40998 | 0.060293 | 0.3988223964 | 12.49224 | 0.096272 | 4.0172e-05 | 4.0172 | 20.8236 | 0.01352249 | 4.09417e-06 | 0.409417 | 12.39477 | 4.633535 | 0.6129232639 | 22.80896 | 24.76513 | 20.69588 | 22.96586 | 20.88623 | 20.8236 | 0.5729537645 | 0.5211333709 | 10.30097 | 9.812001 | 17.29546 | 145.5971 | 12.39477 | 12.42112 | 12.49224 | 0.2975075915 | 0.3988223964 | 8.428828
139 | ARAFIJ_clean | ARAFIJ_clean | [Cu].n1ncc([nH]1)c1ccc(cc1)c1cnn[nH]1 MOFid-v1.lim.cat0;ARAFIJ_clean | [Cu] | n1ncc([nH]1)c1ccc(cc1)c1cnn[nH]1 | lim | 0 | Cu | 8 | N32 | 0 | 3.536 | Cu节点 (CN=8) | M-M=3.54Å | 7.45121 | 6.98768 | 7.45121 | 0.945343 | 1746.6 | 1847.59 | 0 | 0 | 0.6538 | 0.691601 | 0 | Cu | Cu | Yes | Cu | 0.9453435 | 1937.554 | 100 | 23.739 | 7.0724 | 11.5405 | 1937.554 | 4 | 4 | 40 | 32 | 24 | 0 | 0 | 0 | 0 | 4 | 0 | 0 | 0 | 0 | 0 | 0 | 0 | 0.4 | 0.24 | 0 | 5.715854 | 26.85511 | 0.223022 | 0.0022060474 | 22.30465 | 0.241832 | 0.0053980167 | 22.3153 | 0.15305 | 0.0533474393 | 22.26657 | 0.13177 | 0.2703465771 | 22.28586 | 0.048273 | 0.8139710547 | 22.65908 | 0.10576 | 0.551377752 | 22.44006 | 0.416698 | 2.979883 | 24.2699 | 0.286665 | 11.34481 | 34.13071 | 0.846335 | 5.715854 | 26.85511 | 0.223022 | 12.13166 | 34.79895 | 1.977 | 8.256929 | 30.20342 | 0.836699 | 10.34561819 | 32.44939 | 0.488449 | 0.1093391135 | 0.1093391135 | 21.71963 | 0.206424 | 0.5482122251 | 22.00293 | 0.310633 | 1.077137 | 22.3383 | 0.287193 | 0.3854954525 | 13.61504 | 0.0042968817 | 13.49968 | 0.150939 | 0.0442040527 | 13.50144 | 0.093478 | 0.1318642174 | 13.55341 | 0.072912 | 0.2190635298 | 13.58005 | 0.080103 | 0.3253145547 | 13.64384 | 0.068114 | 0.3854954525 | 13.61504 | 0.062351 | 0.4287683568 | 13.66218 | 0.049144 | 5.37133e-05 | 5.37133 | 22.2297 | 0.02018299 | 4.46693e-06 | 0.446693 | 13.5195 | 5.606515 | 0.8139710547 | 24.23969 | 26.11476 | 22.37792 | 24.22638 | 22.46167 | 22.2297 | 0.7606236154 | 0.7046319412 | 12.51052 | 12.02466 | 16.63946 | 114.66 | 13.5195 | 13.61298 | 13.66218 | 0.3253145547 | 0.4287683568 | 8.710199
140 | ARAFOP_clean | ARAFOP_clean | [Cu].n1ncc([nH]1)c1ccc(cc1)c1cnn[nH]1 MOFid-v1.lim.cat0;ARAFOP_clean | [Cu] | n1ncc([nH]1)c1ccc(cc1)c1cnn[nH]1 | lim | 0 | Cu | 10 | N40 | 0 | 3.493 | Cu节点 (CN=10) | M-M=3.49Å | 5.6675 | 5.04419 | 5.6675 | 1.1688 | 1345.58 | 1151.25 | 0 | 0 | 0.5694 | 0.487165 | 0 | Cu | Cu | Yes | Cu | 1.168803 | 1567.12 | 100 | 24.561 | 6.986 | 9.1333 | 1567.12 | 4 | 4 | 40 | 32 | 24 | 0 | 0 | 0 | 0 | 4 | 0 | 0 | 0 | 0 | 0 | 0 | 0 | 0.4 | 0.24 | 0 | 4.33228 | 32.63257 | 0.606506 | 0.0040494569 | 25.82758 | 0.182214 | 0.0100424264 | 25.73061 | 0.089822 | 0.1036974494 | 25.93231 | 0.115032 | 0.5088603434 | 26.52386 | 0.291269 | 1.434921 | 28.22646 | 0.159698 | 0.9917146365 | 27.34491 | 0.223506 | 3.340823 | 30.95764 | 0.40227 | 6.4074 | 34.33131 | 1.435343 | 4.33228 | 32.63257 | 0.606506 | 6.806519 | 34.72819 | 2.253158 | 5.139826042 | 34.2565 | 0.831971 | 5.919008 | 34.29861 | 1.81766 | 0.1572413176 | 0.1572413176 | 25.823 | 0.072448 | 0.733835627 | 26.65464 | 0.160008 | 1.306739 | 27.6296 | 0.218796 | 0.373012775 | 16.20755 | 0.0048068413 | 16.01065 | 0.166486 | 0.0450124331 | 16.08935 | 0.026019 | 0.1310105073 | 16.07373 | 0.066733 | 0.2161832025 | 16.14817 | 0.018347 | 0.3122180369 | 16.17315 | 0.037097 | 0.373012775 | 16.20755 | 0.043403 | 0.4023014541 | 16.15116 | 0.06859 | 0.000103506 | 10.3506 | 25.73676 | 0.03351589 | 4.57819e-06 | 0.457819 | 16.05564 | 4.175039 | 1.434921 | 28.06112 | 28.91795 | 27.39223 | 27.87317 | 27.36508 | 25.73676 | 1.331223 | 1.277679 | 22.97946 | 22.6085 | 15.42528 | 77.91956 | 16.05564 | 16.17629 | 16.15116 | 0.3122180369 | 0.4023014541 | 9.681116
141 | ARAGOR_clean | ARAGOR_clean | [Ca].[Cu].[O-]C(=O)c1ccc(s1)C(=O)[O-] MOFid-v1.UNKNOWN.cat0;ARAGOR_clean | [Ca] ¦ [Cu] | [O-]C(=O)c1ccc(s1)C(=O)[O-] | UNKNOWN | 0 | Ca,Cu | 6 | O80 | 1 | 3.885 | Ca节点 (CN=6) | M-M=3.88Å | 6.01834 | 3.95176 | 6.01834 | 1.15627 | 1427.45 | 1234.53 | 0 | 0 | 0.5724 | 0.49504 | 0 | Ca,Cu | Ca | Yes | Ca,Cu | 1.156239 | 5100.074 | 224 | 17.0093 | 11.9939 | 25.0317 | 5100.074 | 16 | 6 | 96 | 32 | 0 | 64 | 0 | 16 | 0 | 8 | 0 | 0 | 0 | 0 | 0 | 0 | 0 | 0.4285714 | 0 | 0.2857143 | 3.513539 | 26.99329 | 0.478649 | 0.0020438664 | 22.43042 | 0.294536 | 0.0051495579 | 22.39101 | 0.136502 | 0.0502847461 | 22.55316 | 0.114115 | 0.2506939459 | 22.73532 | 0.069334 | 0.7253567001 | 23.45101 | 0.178968 | 0.4886154865 | 23.12834 | 0.196841 | 2.203668 | 25.3239 | 0.135789 | 6.880536 | 32.42781 | 0.780911 | 3.513539 | 26.99329 | 0.478649 | 7.460992 | 31.64586 | 0.972306 | 4.804573 | 28.87681 | 0.497073 | 6.119319 | 30.7332 | 0.760795 | 0.0994138043 | 0.0994138043 | 22.61042 | 0.158169 | 0.4651685136 | 22.906 | 0.056696 | 0.8807316143 | 23.56273 | 0.072296 | 0.3285767553 | 14.68686 | 0.0039692309 | 14.61265 | 0.104833 | 0.0387970904 | 14.5863 | 0.028339 | 0.1141878377 | 14.56026 | 0.064562 | 0.186597262 | 14.62872 | 0.069239 | 0.2775774773 | 14.64714 | 0.018646 | 0.3285767553 | 14.68686 | 0.065638 | 0.3602426057 | 14.6867 | 0.055859 | 5.05468e-05 | 5.05468 | 22.43279 | 0.01247274 | 3.93124e-06 | 0.393124 | 14.56934 | 3.414125 | 0.7253567001 | 24.70545 | 26.40168 | 23.21508 | 24.4996 | 23.10489 | 22.43279 | 0.675071954 | 0.6259428958 | 13.06584 | 12.85772 | 16.55542 | 126.8464 | 14.56934 | 14.65424 | 14.6867 | 0.2775774773 | 0.3602426057 | 7.863445
142 | AROFAP_clean | AROFAP_clean | [Cd].[O-]C(=O)c1ccc(cc1)OCC(COc1ccc(cc1)C(=O)[O-])(COc1ccc(cc1)C(=O)[O-])COc1ccc(cc1)C(=O)[O-] MOFid-v1.UNKNOWN.cat0;AROFAP_clean | [Cd] | [O-]C(=O)c1ccc(cc1)OCC(COc1ccc(cc1)C(=O)[O-])(COc1ccc(cc1)C(=O)[O-])COc1ccc(cc1)C(=O)[O-] | UNKNOWN | 0 | Cd | 4 | O36 | 1 | 3.739 | Cd节点 (CN=4) | M-M=3.74Å | 6.18036 | 4.30595 | 6.18036 | 1.16997 | 1430.3 | 1222.5 | 0 | 0 | 0.575 | 0.491464 | 0 | Cd | Cd | Yes | Cd | 1.169982 | 3565.406 | 213 | 15.42 | 15.842 | 17.819 | 3565.406 | 6 | 4 | 99 | 72 | 0 | 36 | 0 | 0 | 0 | 0 | 0 | 0 | 0 | 0 | 0 | 0 | 0 | 0.4647887 | 0 | 0.1690141 | 5.230802 | 32.94105 | 0.585897 | 0.008377014 | 27.6058 | 0.27421 | 0.0213965905 | 27.61548 | 0.188114 | 0.2080843302 | 27.75504 | 0.075354 | 0.9492572478 | 28.21665 | 0.174667 | 2.264953 | 29.30822 | 0.324706 | 1.667829 | 28.57578 | 0.199515 | 4.288641 | 31.54141 | 0.381803 | 7.245948 | 34.23521 | 1.760147 | 5.230802 | 32.94105 | 0.585897 | 7.759406 | 34.18805 | 2.834414 | 5.940793 | 34.2868 | 1.643062 | 6.784625 | 34.87554 | 1.221417 | 0.2827957506 | 0.2827957506 | 27.55562 | 0.178565 | 1.148770502 | 28.00482 | 0.236896 | 1.959318 | 28.72257 | 0.241895 | 0.7355899003 | 17.96045 | 0.0096259777 | 17.89075 | 0.140709 | 0.0947346483 | 17.81665 | 0.056516 | 0.2698234456 | 17.81596 | 0.090969 | 0.4418993044 | 17.85137 | 0.113311 | 0.6233249757 | 17.84222 | 0.123978 | 0.7355899003 | 17.96045 | 0.10507 | 0.7882678084 | 17.85325 | 0.09909 | 0.0002152 | 21.52 | 27.58198 | 0.01544369 | 9.68783e-06 | 0.968783 | 17.82625 | 4.948006 | 2.264953 | 29.31213 | 29.61616 | 29.198 | 29.12224 | 28.70022 | 27.58198 | 2.056869 | 1.982158 | 18.16832 | 22.21344 | 16.26028 | 61.22302 | 17.82625 | 17.88468 | 17.85325 | 0.6233249757 | 0.7882678084 | 9.755737
143 | AROFET_clean | AROFET_clean | [Cd].[O-]C(=O)c1ccc(cc1)OCC(COc1ccc(cc1)C(=O)[O-])(COc1ccc(cc1)C(=O)[O-])COc1ccc(cc1)C(=O)[O-] MOFid-v1.UNKNOWN,kgd.cat0;AROFET_clean | [Cd] | [O-]C(=O)c1ccc(cc1)OCC(COc1ccc(cc1)C(=O)[O-])(COc1ccc(cc1)C(=O)[O-])COc1ccc(cc1)C(=O)[O-] | UNKNOWN | 0 | Cd | 4 | O22 | 1 | 3.66 | Cd节点 (CN=4) | M-M=3.66Å | 8.28593 | 5.15676 | 8.15353 | 0.856166 | 2227.42 | 2601.62 | 0 | 0 | 0.6884 | 0.804049 | 0 | Cd | Cd | Yes | Cd | 0.8561726 | 3248.147 | 142 | 13.346 | 16.1864 | 17.7807 | 3248.147 | 4 | 4 | 66 | 48 | 0 | 24 | 0 | 0 | 0 | 0 | 0 | 0 | 0 | 0 | 0 | 0 | 0 | 0.4647887 | 0 | 0.1690141 | 3.41088 | 21.76319 | 0.294169 | 0.0014853215 | 22.39665 | 0.817358 | 0.0041922389 | 22.4193 | 0.28034 | 0.0402678857 | 22.0363 | 0.187941 | 0.1990430268 | 21.95081 | 0.173685 | 0.5831342173 | 21.85298 | 0.449389 | 0.391706884 | 21.70606 | 0.443399 | 1.750259 | 21.58812 | 0.294011 | 13.41318 | 30.67147 | 0.746817 | 3.41088 | 21.76319 | 0.294169 | 14.68547 | 32.00857 | 1.593364 | 6.673599 | 23.34525 | 0.303092 | 11.47556 | 28.18708 | 0.374196 | 0.0855515302 | 0.0855515302 | 20.78501 | 0.125256 | 0.4165667365 | 20.74989 | 0.234409 | 0.8287670758 | 20.66837 | 0.319088 | 0.3455972315 | 12.99306 | 0.0040330085 | 13.09542 | 0.206631 | 0.0401186071 | 13.07366 | 0.046626 | 0.1207265297 | 12.98169 | 0.098302 | 0.1975577053 | 13.04846 | 0.055879 | 0.2927401892 | 13.08544 | 0.072596 | 0.3455972315 | 12.99306 | 0.061714 | 0.3872558956 | 13.05429 | 0.16646 | 4.09635e-05 | 4.09635 | 22.11749 | 0.06197536 | 4.03563e-06 | 0.403563 | 13.0841 | 3.325329 | 0.5831342173 | 23.26506 | 25.50949 | 21.54128 | 22.74441 | 21.83662 | 22.11749 | 0.5428663316 | 0.4975826871 | 9.959928 | 10.15046 | 17.61874 | 152.4761 | 13.0841 | 13.04232 | 13.05429 | 0.2927401892 | 0.3872558956 | 9.033388
144 | ARUYES_clean | ARUYES_clean | [Bi].[Na].[O-]C(=O)c1ccc(cc1)C(=O)[O-] MOFid-v1.UNKNOWN.cat0;ARUYES_clean | [Bi] ¦ [Na] | [O-]C(=O)c1ccc(cc1)C(=O)[O-] | UNKNOWN | 0 | Bi,Na | 4 | O48 | 1 | 3.453 | Bi节点 (CN=4) | M-M=3.45Å | 5.37817 | 4.58095 | 5.37264 | 1.47856 | 1357.43 | 918.075 | 0 | 0 | 0.5162 | 0.349122 | 0 | Bi,Na | Bi | Yes | Bi,Na | 1.478562 | 2516.599 | 136 | 7.08 | 17.3265 | 20.7867 | 2516.599 | 8 | 5 | 64 | 32 | 0 | 32 | 0 | 0 | 0 | 0 | 0 | 0 | 0 | 0 | 0 | 0 | 0 | 0.4705882 | 0 | 0.2352941 | 3.268364 | 29.78669 | 0.598424 | 0.0022871267 | 24.00294 | 0.056281 | 0.0057708112 | 23.9951 | 0.109983 | 0.057370621 | 24.13121 | 0.088959 | 0.2827711418 | 24.52622 | 0.24529 | 0.8155684649 | 25.52138 | 0.333651 | 0.5504779282 | 25.00642 | 0.2372 | 2.259041 | 28.03215 | 0.250423 | 5.139672 | 33.16236 | 1.138274 | 3.268364 | 29.78669 | 0.598424 | 5.43363 | 32.65508 | 1.553785 | 4.052517 | 31.20981 | 0.601322 | 4.77807 | 33.24012 | 0.579156 | 0.0983673672 | 0.0983673672 | 24.20565 | 0.100257 | 0.4720462172 | 24.77748 | 0.204265 | 0.8671013344 | 25.36093 | 0.169062 | 0.3162482616 | 15.76806 | 0.0037918887 | 15.60713 | 0.065429 | 0.037135128 | 15.58648 | 0.044767 | 0.1115783132 | 15.63817 | 0.068748 | 0.181847492 | 15.70069 | 0.042854 | 0.2655674862 | 15.76492 | 0.057849 | 0.3162482616 | 15.76806 | 0.115323 | 0.3446937028 | 15.75405 | 0.06268 | 5.6665e-05 | 5.6665 | 24.06784 | 0.02183333 | 3.80238e-06 | 0.380238 | 15.5954 | 3.169997 | 0.8155684649 | 26.18204 | 27.81046 | 25.07985 | 25.6558 | 25.01801 | 24.06784 | 0.7581978439 | 0.7172010977 | 15.3552 | 14.90251 | 16.22677 | 115.477 | 15.5954 | 15.74456 | 15.75405 | 0.2655674862 | 0.3446937028 | 8.472438
145 | ARUYUH01_clean | ARUYUH01_clean |  |  |  | kgm |  | Zn | 4 | O48 | 1 | 4.467 | Zn节点 (CN=4) | M-M=4.47Å | 4.94052 | 4.11721 | 4.9348 | 1.67517 | 1504.56 | 898.154 | 0 | 0 | 0.6094 | 0.363784 | 0 | Zn | Zn | No |  | 1.675072 | 2046.315 | 92 | 9.819 | 23.3265 | 8.9342 | 2046.315 | 12 | 4 | 0 | 16 | 0 | 48 | 0 | 0 | 12 | 0 | 0 | 0 | 0 | 0 | 0 | 0 | 0 | 0 | 0 | 0.5217391 | 2.694693 | 28.31714 | 0.353316 | 0.0015338042 | 24.95925 | 0.232668 | 0.0037040026 | 24.88749 | 0.280449 | 0.0364641762 | 24.95728 | 0.085213 | 0.1830998921 | 25.12743 | 0.158524 | 0.5482744494 | 25.63011 | 0.288639 | 0.3780073856 | 25.42908 | 0.109112 | 1.743695 | 27.19583 | 0.269419 | 4.545409851 | 32.3285 | 1.167233 | 2.694693 | 28.31714 | 0.353316 | 4.910945 | 33.42281 | 0.523963 | 3.425939 | 29.76526 | 0.368294 | 4.099884 | 30.90586 | 0.700717 | 0.0607332638 | 0.0607332638 | 24.96565 | 0.0828 | 0.298184987 | 25.34676 | 0.136352 | 0.564852989 | 25.5967 | 0.090551 | 0.2483107877 | 16.87836 | 0.0028335014 | 16.72979 | 0.121636 | 0.0281318523 | 16.825 | 0.026352 | 0.0838371983 | 16.82449 | 0.075912 | 0.1408906775 | 16.84749 | 0.121606 | 0.2068361845 | 16.82246 | 0.04734 | 0.2483107877 | 16.87836 | 0.146356 | 0.2756609381 | 16.93547 | 0.121605 | 3.63435e-05 | 3.63435 | 24.91822 | 0.01227401 | 2.84061e-06 | 0.284061 | 16.78181 | 2.63396 | 0.5482744494 | 26.79751 | 28.1752 | 26.19783 | 26.01952 | 25.39554 | 24.91822 | 0.5118102732 | 0.4875411856 | 13.25383 | 12.79426 | 16.80297 | 158.6324 | 16.78181 | 16.84944 | 16.93547 | 0.2068361845 | 0.2756609381 | 8.136411
146 | ARUYUH_clean | ARUYUH_clean |  |  |  | kgm |  | Zn | 4 | O48 | 1 | 4.465 | Zn节点 (CN=4) | M-M=4.46Å | 4.6223 | 3.84632 | 4.60163 | 1.67938 | 1300.59 | 774.446 | 0 | 0 | 0.5928 | 0.352987 | 0 | Zn | Zn | No |  | 1.679285 | 2041.182 | 92 | 9.8162 | 23.284 | 8.9306 | 2041.182 | 12 | 4 | 0 | 16 | 0 | 48 | 0 | 0 | 12 | 0 | 0 | 0 | 0 | 0 | 0 | 0 | 0 | 0 | 0 | 0.5217391 | 2.249211 | 27.83559 | 0.056338 | 0.0010386814 | 25.49762 | 0.11505 | 0.0026720483 | 25.35961 | 0.143821 | 0.0270070625 | 25.38007 | 0.049226 | 0.1379522316 | 25.48483 | 0.151978 | 0.4099979663 | 25.87745 | 0.166643 | 0.2729148904 | 25.69859 | 0.15737 | 1.299619 | 26.69637 | 0.240686 | 4.168523 | 31.36176 | 0.530425 | 2.249211 | 27.83559 | 0.056338 | 4.495448198 | 31.3868 | 1.328879 | 3.07528 | 28.82035 | 0.440869 | 3.789468 | 29.64643 | 0.470538 | 0.0429222991 | 0.0429222991 | 25.30131 | 0.101389 | 0.2127413306 | 25.52036 | 0.089938 | 0.4205206702 | 25.64751 | 0.304187 | 0.1896185599 | 17.07859 | 0.002178271 | 17.01457 | 0.157445 | 0.0212875875 | 17.01494 | 0.075606 | 0.0645381745 | 16.99157 | 0.056991 | 0.1056696899 | 17.0192 | 0.087496 | 0.1581971013 | 17.05814 | 0.039756 | 0.1896185599 | 17.07859 | 0.067632 | 0.2077362854 | 17.06067 | 0.059146 | 2.69548e-05 | 2.69548 | 25.39737 | 0.04392553 | 2.16048e-06 | 0.216048 | 16.98563 | 2.206289 | 0.4099979663 | 27.08866 | 28.66635 | 26.54611 | 26.0535 | 25.68696 | 25.39737 | 0.3829909038 | 0.3670756672 | 12.95845 | 12.4763 | 16.93031 | 202.7009 | 16.98563 | 17.05198 | 17.06067 | 0.1581971013 | 0.2077362854 | 8.411745
147 | ASACON_clean | ASACON_clean | [O-]C(=O)c1c(ccc(c1C(=O)[O-])C(=O)[O-])C(=O)[O-].[O].[Zn] MOFid-v1.UNKNOWN.cat0;ASACON_clean | [O] ¦ [Zn] | [O-]C(=O)c1c(ccc(c1C(=O)[O-])C(=O)[O-])C(=O)[O-] | UNKNOWN | 0 | Zn | 7 | O104 | 1 | 3.175 | Zn节点 (CN=7) | M-M=3.17Å | 6.42024 | 5.0837 | 6.41252 | 1.7783 | 988.209 | 555.703 | 0 | 0 | 0.4528 | 0.254625 | 0 | Zn | Zn | Yes | Zn | 1.778213 | 2964.908 | 184 | 12.056 | 15.987 | 15.383 | 2964.908 | 16 | 4 | 80 | 16 | 0 | 72 | 0 | 0 | 16 | 0 | 0 | 0 | 0 | 0 | 0 | 0 | 0 | 0.4347826 | 0 | 0.3913043 | 1.619137028 | 27.47242 | 0.479747 | 0.0012255355 | 23.06492 | 0.082318 | 0.0031701217 | 22.96175 | 0.162447 | 0.0325213022 | 23.05959 | 0.025836 | 0.1560248344 | 23.35508 | 0.092407 | 0.4410221857 | 24.07354 | 0.219222 | 0.3084898425 | 23.70129 | 0.213553 | 1.094003 | 25.85871 | 0.347725 | 2.941017 | 31.34487 | 0.954102 | 1.619137028 | 27.47242 | 0.479747 | 3.243437313 | 31.41042 | 1.597297 | 2.089861 | 29.0133 | 0.555464 | 2.622871559 | 31.02245 | 1.463735 | 0.0599187115 | 0.0599187115 | 23.18608 | 0.101004 | 0.2779249358 | 23.70394 | 0.109529 | 0.4973850074 | 24.29898 | 0.142282 | 0.199944666 | 15.27125 | 0.0025232384 | 15.2447 | 0.079911 | 0.0249437141 | 15.25382 | 0.034719 | 0.0732237752 | 15.26178 | 0.034515 | 0.1186866793 | 15.3089 | 0.088874 | 0.1720302749 | 15.32536 | 0.042835 | 0.199944666 | 15.27125 | 0.035785 | 0.21846416 | 15.33408 | 0.053134 | 3.20172e-05 | 3.20172 | 22.94323 | 0.01165713 | 2.52168e-06 | 0.252168 | 15.23857 | 1.559218 | 0.4410221857 | 25.30865 | 26.92076 | 24.19263 | 24.81258 | 23.70997 | 22.94323 | 0.4085008835 | 0.3811034742 | 12.81816 | 12.69677 | 16.72522 | 194.1378 | 15.23857 | 15.30184 | 15.33408 | 0.1720302749 | 0.21846416 | 7.704664
148 | ASADAA_clean | ASADAA_clean | O[Cd].[Cd].[O-]C(=O)c1c(ccc(c1C(=O)[O-])C(=O)[O-])C(=O)[O-].n1ccc(cc1)c1ccncc1 MOFid-v1.ERROR.cat0;ASADAA_clean | O[Cd] | [O-]C(=O)c1c(ccc(c1C(=O)[O-])C(=O)[O-])C(=O)[O-].n1ccc(cc1)c1ccncc1 | ERROR | 0 | Cd | 7 | O48,N8 | 0.857 | 3.713 | Cd节点 (CN=7) | M-M=3.71Å | 5.76705 | 4.61254 | 5.76705 | 1.521 | 1240.97 | 815.894 | 0 | 0 | 0.5144 | 0.338199 | 0 | Cd | Cd | No |  | 1.521011 | 2830.389 | 176 | 11.941 | 15.2986 | 17.316 | 2830.389 | 8 | 5 | 80 | 44 | 8 | 36 | 0 | 0 | 0 | 0 | 0 | 0 | 0 | 0 | 0 | 0 | 0 | 0.4545455 | 0.04545455 | 0.2045455 | 3.046650521 | 30.99597 | 0.523398 | 0.002126299 | 24.39381 | 0.258926 | 0.0053149438 | 24.5243 | 0.154852 | 0.054737332 | 24.65368 | 0.098726 | 0.2812114763 | 25.1485 | 0.165161 | 0.8261917056 | 26.11727 | 0.189956 | 0.5700200918 | 25.68909 | 0.104912 | 2.215616 | 28.87892 | 0.545941 | 4.562559 | 33.22316 | 1.593308 | 3.046650521 | 30.99597 | 0.523398 | 4.810654 | 32.19248 | 1.846536 | 3.645325 | 32.52899 | 0.653093 | 4.217475 | 33.88309 | 0.427149 | 0.0935442972 | 0.0935442972 | 24.51315 | 0.102074 | 0.4487953357 | 25.35814 | 0.124936 | 0.8228921654 | 26.03452 | 0.143463 | 0.2909477719 | 16.23387 | 0.0034795444 | 16.05295 | 0.14566 | 0.0352470617 | 16.05351 | 0.04131 | 0.1033255939 | 16.12024 | 0.095587 | 0.1713623393 | 16.18478 | 0.051267 | 0.2449149261 | 16.21837 | 0.077058 | 0.2909477719 | 16.23387 | 0.082184 | 0.3232553017 | 16.30421 | 0.096119 | 5.46316e-05 | 5.46316 | 24.45813 | 0.009399567 | 3.55138e-06 | 0.355138 | 16.04207 | 2.953106 | 0.8261917056 | 26.88783 | 28.04499 | 26.29566 | 26.32282 | 25.65162 | 24.45813 | 0.7714543736 | 0.7326474084 | 16.86691 | 15.3832 | 16.0001 | 114.1858 | 16.04207 | 16.21234 | 16.30421 | 0.2449149261 | 0.3232553017 | 8.416063
149 | ASECUY_clean | ASECUY_clean | O1O[Na]21OO2.[O-]C(=O)c1cc(nc2c1cccc2)c1nc2ccccc2c(c1)C(=O)[O-].[U] MOFid-v1.pcu.cat0;ASECUY_clean | O1O[Na]21OO2 | [O-]C(=O)c1cc(nc2c1cccc2)c1nc2ccccc2c(c1)C(=O)[O-] | pcu | 0 | Na,U | 6 | O80 | 1 | 4.181 | Na节点 (CN=6) | M-M=4.18Å | 6.38635 | 5.15151 | 6.24805 | 1.43745 | 1124.79 | 782.485 | 0 | 0 | 0.5026 | 0.349646 | 0 | Na,U | Na | Yes | U | 1.437454 | 7346.916 | 460 | 8.5536 | 19.3919 | 44.3014 | 7346.916 | 12 | 6 | 240 | 120 | 24 | 64 | 0 | 0 | 0 | 0 | 0 | 0 | 0 | 0 | 0 | 0 | 0 | 0.5217391 | 0.05217391 | 0.1391304 | 2.233079 | 26.42034 | 0.428383 | 0.0009722463 | 21.01364 | 0.422718 | 0.0023690314 | 20.97113 | 0.207161 | 0.0242668477 | 21.07187 | 0.06339 | 0.1229118458 | 21.35928 | 0.154535 | 0.3769891483 | 21.87059 | 0.116005 | 0.2474012988 | 21.56956 | 0.154266 | 1.269676 | 23.96372 | 0.208536 | 4.210066 | 31.59311 | 1.453486 | 2.233079 | 26.42034 | 0.428383 | 4.543615 | 32.5006 | 0.866121 | 3.054971 | 29.17342 | 0.516531 | 3.783551 | 30.93296 | 0.489104 | 0.0527096373 | 0.0527096373 | 21.10924 | 0.121224 | 0.2617504483 | 21.57445 | 0.204545 | 0.4977638867 | 22.0158 | 0.194181 | 0.2039673102 | 13.97086 | 0.0024122714 | 13.81964 | 0.16424 | 0.0234662514 | 13.85956 | 0.014616 | 0.0701707611 | 13.89811 | 0.023227 | 0.1134501337 | 13.91759 | 0.037946 | 0.1702046825 | 13.92968 | 0.063515 | 0.2039673102 | 13.97086 | 0.069596 | 0.222274891 | 14.05648 | 0.046851 | 2.40564e-05 | 2.40564 | 21.04233 | 0.01666184 | 2.37308e-06 | 0.237308 | 13.87772 | 2.18037 | 0.3769891483 | 23.69503 | 25.43982 | 21.64864 | 23.99664 | 21.59981 | 21.04233 | 0.3527223006 | 0.324279511 | 11.07458 | 10.13721 | 17.03109 | 221.966 | 13.87772 | 13.93938 | 14.05648 | 0.1702046825 | 0.222274891 | 7.164606
150 | ASEKAM_clean | ASEKAM_clean | OO.[Cd].[O-]C(=O)c1cc(cc(c1)C1=NN=N[N]1)C(=O)[O-] MOFid-v1.UNKNOWN.cat0;ASEKAM_clean | [Cd] | OO.[O-]C(=O)c1cc(cc(c1)C1=NN=N[N]1)C(=O)[O-] | UNKNOWN | 0 | Cd | 8 | O40,N16 | 0.714 | 3.62 | Cd节点 (CN=8) | M-M=3.62Å | 5.99031 | 5.00967 | 5.99031 | 1.72662 | 1403.65 | 812.946 | 0 | 0 | 0.5696 | 0.329892 | 0 | Cd | Cd | Yes | Cd | 1.726645 | 1884.917 | 104 | 10.608 | 24.651 | 7.239 | 1884.917 | 8 | 5 | 36 | 20 | 16 | 24 | 0 | 0 | 0 | 0 | 0 | 0 | 0 | 0 | 0 | 0 | 0 | 0.3461538 | 0.1538462 | 0.2307692 | 2.881085 | 29.42087 | 0.44221 | 0.0030794031 | 27.29541 | 0.230532 | 0.0077394318 | 27.41535 | 0.094214 | 0.0756425557 | 27.31894 | 0.314201 | 0.3551018421 | 27.39654 | 0.364494 | 0.9132391373 | 27.24053 | 0.203064 | 0.6551709134 | 27.59604 | 0.244653 | 2.124768 | 28.40967 | 0.470541 | 4.586324 | 33.12826 | 1.744773 | 2.881085 | 29.42087 | 0.44221 | 4.895485 | 33.17504 | 2.270557 | 3.552461 | 31.38222 | 0.687614 | 4.21002 | 32.8737 | 1.399648 | 0.1068787792 | 0.1068787792 | 26.46509 | 0.221542 | 0.4786064218 | 26.71124 | 0.237621 | 0.8721014156 | 26.97031 | 0.348366 | 0.3203078822 | 16.91682 | 0.0039786696 | 16.72096 | 0.108083 | 0.039501822 | 16.8166 | 0.062256 | 0.1160797848 | 16.83425 | 0.041866 | 0.1893572484 | 16.87991 | 0.222094 | 0.2743368689 | 16.87451 | 0.071863 | 0.3203078822 | 16.91682 | 0.226845 | 0.3511625021 | 16.83985 | 0.182466 | 7.6472e-05 | 7.6472 | 27.40782 | 0.04183825 | 3.99924e-06 | 0.399924 | 16.82967 | 2.774206 | 0.9132391373 | 28.14337 | 29.37181 | 27.91342 | 27.1449 | 27.41104 | 27.40782 | 0.8375965816 | 0.8063603581 | 16.64448 | 19.12163 | 16.36258 | 108.0391 | 16.82967 | 16.89041 | 16.83985 | 0.2743368689 | 0.3511625021 | 10.57816
151 | ASINAT_clean | ASINAT_clean | Nn1c(nnc1c1ccncc1)c1ccncc1.[O-]C(=O)c1ccc(cc1)c1ccc(cc1)N(c1ccc(cc1)c1ccc(cc1)C(=O)[O-])c1ccc(cc1)c1ccc(cc1)C(=O)[O-].[Zn] MOFid-v1.ERROR,sql.cat1;ASINAT_clean | [Zn] | Nn1c(nnc1c1ccncc1)c1ccncc1.[O-]C(=O)c1ccc(cc1)c1ccc(cc1)N(c1ccc(cc1)c1ccc(cc1)C(=O)[O-])c1ccc(cc1)c1ccc(cc1)C(=O)[O-] | ERROR | 1 | Zn | 6 | O28,N4 | 0.875 | 3.487 | Zn节点 (CN=6) | M-M=3.49Å | 9.7655 | 7.73483 | 9.74652 | 0.727417 | 1863.77 | 2562.17 | 0 | 0 | 0.6748 | 0.927666 | 0 | Zn | Zn | Yes | Zn | 0.7274037 | 7486.03 | 342 | 21.007 | 21.099 | 21.24 | 7486.03 | 6 | 5 | 180 | 116 | 16 | 24 | 0 | 0 | 6 | 0 | 0 | 0 | 0 | 0 | 0 | 0 | 0 | 0.5263158 | 0.04678363 | 0.07017544 | 3.571626 | 21.49722 | 0.285351 | 0.0019191779 | 22.67891 | 0.504252 | 0.0046445249 | 22.73046 | 0.084768 | 0.046809264 | 22.52398 | 0.153737 | 0.2246333906 | 22.35522 | 0.354506 | 0.643707901 | 22.05076 | 0.225441 | 0.4490990675 | 22.33833 | 0.281675 | 1.906874 | 21.31606 | 0.470142 | 15.7446 | 30.04525 | 0.654103 | 3.571626 | 21.49722 | 0.285351 | 17.40202 | 30.98951 | 1.294724 | 6.696219 | 22.03566 | 0.296323 | 12.96506 | 25.9554 | 0.237604 | 0.0956749261 | 0.0956749261 | 20.99799 | 0.227006 | 0.4612468729 | 20.72128 | 0.317006 | 0.8715754971 | 20.87266 | 0.667014 | 0.3827797496 | 12.94546 | 0.0043357793 | 13.18881 | 0.202099 | 0.0447185607 | 13.16963 | 0.148653 | 0.1327205868 | 13.07959 | 0.120322 | 0.218218343 | 12.98123 | 0.139944 | 0.3254693234 | 13.0352 | 0.146367 | 0.3827797496 | 12.94546 | 0.090685 | 0.4258230795 | 12.98273 | 0.132445 | 4.64623e-05 | 4.64623 | 22.54284 | 0.1059866 | 4.46141e-06 | 0.446141 | 13.09447 | 3.475951 | 0.643707901 | 23.63542 | 25.74129 | 21.91967 | 23.24529 | 22.2481 | 22.54284 | 0.596898637 | 0.5480329749 | 9.888918 | 10.41426 | 17.7405 | 140.9151 | 13.09447 | 12.9873 | 12.98273 | 0.3254693234 | 0.4258230795 | 9.448369
152 | ASINEX_clean | ASINEX_clean | Nn1c(nnc1c1ccncc1)c1ccncc1.[O-]C(=O)c1ccc(cc1)c1ccc(cc1)N(c1ccc(cc1)c1ccc(cc1)C(=O)[O-])c1ccc(cc1)c1ccc(cc1)C(=O)[O-].[Zn] MOFid-v1.ERROR.cat1;ASINEX_clean | [Zn] | Nn1c(nnc1c1ccncc1)c1ccncc1.[O-]C(=O)c1ccc(cc1)c1ccc(cc1)N(c1ccc(cc1)c1ccc(cc1)C(=O)[O-])c1ccc(cc1)c1ccc(cc1)C(=O)[O-] | ERROR | 1 | Zn | 5 | O224,N32 | 0.875 | 3.452 | Zn节点 (CN=5) | M-M=3.45Å | 12.53569 | 7.27061 | 12.47881 | 0.659976 | 1848.81 | 2801.34 | 0 | 0 | 0.7014 | 1.06277 | 0 | Zn | Zn | Yes | Zn | 0.659964 | 66008.04 | 2736 | 74.91 | 29.614 | 29.755 | 66008.04 | 48 | 5 | 1440 | 928 | 128 | 192 | 0 | 0 | 48 | 0 | 0 | 0 | 0 | 0 | 0 | 0 | 0 | 0.5263158 | 0.04678363 | 0.07017544 | 3.041203 | 20.44544 | 0.308461 | 0.0012540408 | 20.26622 | 0.271409 | 0.0032322996 | 20.40809 | 0.283753 | 0.0333292785 | 20.40952 | 0.085133 | 0.1599740567 | 20.24245 | 0.091832 | 0.4830534605 | 20.2876 | 0.262257 | 0.3182881294 | 20.27243 | 0.261201 | 1.532596022 | 20.582 | 0.192202 | 18.1372 | 28.47027 | 0.613495 | 3.041203 | 20.44544 | 0.308461 | 20.38733 | 31.61144 | 1.748194 | 6.01534 | 20.65434 | 0.45769 | 13.50282 | 23.83042 | 0.375944 | 0.0778820313 | 0.0778820313 | 19.06257 | 0.173977 | 0.3895969287 | 19.07831 | 0.245278 | 0.7412524533 | 19.10617 | 0.283807 | 0.3466946307 | 11.87761 | 0.003941271 | 11.91685 | 0.255035 | 0.03880856 | 11.82947 | 0.121965 | 0.1169231035 | 11.85004 | 0.074483 | 0.189889981 | 11.87088 | 0.129248 | 0.2892012442 | 11.88414 | 0.093245 | 0.3466946307 | 11.87761 | 0.06157 | 0.3756538248 | 11.79309 | 0.24905 | 3.24941e-05 | 3.24941 | 20.31973 | 0.02798803 | 3.93975e-06 | 0.393975 | 11.88907 | 2.963321 | 0.4830534605 | 22.00683 | 24.02661 | 19.84174 | 22.15215 | 20.26749 | 20.31973 | 0.449724182 | 0.4051714292 | 8.351511 | 8.247757 | 18.3896 | 180.7005 | 11.88907 | 11.87754 | 11.79309 | 0.2892012442 | 0.3756538248 | 8.430656
153 | ASINIB_clean | ASINIB_clean | Nn1c(nnc1c1ccncc1)c1ccncc1.[Cu].[O-]C(=O)c1ccc(cc1)c1ccc(cc1)N(c1ccc(cc1)c1ccc(cc1)C(=O)[O-])c1ccc(cc1)c1ccc(cc1)C(=O)[O-] MOFid-v1.ERROR.cat1;ASINIB_clean | [Cu] | Nn1c(nnc1c1ccncc1)c1ccncc1.[O-]C(=O)c1ccc(cc1)c1ccc(cc1)N(c1ccc(cc1)c1ccc(cc1)C(=O)[O-])c1ccc(cc1)c1ccc(cc1)C(=O)[O-] | ERROR | 1 | Cu | 5 | O224,N32 | 0.875 | 3.429 | Cu节点 (CN=5) | M-M=3.43Å | 12.40052 | 7.22634 | 12.40052 | 0.666065 | 1847.56 | 2773.85 | 0 | 0 | 0.713 | 1.07047 | 0 | Cu | Cu | Yes | Cu | 0.6660649 | 65183.96 | 2736 | 75.033 | 29.38 | 29.569 | 65183.96 | 48 | 5 | 1440 | 928 | 128 | 192 | 0 | 0 | 0 | 48 | 0 | 0 | 0 | 0 | 0 | 0 | 0 | 0.5263158 | 0.04678363 | 0.07017544 | 3.058323 | 20.51014 | 0.023149 | 0.0013042256 | 20.39448 | 0.558416 | 0.0033045483 | 20.67823 | 0.431271 | 0.033468113 | 20.48308 | 0.219666 | 0.1634756971 | 20.56029 | 0.40651 | 0.4870670847 | 20.57869 | 0.114329 | 0.3263643014 | 20.41676 | 0.214115 | 1.568607 | 20.37788 | 0.553309 | 17.98141 | 28.70075 | 0.830892 | 3.058323 | 20.51014 | 0.023149 | 20.18758 | 31.02957 | 1.263982 | 6.037748 | 21.00259 | 0.261137 | 13.58031 | 24.02184 | 0.232546 | 0.0789133012 | 0.0789133012 | 19.32563 | 0.109987 | 0.3895829107 | 19.30459 | 0.205059 | 0.7508916627 | 19.14399 | 0.290675 | 0.3466333449 | 11.97082 | 0.0039796093 | 11.96562 | 0.306465 | 0.03908661 | 11.98668 | 0.138851 | 0.116762618 | 11.90577 | 0.128334 | 0.1949606987 | 11.95442 | 0.083026 | 0.2908996905 | 11.92451 | 0.174893 | 0.3466333449 | 11.97082 | 0.112359 | 0.3752287791 | 11.93731 | 0.126997 | 3.3168e-05 | 3.3168 | 20.53657 | 0.04986474 | 3.93157e-06 | 0.393157 | 11.92693 | 2.97941 | 0.4870670847 | 22.10864 | 24.07638 | 20.0628 | 22.18675 | 20.51858 | 20.53657 | 0.4535989717 | 0.4081537835 | 8.371736 | 8.436324 | 18.40179 | 179.7555 | 11.92693 | 11.94992 | 11.93731 | 0.2908996905 | 0.3752287791 | 8.609645
154 | ASIQEA_clean | ASIQEA_clean | [Cu].[O-]C(=O)c1cc(cc(c1)n1cncc1)n1cncc1 MOFid-v1.lvt.cat0;ASIQEA_clean | [Cu] | [O-]C(=O)c1cc(cc(c1)n1cncc1)n1cncc1 | lvt | 0 | Cu | 4 | N16 | 0 | 11.086 | Cu节点 (CN=4) | M-M=11.1Å | 8.85063 | 6.25728 | 8.83155 | 0.902561 | 1517.6 | 1681.44 | 0 | 0 | 0.6232 | 0.69048 | 0 | Cu | Cu | Yes | Cu | 0.9025607 | 4194.97 | 228 | 18.001 | 18.001 | 12.946 | 4194.97 | 4 | 5 | 104 | 72 | 32 | 16 | 0 | 0 | 0 | 4 | 0 | 0 | 0 | 0 | 0 | 0 | 0 | 0.4561404 | 0.1403509 | 0.07017544 | 3.460129236 | 24.18483 | 0.415683 | 0.0013376739 | 23.415 | 0.793314 | 0.0034346422 | 23.31484 | 0.321316 | 0.0345328188 | 23.43751 | 0.154682 | 0.1702244839 | 23.32249 | 0.142468 | 0.5237815592 | 23.52435 | 0.355331 | 0.3485188692 | 23.37708 | 0.265191 | 1.71285 | 23.46972 | 0.360683 | 10.20188 | 32.19068 | 1.318533 | 3.460129236 | 24.18483 | 0.415683 | 11.07801 | 32.66776 | 2.025664 | 6.085169 | 26.2968 | 0.090707 | 8.883007 | 30.72715 | 1.227962 | 0.0667685665 | 0.0667685665 | 21.78642 | 0.203718 | 0.3308467718 | 21.76273 | 0.197127 | 0.677556492 | 22.00094 | 0.405462 | 0.2706377414 | 13.59844 | 0.0031194116 | 13.51736 | 0.223195 | 0.0308158397 | 13.59724 | 0.132656 | 0.0927791966 | 13.53194 | 0.054548 | 0.1532239646 | 13.6341 | 0.123297 | 0.2283447694 | 13.62762 | 0.091879 | 0.2706377414 | 13.59844 | 0.070926 | 0.2963084708 | 13.73548 | 0.030677 | 3.44358e-05 | 3.44358 | 23.47271 | 0.03742436 | 3.10178e-06 | 0.310178 | 13.59173 | 3.393361 | 0.5237815592 | 24.62902 | 26.57043 | 23.22053 | 24.09609 | 23.40797 | 23.47271 | 0.4892487404 | 0.4570129927 | 11.46909 | 11.10195 | 17.1398 | 165.6201 | 13.59173 | 13.62005 | 13.73548 | 0.2283447694 | 0.2963084708 | 9.880982
155 | ASIQIE_clean | ASIQIE_clean | [Cu].[O-]C(=O)c1cc(cc(c1)n1cncc1)n1cncc1 MOFid-v1.lvt.cat0;ASIQIE_clean | [Cu] | [O-]C(=O)c1cc(cc(c1)n1cncc1)n1cncc1 | lvt | 0 | Cu | 4 | N16 | 0 | 11.123 | Cu节点 (CN=4) | M-M=11.1Å | 9.00205 | 6.2555 | 8.99942 | 0.893575 | 1516.45 | 1697.06 | 0 | 0 | 0.6152 | 0.688471 | 0 | Cu | Cu | Yes | Cu | 0.8935747 | 4237.155432 | 228 | 18.12 | 18.12 | 12.905 | 4237.155432 | 4 | 5 | 104 | 72 | 32 | 16 | 0 | 0 | 0 | 4 | 0 | 0 | 0 | 0 | 0 | 0 | 0 | 0.4561404 | 0.1403509 | 0.07017544 | 3.408196 | 23.86577 | 0.409151 | 0.0014500604 | 23.60704 | 0.273218 | 0.0034538301 | 23.56121 | 0.365582 | 0.0342970812 | 23.34164 | 0.231323 | 0.172683282 | 23.47424 | 0.307401 | 0.5288855526 | 23.47466 | 0.399583 | 0.3500319757 | 23.24533 | 0.286347 | 1.703001 | 23.44747 | 0.517076 | 10.49838 | 32.47721 | 1.047696 | 3.408196 | 23.86577 | 0.409151 | 11.51092 | 34.21765 | 1.214475 | 6.11403 | 26.46038 | 0.170704 | 9.114257 | 30.22611 | 1.099003 | 0.0686215737 | 0.0686215737 | 21.81219 | 0.113964 | 0.3350270027 | 21.85458 | 0.124186 | 0.6765998358 | 21.78212 | 0.540869 | 0.2760460008 | 13.59045 | 0.002985096 | 13.4163 | 0.448734 | 0.0307527936 | 13.57188 | 0.163064 | 0.0923515795 | 13.59057 | 0.122718 | 0.1560610393 | 13.61493 | 0.157881 | 0.23184794 | 13.55021 | 0.104281 | 0.2760460008 | 13.59045 | 0.146574 | 0.299948698 | 13.59197 | 0.145419 | 3.4663e-05 | 3.4663 | 23.43718 | 0.0461351 | 3.11852e-06 | 0.311852 | 13.54019 | 3.339574 | 0.5288855526 | 24.52444 | 26.33731 | 23.08136 | 24.15465 | 23.39808 | 23.43718 | 0.4945884714 | 0.4602639789 | 11.40587 | 11.11521 | 17.15983 | 164.5978 | 13.54019 | 13.5852 | 13.59197 | 0.23184794 | 0.299948698 | 9.896995
156 | ASIVAB_clean | ASIVAB_clean | [Cu][Cu].[O-]C(=O)c1cc(c2ccc(cc2)C(=O)[O-])c(c(c1)c1ccc(cc1)C(=O)[O-])N MOFid-v1.fmj.cat0;ASIVAB_clean | [Cu][Cu] | [O-]C(=O)c1cc(c2ccc(cc2)C(=O)[O-])c(c(c1)c1ccc(cc1)C(=O)[O-])N | fmj | 0 | Cu | 4 | O96 | 1 | 2.599 | Cu节点 (CN=4) | M-M=2.6Å | 12.32132 | 7.27063 | 11.94622 | 0.538243 | 2328.12 | 4325.4 | 0 | 0 | 0.795 | 1.47703 | 0 | Cu | Cu | Yes | Cu | 0.5382433 | 23182.59 | 664 | 34.1449 | 34.1449 | 19.8843 | 23182.59 | 24 | 5 | 336 | 192 | 16 | 96 | 0 | 0 | 0 | 24 | 0 | 0 | 0 | 0 | 0 | 0 | 0 | 0.5060241 | 0.02409639 | 0.1445783 | 1.675305 | 16.4814 | 0.591527 | 0.0006653991 | 17.20456 | 0.526935 | 0.0016135929 | 16.3391 | 0.681552 | 0.0174001872 | 16.81566 | 0.278403 | 0.0872038828 | 16.85015 | 0.118417 | 0.2567841778 | 16.69102 | 0.253466 | 0.1684790594 | 16.64565 | 0.178176 | 0.8529285654 | 16.46207 | 0.362545 | 23.75702 | 24.96802 | 0.267178 | 1.675305 | 16.4814 | 0.591527 | 28.65471 | 29.16434 | 0.937217 | 3.615313 | 16.80768 | 0.202993 | 11.86792 | 19.20026 | 0.626577 | 0.0545094966 | 0.0545094966 | 15.42159 | 0.118197 | 0.2648587963 | 15.5093 | 0.271515 | 0.5387237697 | 15.49564 | 0.176583 | 0.2986178211 | 9.72778 | 0.0035499044 | 9.67207 | 0.136648 | 0.0338954316 | 9.75173 | 0.093825 | 0.0993973219 | 9.65203 | 0.082427 | 0.1665893259 | 9.72357 | 0.067739 | 0.2510916883 | 9.70038 | 0.088269 | 0.2986178211 | 9.72778 | 0.127866 | 0.3290731392 | 9.6464 | 0.111604 | 1.7089e-05 | 1.7089 | 16.85211 | 0.0409453 | 3.35198e-06 | 0.335198 | 9.719344 | 1.620796 | 0.2567841778 | 18.27575 | 20.0218 | 16.43379 | 18.37167 | 16.72894 | 16.85211 | 0.2393839906 | 0.2022746812 | 5.113355 | 5.098181 | 21.74599 | 338.0736 | 9.719344 | 9.717243 | 9.6464 | 0.2510916883 | 0.3290731392 | 7.132762
157 | ASIVEF_clean | ASIVEF_clean | C1=C[N]C=C[N]1.[Cu]1234([Cu]5678[O]9%10%11[O]%12%135[O]569[O]7%10%12[O]8%11%135)[O]567[O]891[O]125[O]368[O]4791.[Cu][Cu].[O-]C(=O)c1cc(c2ccc(cc2)C(=O)[O-])c(c(c1)c1ccc(cc1)C(=O)[O-])N MOFid-v1.UNKNOWN.cat0;ASIVEF_clean | [Cu]1234([Cu]5678[O]9%10%11[O]%12%135[O]569[O]7%10%12[O]8%11%135)[O]567[O]891[O]125[O]368[O]4791.[Cu][Cu] | C1=C[N]C=C[N]1.[O-]C(=O)c1cc(c2ccc(cc2)C(=O)[O-])c(c(c1)c1ccc(cc1)C(=O)[O-])N | UNKNOWN | 0 | Cu | 5 | O116,N16 | 0.879 | 2.584 | Cu节点 (CN=5) | M-M=2.58Å | 11.85007 | 7.21214 | 11.45277 | 0.623261 | 2219.01 | 3560.32 | 0 | 0 | 0.7618 | 1.22228 | 0 | Cu | Cu | Yes | Cu | 0.6232614 | 22579.86 | 764 | 34.1668 | 34.1668 | 19.3425 | 22579.86 | 24 | 5 | 368 | 224 | 32 | 116 | 0 | 0 | 0 | 24 | 0 | 0 | 0 | 0 | 0 | 0 | 0 | 0.4816754 | 0.04188482 | 0.1518325 | 2.350663 | 18.55422 | 0.28875 | 0.0009321556 | 18.04529 | 1.100401 | 0.0021592971 | 17.75481 | 0.37758 | 0.0220384002 | 18.19243 | 0.364764 | 0.1094515862 | 18.13714 | 0.177175 | 0.3359063987 | 18.17335 | 0.091073 | 0.2235256021 | 18.14694 | 0.1796 | 1.119495 | 17.92901 | 0.277229 | 21.21028 | 27.9405 | 0.673542 | 2.350663 | 18.55422 | 0.28875 | 24.13558 | 30.69304 | 1.124616 | 5.199458 | 19.42531 | 0.487541 | 14.85926 | 22.97154 | 0.515958 | 0.0639175552 | 0.0639175552 | 16.95955 | 0.133652 | 0.3140390904 | 16.9709 | 0.16375 | 0.6393967916 | 16.9643 | 0.26548 | 0.3146054634 | 10.68724 | 0.0035398314 | 10.4766 | 0.194841 | 0.03589684 | 10.62507 | 0.093424 | 0.1069324062 | 10.63692 | 0.109901 | 0.175372096 | 10.66992 | 0.133842 | 0.2624106498 | 10.61936 | 0.057814 | 0.3146054634 | 10.68724 | 0.102695 | 0.3457087818 | 10.67321 | 0.038988 | 2.21483e-05 | 2.21483 | 18.1121 | 0.06602919 | 3.5504e-06 | 0.35504 | 10.65586 | 2.286746 | 0.3359063987 | 19.58033 | 21.19163 | 17.75113 | 19.79822 | 18.15248 | 18.1121 | 0.3138679985 | 0.2719888435 | 6.400396 | 6.238255 | 19.92931 | 257.1315 | 10.65586 | 10.65884 | 10.67321 | 0.2624106498 | 0.3457087818 | 7.456242
158 | ASOHUL_clean | ASOHUL_clean | [O-]C(=O)C1=[C][C]=C([C]=[C]1)C(=O)[O-].[O].[V] MOFid-v1.rna.cat0;ASOHUL_clean | [O] ¦ [V] | [O-]C(=O)C1=[C][C]=C([C]=[C]1)C(=O)[O-] | rna | 0 | V | 6 | O24 | 1 | 3.437 | V节点 (CN=6) | M-M=3.44Å | 6.56282 | 6.27917 | 6.55848 | 1.03902 | 1614.33 | 1553.7 | 0 | 0 | 0.6152 | 0.592095 | 0 | V | V | No |  | 1.039023 | 1451.302 | 56 | 17.6956 | 6.8745 | 11.9303 | 1451.302 | 4 | 3 | 32 | 0 | 0 | 20 | 0 | 0 | 0 | 0 | 0 | 0 | 0 | 0 | 0 | 0 | 0 | 0.5714286 | 0 | 0.3571429 | 1.719882 | 20.23934 | 0.179408 | 0.0006653103 | 17.71879 | 0.463409 | 0.0015348021 | 17.8069 | 0.202846 | 0.0165226381 | 17.92223 | 0.157327 | 0.0816588145 | 18.04299 | 0.035074 | 0.2506224045 | 18.30794 | 0.123891 | 0.1656898044 | 18.13735 | 0.071518 | 0.8541942379 | 19.18443 | 0.223886 | 6.968364 | 26.82307 | 0.765944 | 1.719882 | 20.23934 | 0.179408 | 8.001956 | 27.85683 | 0.916986 | 3.285507 | 22.3833 | 0.259637 | 5.614783 | 25.19994 | 0.299123 | 0.0449795672 | 0.0449795672 | 18.08473 | 0.100082 | 0.2200433649 | 18.3159 | 0.069293 | 0.4332523867 | 18.5453 | 0.151319 | 0.1957113599 | 11.90786 | 0.0022574668 | 11.89043 | 0.113951 | 0.0223704866 | 11.85532 | 0.052093 | 0.0664599145 | 11.89858 | 0.054145 | 0.1111572984 | 11.88781 | 0.022092 | 0.164191709 | 11.90917 | 0.01806 | 0.1957113599 | 11.90786 | 0.029868 | 0.2174096536 | 11.94235 | 0.034789 | 1.63044e-05 | 1.63044 | 17.87889 | 0.01326027 | 2.26358e-06 | 0.226358 | 11.85016 | 1.674903 | 0.2506224045 | 20.67359 | 22.13165 | 18.67942 | 21.20971 | 18.16276 | 17.87889 | 0.2340997664 | 0.2056428373 | 7.632005 | 7.202926 | 18.64778 | 334.2124 | 11.85016 | 11.90161 | 11.94235 | 0.164191709 | 0.2174096536 | 6.028725
159 | ASOSUY_clean | ASOSUY_clean | [Cu][Cu].[O-]C(=O)c1cc(cc(c1)C(=O)[O-])[Si](c1cc(cc(c1)C(=O)[O-])C(=O)[O-])(C)C MOFid-v1.ssa,sty.cat0;ASOSUY_clean | [Cu][Cu] | [O-]C(=O)c1cc(cc(c1)C(=O)[O-])[Si](c1cc(cc(c1)C(=O)[O-])C(=O)[O-])(C)C | ssa | 0 | Cu,Si | 4 | O48 | 1 | 2.63 | Cu节点 (CN=4) | M-M=2.63Å | 9.00116 | 4.32918 | 8.7971 | 0.897328 | 2289.34 | 2551.28 | 0 | 0 | 0.6734 | 0.75045 | 0 | Cu,Si | Cu | Yes | Cu | 0.8973262 | 5678.9 | 246 | 18.5185 | 18.5185 | 19.1215 | 5678.9 | 12 | 5 | 108 | 72 | 0 | 48 | 0 | 0 | 0 | 12 | 0 | 0 | 0 | 0 | 0 | 0 | 0 | 0.4390244 | 0 | 0.195122 | 6.041421 | 26.28955 | 0.787161 | 0.0039042539 | 23.77029 | 0.221167 | 0.0096781506 | 23.86703 | 0.08339 | 0.0963110404 | 23.88163 | 0.205375 | 0.4615716132 | 24.12902 | 0.129791 | 1.25006 | 24.46101 | 0.264549 | 0.8600315826 | 24.22616 | 0.329074 | 3.612992927 | 25.2976 | 0.379316 | 13.44271 | 31.32588 | 2.020235 | 6.041421 | 26.28955 | 0.787161 | 14.38168 | 31.72916 | 0.638044 | 8.932735 | 27.20672 | 0.680895 | 11.93888 | 29.48601 | 0.585751 | 0.1744103756 | 0.1744103756 | 23.43905 | 0.12106 | 0.7780157735 | 23.61851 | 0.354746 | 1.43479 | 23.84765 | 0.37969 | 0.549713659 | 14.75154 | 0.0067901839 | 14.9593 | 0.072775 | 0.0666961439 | 14.94886 | 0.062341 | 0.1945243099 | 14.88587 | 0.088928 | 0.3192588077 | 14.89601 | 0.095035 | 0.4626652931 | 14.91292 | 0.167902 | 0.549713659 | 14.75154 | 0.089833 | 0.6074974319 | 14.85578 | 0.160274 | 9.7284e-05 | 9.7284 | 23.8139 | 0.01237385 | 6.77112e-06 | 0.677112 | 14.94297 | 5.86701 | 1.25006 | 25.43049 | 27.09929 | 24.24404 | 24.94815 | 24.27206 | 23.8139 | 1.153749 | 1.075649 | 13.50933 | 14.36749 | 16.62 | 84.62746 | 14.94297 | 14.85349 | 14.85578 | 0.4626652931 | 0.6074974319 | 8.870931
160 | ASOVEL_clean | ASOVEL_clean | [Ca].[O-]C(=O)c1ccc(cc1)C(=CC=C(c1ccc(cc1)C(=O)[O-])c1ccccc1)c1ccccc1 MOFid-v1.lim.cat0;ASOVEL_clean | [Ca] | [O-]C(=O)c1ccc(cc1)C(=CC=C(c1ccc(cc1)C(=O)[O-])c1ccccc1)c1ccccc1 | lim | 0 | Ca | 4 | O16 | 1 | 5.36 | Ca节点 (CN=4) | M-M=5.36Å | 5.72633 | 5.3133 | 5.71091 | 1.03379 | 949.896 | 918.849 | 0 | 0 | 0.495 | 0.478821 | 0 | Ca | Ca | Yes | Ca | 1.033789 | 3113.352 | 220 | 8.9836 | 10.5918 | 32.7196 | 3113.352 | 4 | 4 | 120 | 80 | 0 | 16 | 0 | 0 | 0 | 0 | 0 | 0 | 0 | 0 | 0 | 0 | 0 | 0.5454545 | 0 | 0.07272727 | 3.540941 | 30.33006 | 0.352068 | 0.0025051543 | 23.65656 | 0.249431 | 0.0061281692 | 23.56879 | 0.174006 | 0.0621616493 | 23.66542 | 0.104084 | 0.319619281 | 24.23159 | 0.144284 | 0.9539822509 | 25.54261 | 0.275263 | 0.6431281437 | 24.86642 | 0.143587 | 2.588214217 | 28.2329 | 0.404415 | 5.187905 | 32.93298 | 0.972267 | 3.540941 | 30.33006 | 0.352068 | 5.460001 | 32.86499 | 1.399377 | 4.268012 | 32.41188 | 1.058331 | 4.840936 | 33.39214 | 0.668395 | 0.1122590028 | 0.1122590028 | 23.62377 | 0.164797 | 0.5509734342 | 24.41384 | 0.249879 | 1.02155 | 25.33186 | 0.133728 | 0.3863268968 | 15.78623 | 0.004568897 | 15.57595 | 0.083227 | 0.0451759005 | 15.52395 | 0.0581 | 0.1381475082 | 15.66472 | 0.070721 | 0.2222679528 | 15.67561 | 0.073701 | 0.3257675144 | 15.72527 | 0.08365 | 0.3863268968 | 15.78623 | 0.087373 | 0.4218777307 | 15.81203 | 0.108513 | 6.17907e-05 | 6.17907 | 23.48703 | 0.01984267 | 4.73744e-06 | 0.473744 | 15.54734 | 3.428682 | 0.9539822509 | 26.03046 | 27.52762 | 25.00201 | 25.56177 | 24.88021 | 23.48703 | 0.8918206016 | 0.8417232481 | 14.64207 | 13.04306 | 16.34192 | 101.8793 | 15.54734 | 15.72904 | 15.81203 | 0.3257675144 | 0.4218777307 | 7.939688
161 | ASOYOY_clean | ASOYOY_clean | [Cd].[O-]C(=O)c1ccccc1c1ccccc1C(=O)[O-].c1ncn(c1)c1cc(cc(c1)n1cncc1)n1cncc1 MOFid-v1.UNKNOWN.cat0;ASOYOY_clean | [Cd] | [O-]C(=O)c1ccccc1c1ccccc1C(=O)[O-].c1ncn(c1)c1cc(cc(c1)n1cncc1)n1cncc1 | UNKNOWN | 0 | Cd | 7 | N48,O32 | 0.4 | 8.391 | Cd节点 (CN=7) | M-M=8.39Å | 9.52144 | 5.9183 | 9.51707 | 0.828676 | 2119.74 | 2557.99 | 0 | 0 | 0.6796 | 0.820103 | 0 | Cd | Cd | Yes | Cd | 0.8286812 | 16313.58 | 752 | 22.261 | 22.261 | 32.92 | 16313.58 | 16 | 5 | 352 | 256 | 96 | 32 | 0 | 0 | 0 | 0 | 0 | 0 | 0 | 0 | 0 | 0 | 0 | 0.4680851 | 0.1276596 | 0.04255319 | 4.049773 | 22.81962 | 0.536895 | 0.0024413399 | 24.56058 | 0.737009 | 0.0061693735 | 24.38857 | 0.596816 | 0.0604531041 | 24.39531 | 0.32193 | 0.2936333109 | 24.25623 | 0.350459 | 0.7928765772 | 23.71682 | 0.330769 | 0.560356607 | 24.03989 | 0.41392 | 2.26921164 | 23.00671 | 0.280949 | 13.42389 | 30.32293 | 1.22154 | 4.049773 | 22.81962 | 0.536895 | 14.67301 | 32.60274 | 0.636841 | 6.955783 | 24.12103 | 0.410218 | 11.39163 | 28.44638 | 0.828635 | 0.1114909274 | 0.1114909274 | 22.49125 | 0.208738 | 0.5185743793 | 22.32649 | 0.181185 | 0.9945773179 | 22.62851 | 0.334058 | 0.3873055277 | 13.72648 | 0.0045740576 | 13.97023 | 0.119405 | 0.0453828202 | 13.77625 | 0.110476 | 0.1357523187 | 13.83071 | 0.073507 | 0.2258592579 | 13.7638 | 0.111143 | 0.3309673865 | 13.76372 | 0.180959 | 0.3873055277 | 13.72648 | 0.160261 | 0.4333915766 | 13.60347 | 0.080308 | 6.24649e-05 | 6.24649 | 24.60438 | 0.1497626 | 4.6309e-06 | 0.46309 | 13.82632 | 3.938282 | 0.7928765772 | 24.91115 | 26.98663 | 23.77233 | 23.9745 | 24.00431 | 24.60438 | 0.7324234731 | 0.6813856498 | 11.97817 | 13.48872 | 17.09607 | 119.4933 | 13.82632 | 13.75133 | 13.60347 | 0.3309673865 | 0.4333915766 | 10.77807
162 | ASUBIB_clean | ASUBIB_clean | [Eu].[O-]C(=O)c1cc([N][N]c2cc(cc(c2)C(=O)[O-])C(=O)[O-])cc(c1)C(=O)[O-] MOFid-v1.sql,ERROR.cat0;ASUBIB_clean | [Eu] | [O-]C(=O)c1cc([N][N]c2cc(cc(c2)C(=O)[O-])C(=O)[O-])cc(c1)C(=O)[O-] | sql | 0 | Eu | 5 | O24 | 1 | 4.421 | Eu节点 (CN=5) | M-M=4.42Å | 6.13583 | 4.25508 | 6.12102 | 1.52116 | 1472.07 | 967.73 | 0 | 0 | 0.532 | 0.349733 | 0 | Eu | Eu | Yes | Eu | 1.521162 | 1823.611 | 100 | 10.944 | 11.129 | 15.998 | 1823.611 | 4 | 5 | 48 | 18 | 6 | 24 | 0 | 0 | 0 | 0 | 0 | 0 | 0 | 0 | 0 | 0 | 0 | 0.48 | 0.06 | 0.24 | 3.33061 | 29.72128 | 0.434067 | 0.0028749823 | 24.08241 | 0.15848 | 0.0071101356 | 24.03029 | 0.135236 | 0.0701419196 | 24.18305 | 0.061441 | 0.351670697 | 24.68524 | 0.116371 | 0.9610305985 | 25.8724 | 0.191793 | 0.6651867704 | 25.29807 | 0.215618 | 2.439008 | 28.3303 | 0.324197 | 5.150601 | 32.93219 | 2.701629 | 3.33061 | 29.72128 | 0.434067 | 5.48963 | 33.32135 | 1.228036 | 4.06645 | 31.41056 | 0.572002 | 4.762605 | 32.67238 | 1.083882 | 0.1210452358 | 0.1210452358 | 24.2367 | 0.145062 | 0.5523557697 | 24.97615 | 0.201742 | 1.007341 | 25.67175 | 0.132492 | 0.3650296374 | 15.88782 | 0.0044230497 | 15.78931 | 0.065986 | 0.0447443026 | 15.83543 | 0.032873 | 0.1310353421 | 15.75478 | 0.060223 | 0.2135119169 | 15.85045 | 0.057558 | 0.313176862 | 15.88621 | 0.079158 | 0.3650296374 | 15.88782 | 0.03535 | 0.407288053 | 15.91851 | 0.092993 | 6.99529e-05 | 6.99529 | 24.08995 | 0.01833179 | 4.59052e-06 | 0.459052 | 15.75576 | 3.209564 | 0.9610305985 | 26.42818 | 27.83437 | 25.72162 | 25.72855 | 25.28524 | 24.08995 | 0.8908886789 | 0.8399853627 | 15.34326 | 15.23856 | 16.26649 | 102.4424 | 15.75576 | 15.87483 | 15.91851 | 0.313176862 | 0.407288053 | 8.33419
163 | ASUWUI_clean | ASUWUI_clean | [N]1C=NN=C1.[O-]C(=O)c1ccc(cc1)c1cc(cc(n1)c1ccc(cc1)C(=O)[O-])c1ccncc1.[Zn] MOFid-v1.UNKNOWN,sql.cat1;ASUWUI_clean | [Zn] | [N]1C=NN=C1.[O-]C(=O)c1ccc(cc1)c1cc(cc(n1)c1ccc(cc1)C(=O)[O-])c1ccncc1 | UNKNOWN | 1 | Zn | 6 | O24,N22 | 0.522 | 3.64 | Zn节点 (CN=6) | M-M=3.64Å | 7.16113 | 4.73321 | 7.10699 | 1.15085 | 1085.85 | 943.517 | 0 | 0 | 0.5382 | 0.467654 | 0 | Zn | Zn | Yes | Zn | 1.150821 | 4561.915 | 300 | 14.9953 | 17.5335 | 20.2381 | 4561.915 | 8 | 5 | 152 | 92 | 24 | 24 | 0 | 0 | 8 | 0 | 0 | 0 | 0 | 0 | 0 | 0 | 0 | 0.5066667 | 0.08 | 0.08 | 3.420197 | 29.18903 | 0.575103 | 0.0027259181 | 27.47975 | 0.676653 | 0.006857295 | 27.59778 | 0.40377 | 0.0692984115 | 27.92704 | 0.52968 | 0.3275766766 | 27.63255 | 0.372383 | 0.851961079 | 26.95884 | 0.22916 | 0.607164149 | 27.66325 | 0.527945 | 2.296935 | 28.08697 | 0.273268 | 5.808463 | 33.50129 | 1.204215 | 3.420197 | 29.18903 | 0.575103 | 6.137787 | 33.8232 | 2.562025 | 4.419107 | 31.30151 | 0.276416 | 5.278289 | 32.19476 | 0.832243 | 0.0964350345 | 0.0964350345 | 26.09378 | 0.078595 | 0.4547183182 | 26.04878 | 0.539124 | 0.8445226239 | 26.34055 | 0.517936 | 0.2861265129 | 16.09058 | 0.0034533567 | 16.15136 | 0.090158 | 0.0336025244 | 16.09954 | 0.074142 | 0.1007403641 | 16.12125 | 0.089685 | 0.1614735812 | 16.0713 | 0.096897 | 0.2410154353 | 16.12309 | 0.138311 | 0.2861265129 | 16.09058 | 0.103595 | 0.313830459 | 16.09815 | 0.158605 | 6.84296e-05 | 6.84296 | 27.62695 | 0.07819043 | 3.4197e-06 | 0.34197 | 16.09094 | 3.323762 | 0.851961079 | 27.81389 | 29.52116 | 27.49946 | 26.42104 | 27.41821 | 27.62695 | 0.7826626675 | 0.7555260445 | 17.67441 | 20.01041 | 16.19957 | 113.6071 | 16.09094 | 16.09499 | 16.09815 | 0.2410154353 | 0.313830459 | 11.53601
164 | ATAFIK_clean | ATAFIK_clean | [O-]C(=O)c1cc(C(=O)[O-])c(cc1C(=O)[O-])C(=O)[O-].[Zn] MOFid-v1.UNKNOWN.cat0;ATAFIK_clean | [Zn] | [O-]C(=O)c1cc(C(=O)[O-])c(cc1C(=O)[O-])C(=O)[O-] | UNKNOWN | 0 | Zn | 4 | O80 | 1 | 3.3 | Zn节点 (CN=4) | M-M=3.3Å | 6.40025 | 5.70377 | 6.3929 | 1.21508 | 2093.15 | 1722.65 | 0 | 0 | 0.6392 | 0.526057 | 0 | Zn | Zn | Yes | Zn | 1.215014 | 4164.317 | 176 | 11.8105 | 18.7775 | 18.7775 | 4164.317 | 16 | 4 | 80 | 16 | 0 | 64 | 0 | 0 | 16 | 0 | 0 | 0 | 0 | 0 | 0 | 0 | 0 | 0.4545455 | 0 | 0.3636364 | 3.411093 | 23.89023 | 0.28036 | 0.0012291546 | 19.34243 | 0.222652 | 0.0030093096 | 19.37105 | 0.213968 | 0.0298087087 | 19.38329 | 0.056961 | 0.1503779759 | 19.57164 | 0.047908 | 0.4603819831 | 20.02411 | 0.051199 | 0.30516122 | 19.85047 | 0.061364 | 1.656631 | 21.78008 | 0.108355 | 8.526445 | 31.18212 | 0.823616 | 3.411093 | 23.89023 | 0.28036 | 9.20662 | 32.45457 | 2.2531 | 5.571489 | 26.70818 | 0.231948 | 7.543638 | 29.64618 | 0.448948 | 0.0726007903 | 0.0726007903 | 19.64321 | 0.076471 | 0.3625090081 | 19.98817 | 0.104863 | 0.6968910208 | 20.52941 | 0.115925 | 0.3032539111 | 13.12342 | 0.0035452702 | 13.00847 | 0.066271 | 0.0348565828 | 13.0288 | 0.040527 | 0.103868351 | 13.05421 | 0.02559 | 0.1701251174 | 13.07997 | 0.029751 | 0.2551856252 | 13.11689 | 0.029071 | 0.3032539111 | 13.12342 | 0.010257 | 0.3342029034 | 13.09319 | 0.034792 | 2.9492e-05 | 2.9492 | 19.34422 | 0.01016708 | 3.5038e-06 | 0.35038 | 13.00424 | 3.338491967 | 0.4603819831 | 22.37031 | 23.95704 | 20.19705 | 22.95684 | 19.81541 | 19.34422 | 0.4305732744 | 0.3877811928 | 9.020531 | 8.417147 | 17.83668 | 187.3818 | 13.00424 | 13.10676 | 13.09319 | 0.2551856252 | 0.3342029034 | 6.339984
165 | ATAYAX_clean | ATAYAX_clean | Fc1cc(c2cc(cc(c2)C(=O)[O-])C(=O)[O-])c(c(c1)c1cc(cc(c1)C(=O)[O-])C(=O)[O-])N.[Zn][Zn] MOFid-v1.ssa,sty.cat0;ATAYAX_clean | [Zn][Zn] | Fc1cc(c2cc(cc(c2)C(=O)[O-])C(=O)[O-])c(c(c1)c1cc(cc(c1)C(=O)[O-])C(=O)[O-])N | ssa | 0 | Zn | 4 | O48 | 1 | 2.986 | Zn节点 (CN=4) | M-M=2.99Å | 10.41989 | 5.8507 | 10.41891 | 0.781859 | 2402.26 | 3072.5 | 0 | 0 | 0.7182 | 0.91858 | 0 | Zn | Zn | Yes | Zn | 0.7818318 | 7213.8 | 264 | 18.557 | 18.557 | 24.189 | 7213.8 | 12 | 6 | 132 | 60 | 6 | 48 | 6 | 0 | 12 | 0 | 0 | 0 | 0 | 0 | 0 | 0 | 0 | 0.5 | 0.02272727 | 0.1818182 | 3.877057 | 21.12655 | 0.236581 | 0.0021969204 | 23.19888 | 0.690346 | 0.0053193441 | 22.9775 | 0.370217 | 0.0542422217 | 23.11398 | 0.268603 | 0.2618456772 | 22.7773 | 0.159525 | 0.7272174435 | 22.57531 | 0.521518 | 0.51063311 | 22.57798 | 0.217446 | 2.13235 | 21.41415 | 0.560502 | 16.34058 | 30.71552 | 0.377157 | 3.877057 | 21.12655 | 0.236581 | 18.05219 | 31.81529 | 1.243885 | 7.211235 | 22.11271 | 0.29462 | 13.49808 | 26.70247 | 0.496852 | 0.1072939848 | 0.1072939848 | 21.45137 | 0.402435 | 0.5225358553 | 21.3459 | 0.412029 | 0.9626798366 | 21.07819 | 0.359605 | 0.4096023722 | 13.04983 | 0.0047268747 | 13.17717 | 0.088091 | 0.0472448279 | 13.11497 | 0.088938 | 0.1407261818 | 13.08607 | 0.132116 | 0.2294181021 | 13.07047 | 0.128561 | 0.3436634815 | 13.00187 | 0.180357 | 0.4096023722 | 13.04983 | 0.187177 | 0.4519970476 | 13.0305 | 0.103291 | 5.38383e-05 | 5.38383 | 23.05617 | 0.03992554 | 4.73081e-06 | 0.473081 | 13.15408 | 3.769763 | 0.7272174435 | 23.8635 | 26.17007 | 21.96155 | 23.45888 | 22.64353 | 23.05617 | 0.6729752218 | 0.6199234587 | 10.58037 | 11.38036 | 17.46523 | 127.5501 | 13.15408 | 13.04072 | 13.0305 | 0.3436634815 | 0.4519970476 | 9.90209
166 | ATAYEB_clean | ATAYEB_clean | N[C]1C(=CC(C=C1c1cc(cc(c1)C(=O)[O-])C(=O)[O-])(F)F)c1cc(cc(c1)C(=O)[O-])C(=O)[O-].[Cu][Cu] MOFid-v1.ssa,sty.cat0;ATAYEB_clean | [Cu][Cu] | N[C]1C(=CC(C=C1c1cc(cc(c1)C(=O)[O-])C(=O)[O-])(F)F)c1cc(cc(c1)C(=O)[O-])C(=O)[O-] | ssa | 0 | Cu | 4 | O48 | 1 | 2.659 | Cu节点 (CN=4) | M-M=2.66Å | 10.54748 | 5.75428 | 10.54661 | 0.825883 | 2349.73 | 2845.11 | 0 | 0 | 0.7048 | 0.853389 | 0 | Cu | Cu | Yes | Cu | 0.8258836 | 7013.96 | 270 | 18.4347 | 18.4347 | 23.832 | 7013.96 | 12 | 6 | 132 | 60 | 6 | 48 | 12 | 0 | 0 | 12 | 0 | 0 | 0 | 0 | 0 | 0 | 0 | 0.4888889 | 0.02222222 | 0.1777778 | 3.961706 | 21.60671 | 0.285062 | 0.002135626 | 23.01754 | 0.404011 | 0.0053838558 | 22.95088 | 0.249001 | 0.0527169956 | 22.92009 | 0.205794 | 0.2589751076 | 22.85832 | 0.501843 | 0.7199299086 | 22.35448 | 0.427032 | 0.4972694008 | 22.48942 | 0.189359 | 2.128314 | 21.55078 | 0.368629 | 15.15487 | 29.35461 | 0.679047 | 3.961706 | 21.60671 | 0.285062 | 16.73723 | 31.68564 | 0.604988 | 7.246089 | 23.13855 | 0.491893 | 12.54081 | 26.30368 | 0.488857 | 0.1033951134 | 0.1033951134 | 21.58072 | 0.336524 | 0.5073079179 | 21.32999 | 0.280759 | 0.9526862657 | 21.16333 | 0.630557 | 0.3971708913 | 13.16561 | 0.0045382052 | 13.18295 | 0.235237 | 0.0454877584 | 13.2038 | 0.102137 | 0.1352772143 | 13.18555 | 0.155333 | 0.2223935545 | 13.21157 | 0.130409 | 0.3349510767 | 13.21627 | 0.087911 | 0.3971708913 | 13.16561 | 0.108158 | 0.4415872534 | 13.12247 | 0.143645 | 5.24901e-05 | 5.24901 | 22.97861 | 0.04679486 | 4.58988e-06 | 0.458988 | 13.22012 | 3.858311115 | 0.7199299086 | 23.96784 | 26.38923 | 22.01694 | 23.49734 | 22.56741 | 22.97861 | 0.667212913 | 0.6165347952 | 10.74679 | 11.43605 | 17.37488 | 128.0633 | 13.22012 | 13.19782 | 13.12247 | 0.3349510767 | 0.4415872534 | 9.758487
167 | ATEYOP_clean | ATEYOP_clean | [Gd].[O-]C(=O)c1ccc(cc1)c1cc(cc(c1)c1ccc(cc1)C(=O)[O-])c1cc(cc(c1)c1ccc(cc1)C(=O)[O-])c1ccc(cc1)C(=O)[O-] MOFid-v1.UNKNOWN.cat0;ATEYOP_clean | [Gd] | [O-]C(=O)c1ccc(cc1)c1cc(cc(c1)c1ccc(cc1)C(=O)[O-])c1cc(cc(c1)c1ccc(cc1)C(=O)[O-])c1ccc(cc1)C(=O)[O-] | UNKNOWN | 0 | Gd | 5 | O128 | 1 | 4.51 | Gd节点 (CN=5) | M-M=4.51Å | 10.52737 | 8.16815 | 10.52737 | 0.722386 | 2397.76 | 3319.23 | 0 | 0 | 0.744 | 1.02992 | 0 | Gd | Gd | Yes | Gd | 0.7223865 | 31868.35 | 1144 | 17.0192 | 57.8205 | 32.3846 | 31868.35 | 24 | 4 | 640 | 352 | 0 | 128 | 0 | 0 | 0 | 0 | 0 | 0 | 0 | 0 | 0 | 0 | 0 | 0.5594406 | 0 | 0.1118881 | 4.454162 | 22.00666 | 0.328081 | 0.0022775402 | 21.29925 | 0.376616 | 0.0056370473 | 21.3819 | 0.199557 | 0.0562063751 | 21.39514 | 0.09765 | 0.2773153194 | 21.37974 | 0.161115 | 0.8108331783 | 21.51714 | 0.489833 | 0.5558099827 | 21.483 | 0.467307 | 2.548638 | 22.03845 | 0.117616 | 17.82763 | 28.33779 | 0.855448 | 4.454162 | 22.00666 | 0.328081 | 19.76633 | 31.09571 | 1.815355 | 7.672975 | 21.6144 | 0.536657 | 14.46428 | 25.45621 | 0.548932 | 0.1239447137 | 0.1239447137 | 20.67435 | 0.069089 | 0.5888153818 | 20.50028 | 0.132917 | 1.130058 | 20.94644 | 0.39212 | 0.477857877 | 12.95924 | 0.0056316375 | 12.9665 | 0.100183 | 0.0567599815 | 12.96356 | 0.0499 | 0.164843061 | 12.91604 | 0.124009 | 0.2767238442 | 12.93674 | 0.092166 | 0.4036205242 | 12.9677 | 0.143255 | 0.477857877 | 12.95924 | 0.088855 | 0.5295849093 | 12.87022 | 0.077054 | 5.57036e-05 | 5.57036 | 21.33413 | 0.01526777 | 5.61422e-06 | 0.561422 | 12.95074 | 4.330217 | 0.8108331783 | 23.25751 | 25.03846 | 21.54377 | 23.19031 | 21.45996 | 21.33413 | 0.7546268032 | 0.6868884646 | 10.0445 | 9.921877 | 17.52025 | 116.0762 | 12.95074 | 12.95456 | 12.87022 | 0.4036205242 | 0.5295849093 | 8.383389
168 | ATEYUV_clean | ATEYUV_clean | [Ho].[O-]C(=O)c1ccc(cc1)c1cc(cc(c1)c1ccc(cc1)C(=O)[O-])c1cc(cc(c1)c1ccc(cc1)C(=O)[O-])c1ccc(cc1)C(=O)[O-] MOFid-v1.UNKNOWN.cat0;ATEYUV_clean | [Ho] | [O-]C(=O)c1ccc(cc1)c1cc(cc(c1)c1ccc(cc1)C(=O)[O-])c1cc(cc(c1)c1ccc(cc1)C(=O)[O-])c1ccc(cc1)C(=O)[O-] | UNKNOWN | 0 | Ho | 5 | O128 | 1 | 4.445 | Ho节点 (CN=5) | M-M=4.45Å | 10.25531 | 8.1108 | 10.25531 | 0.751133 | 2430.54 | 3235.83 | 0 | 0 | 0.7324 | 0.975061 | 0 | Ho | Ho | Yes | Ho | 0.7511329 | 31056.2 | 1144 | 16.3257 | 59.1677 | 32.1508 | 31056.2 | 24 | 4 | 640 | 352 | 0 | 128 | 0 | 0 | 0 | 0 | 0 | 0 | 0 | 0 | 0 | 0 | 0 | 0.5594406 | 0 | 0.1118881 | 4.816773 | 22.39267 | 0.253144 | 0.002687231 | 22.16615 | 0.445216 | 0.0067376534 | 22.18668 | 0.223615 | 0.0664457908 | 22.20702 | 0.109235 | 0.3323001392 | 22.23312 | 0.236881 | 0.9276695163 | 22.49046 | 0.153226 | 0.6481868137 | 22.40378 | 0.255704 | 2.798899 | 22.81433 | 0.408473 | 17.17894 | 29.08264 | 0.499512 | 4.816773 | 22.39267 | 0.253144 | 18.81202 | 30.67108 | 1.108933 | 7.992683 | 22.27743 | 0.273404 | 14.30389 | 26.23759 | 0.302017 | 0.1378602896 | 0.1378602896 | 21.43677 | 0.108255 | 0.6706901488 | 21.30898 | 0.427657 | 1.226769 | 21.34425 | 0.081894 | 0.5094402717 | 13.29908 | 0.0059279248 | 13.49501 | 0.156696 | 0.0601032138 | 13.41832 | 0.055816 | 0.1763998093 | 13.46816 | 0.075169 | 0.2912780451 | 13.38467 | 0.150435 | 0.4329645246 | 13.35012 | 0.089502 | 0.5094402717 | 13.29908 | 0.197009 | 0.5631546383 | 13.35374 | 0.107204 | 6.61206e-05 | 6.61206 | 22.14771 | 0.02431993 | 6.03357e-06 | 0.603357 | 13.44712 | 4.678912 | 0.9276695163 | 23.76155 | 25.8788 | 21.81814 | 23.58769 | 22.37579 | 22.14771 | 0.8612237255 | 0.7898092267 | 10.713 | 10.95879 | 17.33711 | 104.639 | 13.44712 | 13.34462 | 13.35374 | 0.4329645246 | 0.5631546383 | 8.700587
169 | ATEZAC_clean | ATEZAC_clean | [Er].[O-]C(=O)c1ccc(cc1)c1cc(cc(c1)c1ccc(cc1)C(=O)[O-])c1cc(cc(c1)c1ccc(cc1)C(=O)[O-])c1ccc(cc1)C(=O)[O-] MOFid-v1.flu,flt.cat0;ATEZAC_clean | [Er] | [O-]C(=O)c1ccc(cc1)c1cc(cc(c1)c1ccc(cc1)C(=O)[O-])c1cc(cc(c1)c1ccc(cc1)C(=O)[O-])c1ccc(cc1)C(=O)[O-] | flu | 0 | Er | 5 | O64 | 1 | 4.533 | Er节点 (CN=5) | M-M=4.53Å | 10.53968 | 7.74023 | 10.53968 | 0.687634 | 2293.89 | 3335.91 | 0 | 0 | 0.7586 | 1.1032 | 0 | Er | Er | Yes | Er | 0.6876329 | 17029.54 | 572 | 32.318 | 29.354 | 18.5232 | 17029.54 | 12 | 4 | 320 | 176 | 0 | 64 | 0 | 0 | 0 | 0 | 0 | 0 | 0 | 0 | 0 | 0 | 0 | 0.5594406 | 0 | 0.1118881 | 3.227593 | 19.82986 | 0.098827 | 0.0012762511 | 19.30977 | 0.617474 | 0.0032048083 | 19.51691 | 0.137328 | 0.0327854723 | 19.22172 | 0.33139 | 0.1639982646 | 19.34857 | 0.323166 | 0.497496854 | 19.47052 | 0.181328 | 0.3350797227 | 19.36621 | 0.155924 | 1.578226 | 19.77055 | 0.424114 | 19.26624 | 29.16869 | 0.622593 | 3.227593 | 19.82986 | 0.098827 | 21.58907 | 31.49404 | 0.481303 | 6.338012 | 20.51528 | 0.45467 | 14.7146 | 24.23478 | 0.458643 | 0.0841297626 | 0.0841297626 | 18.29128 | 0.167901 | 0.4165577191 | 18.50219 | 0.141275 | 0.8105222489 | 18.6602 | 0.221909 | 0.3740940094 | 11.45481 | 0.0043782503 | 11.65477 | 0.276506 | 0.0432649118 | 11.47863 | 0.094813 | 0.1277491886 | 11.49007 | 0.079576 | 0.2137685118 | 11.48147 | 0.084766 | 0.3113733588 | 11.46132 | 0.111088 | 0.3740940094 | 11.45481 | 0.108272 | 0.4114278988 | 11.51079 | 0.143036 | 3.28865e-05 | 3.28865 | 19.30502 | 0.02853148 | 4.29881e-06 | 0.429881 | 11.51368 | 3.143463 | 0.497496854 | 21.34243 | 23.14667 | 19.45535 | 21.42527 | 19.3951 | 19.30502 | 0.4647113817 | 0.4133670914 | 7.988751 | 7.65014 | 18.51738 | 176.6174 | 11.51368 | 11.46587 | 11.51079 | 0.3113733588 | 0.4114278988 | 7.791342
170 | ATEZEG_clean | ATEZEG_clean | [O-]C(=O)c1ccc(cc1)C1=CC(=C[C]=C1)c1cc(cc(c1)c1ccc(cc1)C(=O)[O-])c1ccc(cc1)C(=O)[O-].[O-]C(=O)c1ccc(cc1)C1=C[C]=CC(=C1)c1cc(cc(c1)c1ccc(cc1)C(=O)[O-])c1ccc(cc1)C(=O)[O-].[Yb] MOFid-v1.ant.cat0;ATEZEG_clean | [Yb] | [O-]C(=O)c1ccc(cc1)C1=CC(=C[C]=C1)c1cc(cc(c1)c1ccc(cc1)C(=O)[O-])c1ccc(cc1)C(=O)[O-].[O-]C(=O)c1ccc(cc1)C1=C[C]=CC(=C1)c1cc(cc(c1)c1ccc(cc1)C(=O)[O-])c1ccc(cc1)C(=O)[O-] | ant | 0 | Yb | 5 | O64 | 1 | 4.441 | Yb节点 (CN=5) | M-M=4.44Å | 10.12518 | 7.5272 | 10.12318 | 0.775574 | 2361.78 | 3045.2 | 0 | 0 | 0.7158 | 0.922929 | 0 | Yb | Yb | Yes | Yb | 0.7755802 | 16139.1 | 636 | 32.485 | 29.089 | 17.629 | 16139.1 | 12 | 4 | 352 | 208 | 0 | 64 | 0 | 0 | 0 | 0 | 0 | 0 | 0 | 0 | 0 | 0 | 0 | 0.5534591 | 0 | 0.1006289 | 5.306659 | 22.79786 | 0.54823 | 0.0025769965 | 22.15391 | 0.1372 | 0.0066829446 | 22.22419 | 0.299747 | 0.065134664 | 22.17718 | 0.201642 | 0.3264162381 | 22.37319 | 0.160942 | 0.9690634425 | 22.67882 | 0.276592 | 0.6655914279 | 22.53606 | 0.206736 | 2.97869 | 23.07521 | 0.495232 | 17.51414 | 31.54864 | 0.754104 | 5.306659 | 22.79786 | 0.54823 | 18.99803 | 32.55339 | 0.85252 | 9.400399 | 23.38988 | 0.331885 | 15.24814 | 28.4935 | 0.567311 | 0.132826425 | 0.132826425 | 21.06503 | 0.119533 | 0.6622880965 | 21.24965 | 0.409595 | 1.273703 | 21.59898 | 0.37859 | 0.5015093853 | 13.04029 | 0.0059433432 | 13.2628 | 0.129376 | 0.0578281991 | 13.15896 | 0.135358 | 0.1732524355 | 13.12708 | 0.136723 | 0.285459572 | 13.14774 | 0.102301 | 0.4270020159 | 13.13553 | 0.087021 | 0.5015093853 | 13.04029 | 0.107231 | 0.5535169553 | 13.10489 | 0.076851 | 6.51075e-05 | 6.51075 | 22.13631 | 0.01197221 | 5.8941e-06 | 0.58941 | 13.19112 | 5.173833 | 0.9690634425 | 24.05995 | 26.09141 | 22.36329 | 23.72515 | 22.52936 | 22.13631 | 0.9039287785 | 0.8362370175 | 11.34729 | 11.04622 | 17.06586 | 100.2036 | 13.19112 | 13.10785 | 13.10489 | 0.4270020159 | 0.5535169553 | 8.945185
171 | ATEZIK_clean | ATEZIK_clean | [Lu].[O-]C(=O)c1ccc(cc1)C1=CC(=C[C]=C1)c1cc(cc(c1)c1ccc(cc1)C(=O)[O-])c1ccc(cc1)C(=O)[O-].[O-]C(=O)c1ccc(cc1)C1=C[C]=CC(=C1)c1cc(cc(c1)c1ccc(cc1)C(=O)[O-])c1ccc(cc1)C(=O)[O-] MOFid-v1.ant.cat0;ATEZIK_clean | [Lu] | [O-]C(=O)c1ccc(cc1)C1=CC(=C[C]=C1)c1cc(cc(c1)c1ccc(cc1)C(=O)[O-])c1ccc(cc1)C(=O)[O-].[O-]C(=O)c1ccc(cc1)C1=C[C]=CC(=C1)c1cc(cc(c1)c1ccc(cc1)C(=O)[O-])c1ccc(cc1)C(=O)[O-] | ant | 0 | Lu | 5 | O64 | 1 | 4.495 | Lu节点 (CN=5) | M-M=4.5Å | 10.39835 | 7.60488 | 10.39835 | 0.744295 | 2329.14 | 3129.33 | 0 | 0 | 0.7298 | 0.980525 | 0 | Lu | Lu | Yes | Lu | 0.7442951 | 16868.93 | 636 | 32.301 | 28.825 | 18.692 | 16868.93 | 12 | 4 | 352 | 208 | 0 | 64 | 0 | 0 | 0 | 0 | 0 | 0 | 0 | 0 | 0 | 0 | 0 | 0.5534591 | 0 | 0.1006289 | 4.700222 | 22.33444 | 0.428799 | 0.0020169308 | 20.86619 | 0.482085 | 0.0047216019 | 21.06947 | 0.51146 | 0.049408191 | 21.081 | 0.281359 | 0.2495736908 | 21.28555 | 0.271557 | 0.7401904471 | 21.39503 | 0.204739 | 0.4831342738 | 21.35574 | 0.54673 | 2.421074 | 22.0803 | 0.233553 | 18.5837 | 31.05291 | 0.901001 | 4.700222 | 22.33444 | 0.428799 | 20.32687 | 32.60274 | 0.838221 | 8.773031 | 23.03525 | 0.477978 | 15.87016 | 27.88142 | 0.71484 | 0.1119561899 | 0.1119561899 | 20.0682 | 0.178069 | 0.5508601639 | 20.15531 | 0.178413 | 1.085876 | 20.34915 | 0.291706 | 0.4428287229 | 12.43278 | 0.0050687785 | 12.39728 | 0.309394 | 0.0517822177 | 12.3831 | 0.061189 | 0.151577307 | 12.44441 | 0.114129 | 0.2517394115 | 12.41292 | 0.039311 | 0.3746068662 | 12.38805 | 0.099524 | 0.4428287229 | 12.43278 | 0.160581 | 0.4911325616 | 12.43743 | 0.109211 | 4.88609e-05 | 4.88609 | 21.00776 | 0.04644157 | 5.1431e-06 | 0.51431 | 12.42872 | 4.588266 | 0.7401904471 | 22.8394 | 24.90207 | 20.79171 | 22.82443 | 21.34544 | 21.00776 | 0.6907822561 | 0.6282342572 | 9.879563 | 9.500282 | 17.57383 | 124.7845 | 12.42872 | 12.41125 | 12.43743 | 0.3746068662 | 0.4911325616 | 8.57904
172 | ATIJUJ_manual | ATIJUJ_manual | [Co].[O]P(=O)([C]N1CC[C](CC1)[C]1CCN(CC1)[C]P(=O)(O)[O])O MOFid-v1.UNKNOWN.cat0;ATIJUJ_manual | [Co] | [O]P(=O)([C]N1CC[C](CC1)[C]1CCN(CC1)[C]P(=O)(O)[O])O | UNKNOWN | 0 | Co | 5 | O24,N6 | 0.8 | 3.199 | Co节点 (CN=5) | M-M=3.2Å | 17.44029 | 16.95439 | 17.44029 | 0.753394 | 1262.36 | 1675.56 | 0 | 0 | 0.7098 | 0.942136 | 0 | Co | Co | Yes | Co | 0.7533946 | 3081.947 | 126 | 6.2631 | 23.9283 | 23.9283 | 3081.947 | 6 | 6 | 36 | 54 | 6 | 18 | 0 | 0 | 0 | 0 | 0 | 6 | 0 | 0 | 0 | 0 | 0 | 0.2857143 | 0.04761905 | 0.1428571 | 0.4907720843 | 15.11824 | 0.10596 | 0.0001930935 | 15.6016 | 1.231558 | 0.0004702184 | 14.8684 | 1.187423 | 0.0050007633 | 15.00962 | 0.355648 | 0.0244191723 | 15.04599 | 0.262345 | 0.0728856333 | 14.93393 | 0.242615 | 0.0487882834 | 14.96631 | 0.242891 | 0.245150039 | 15.07179 | 0.223719 | 5.942146 | 17.0219 | 0.407777 | 0.4907720843 | 15.11824 | 0.10596 | 13.12998 | 21.35023 | 0.60117 | 0.9871742735 | 14.94489 | 0.361578 | 2.708286 | 15.85 | 0.378098 | 0.0171674398 | 0.0171674398 | 13.81729 | 0.251039 | 0.0851703113 | 13.85323 | 0.121695 | 0.1735659988 | 13.79945 | 0.269509 | 0.1126897066 | 8.82784 | 0.001246168 | 8.68673 | 0.26848 | 0.0128407157 | 8.76474 | 0.14507 | 0.0374798001 | 8.83548 | 0.081157 | 0.0626910132 | 8.79972 | 0.061768 | 0.0935984837 | 8.90423 | 0.091278 | 0.1126897066 | 8.82784 | 0.094878 | 0.1256341207 | 8.792 | 0.118401 | 4.87899e-06 | 0.487899 | 14.94949 | 0.04828456 | 1.26531e-06 | 0.126531 | 8.820066 | 0.4736046445 | 0.0728856333 | 16.63101 | 17.90772 | 15.47141 | 16.5139 | 14.98208 | 14.94949 | 0.06788487 | 0.0557181935 | 3.893526 | 3.855964 | 24.63901 | 1181.571 | 8.820066 | 8.84393 | 8.792 | 0.0935984837 | 0.1256341207 | 6.129423
173 | ATIXAE_clean | ATIXAE_clean | [O-]C(=O)c1ccc(cc1)C1=NC(=[N]=C([N]1)c1ccc(cc1)C(=O)[O-])c1ccc(cc1)C(=O)[O-].[Tb] MOFid-v1.ths.cat1;ATIXAE_clean | [Tb] | [O-]C(=O)c1ccc(cc1)C1=NC(=[N]=C([N]1)c1ccc(cc1)C(=O)[O-])c1ccc(cc1)C(=O)[O-] | ths | 1 | Tb | 6 | O24 | 1 | 8 | Tb节点 (CN=6) | M-M=8Å | 6.03489 | 5.11879 | 6.02804 | 1.08037 | 1988.86 | 1840.92 | 0 | 0 | 0.5946 | 0.550369 | 0 | Tb | Tb | Yes | Tb | 1.080365 | 3672.239 | 184 | 8.3219 | 15.4318 | 28.647 | 3672.239 | 4 | 5 | 96 | 48 | 12 | 24 | 0 | 0 | 0 | 0 | 0 | 0 | 0 | 0 | 0 | 0 | 0 | 0.5217391 | 0.06521739 | 0.1304348 | 3.057949 | 24.03745 | 0.216625 | 0.0014021551 | 22.04018 | 0.210958 | 0.0036649614 | 22.08525 | 0.168619 | 0.0357863465 | 22.05179 | 0.149709 | 0.1800225884 | 22.21383 | 0.124429 | 0.5271239901 | 22.34681 | 0.112998 | 0.3624544768 | 22.29001 | 0.136279 | 1.665956 | 23.04155 | 0.182781 | 7.857659 | 30.44828 | 1.061848 | 3.057949 | 24.03745 | 0.216625 | 8.567434 | 31.35437 | 0.787517 | 4.996538 | 26.02457 | 0.380905 | 6.934151 | 28.6631 | 0.469469 | 0.0740787837 | 0.0740787837 | 21.9188 | 0.084529 | 0.356272961 | 22.01279 | 0.185527 | 0.6990789547 | 22.28505 | 0.206059 | 0.2842450907 | 14.25682 | 0.0031600809 | 14.28517 | 0.166667 | 0.0328276946 | 14.29177 | 0.041656 | 0.0976538243 | 14.21854 | 0.016057 | 0.16180242 | 14.23367 | 0.052835 | 0.2400405817 | 14.23873 | 0.029697 | 0.2842450907 | 14.25682 | 0.05032 | 0.3139388641 | 14.27016 | 0.062212 | 3.6389e-05 | 3.6389 | 22.08601 | 0.01432118 | 3.29875e-06 | 0.329875 | 14.23702 | 2.98387 | 0.5271239901 | 24.09289 | 25.9487 | 22.59487 | 23.73511 | 22.28355 | 22.08601 | 0.4913376436 | 0.4530452064 | 10.97989 | 11.03115 | 17.19329 | 165.7268 | 14.23702 | 14.24307 | 14.27016 | 0.2400405817 | 0.3139388641 | 7.84899
174 | ATOGEV_clean | ATOGEV_clean |  |  |  | sql/kgd |  | Zn | 4 | O48 | 1 | 4.121 | Zn节点 (CN=4) | M-M=4.12Å | 5.55487 | 4.3075 | 5.55487 | 1.61783 | 1414.83 | 874.522 | 0 | 0 | 0.6026 | 0.372475 | 0 | Zn | Zn | No |  | 1.617734 | 2118.843 | 92 | 9.9144 | 14.4414 | 14.9785 | 2118.843 | 12 | 4 | 0 | 16 | 0 | 48 | 0 | 0 | 12 | 0 | 0 | 0 | 0 | 0 | 0 | 0 | 0 | 0 | 0 | 0.5217391 | 1.849358 | 24.76135 | 0.316901 | 0.0009727548 | 21.83745 | 0.385201 | 0.002458123 | 21.8436 | 0.120062 | 0.0249081726 | 21.98112 | 0.077188 | 0.1226195715 | 22.11066 | 0.034879 | 0.3614510458 | 22.4973 | 0.075115 | 0.2467971652 | 22.28832 | 0.152498 | 1.065610454 | 23.64867 | 0.208578 | 4.174066441 | 28.56707 | 1.040208 | 1.849358 | 24.76135 | 0.316901 | 4.61756 | 29.20846 | 0.620848 | 2.717465 | 26.2237 | 0.210555 | 3.655526 | 27.86561 | 0.514324 | 0.0498809265 | 0.0498809265 | 22.16784 | 0.078264 | 0.2401654803 | 22.39699 | 0.087351 | 0.4714147147 | 22.67261 | 0.168825 | 0.1999717381 | 14.69103 | 0.0023128153 | 14.59415 | 0.131774 | 0.0236145299 | 14.6287 | 0.043274 | 0.0692653859 | 14.65812 | 0.018263 | 0.1149222963 | 14.66509 | 0.038854 | 0.1691140198 | 14.67558 | 0.032666 | 0.1999717381 | 14.69103 | 0.009035 | 0.2225993861 | 14.70903 | 0.079823 | 2.48006e-05 | 2.48006 | 21.90013 | 0.02220373 | 2.35734e-06 | 0.235734 | 14.61011 | 1.799477 | 0.3614510458 | 24.20013 | 26.16934 | 22.78209 | 23.64897 | 22.29876 | 21.90013 | 0.3365428732 | 0.3115701193 | 10.68661 | 10.52059 | 17.32038 | 230.8594 | 14.61011 | 14.67723 | 14.70903 | 0.1691140198 | 0.2225993861 | 7.29002
175 | ATOWIQ_clean | ATOWIQ_clean | CC1=NN=C([N]1)C.[O-]C(=O)c1ccc(cc1)C(=O)O.[Zn].[Zn][Zn] MOFid-v1.ERROR.cat0;ATOWIQ_clean | [Zn][Zn] | CC1=NN=C([N]1)C.[O-]C(=O)c1ccc(cc1)C(=O)O | ERROR | 0 | Zn | 4 | O12,N6 | 0.667 | 3.017 | Zn节点 (CN=4) | M-M=3.02Å | 9.54888 | 7.69493 | 9.54888 | 0.866747 | 1781.33 | 2055.19 | 0 | 0 | 0.6812 | 0.785928 | 0 | Zn | Zn | Yes | Zn | 0.8667155 | 2134.775 | 98 | 13.8224 | 13.8224 | 14.376 | 2134.775 | 4 | 5 | 40 | 32 | 6 | 16 | 0 | 0 | 4 | 0 | 0 | 0 | 0 | 0 | 0 | 0 | 0 | 0.4081633 | 0.06122449 | 0.1632653 | 3.319089 | 21.63885 | 0.243968 | 0.0010436253 | 19.06216 | 0.309006 | 0.0025425903 | 19.4093 | 0.225195 | 0.0257865187 | 19.16893 | 0.153792 | 0.1309982403 | 19.19063 | 0.165 | 0.4104073098 | 19.49516 | 0.359849 | 0.2661327598 | 19.29445 | 0.06238 | 1.443116 | 19.99613 | 0.125989 | 13.03297 | 30.9646 | 1.045351 | 3.319089 | 21.63885 | 0.243968 | 14.17949 | 32.69846 | 1.136426 | 7.043942294 | 24.57105 | 0.292625 | 11.23252 | 29.13014 | 0.655202 | 0.0676661383 | 0.0676661383 | 18.63351 | 0.095533 | 0.3366140275 | 18.78093 | 0.168737 | 0.6667685462 | 18.99659 | 0.278368 | 0.30683747 | 12.09464 | 0.0033884586 | 12.00106 | 0.082366 | 0.0346573337 | 12.08035 | 0.060342 | 0.1036180327 | 12.04478 | 0.034791 | 0.1730224386 | 12.07512 | 0.092115 | 0.2544783901 | 12.08536 | 0.057277 | 0.30683747 | 12.09464 | 0.0758 | 0.3414931419 | 12.11818 | 0.086838 | 2.62906e-05 | 2.62906 | 19.20119 | 0.04062736 | 3.45962e-06 | 0.345962 | 12.04472 | 3.251423 | 0.4104073098 | 21.54683 | 22.99645 | 19.52906 | 22.11499 | 19.32675 | 19.20119 | 0.3846207911 | 0.3427411715 | 8.063697 | 7.599274 | 18.43253 | 208.9433 | 12.04472 | 12.08504 | 12.11818 | 0.2544783901 | 0.3414931419 | 7.156461
176 | ATOWOW_clean | ATOWOW_clean | CC1=NN=C([N]1)C.[O-]C(=O)c1ccc(cc1)C(=O)O.[Zn].[Zn][Zn] MOFid-v1.ERROR.cat0;ATOWOW_clean | [Zn][Zn] | CC1=NN=C([N]1)C.[O-]C(=O)c1ccc(cc1)C(=O)O | ERROR | 0 | Zn | 5 | O12,N6 | 0.667 | 3.024 | Zn节点 (CN=5) | M-M=3.02Å | 9.60606 | 7.73922 | 9.60387 | 0.865497 | 1776.39 | 2052.45 | 0 | 0 | 0.6816 | 0.787524 | 0 | Zn | Zn | Yes | Zn | 0.865466 | 2137.857 | 98 | 14.0599 | 14.0599 | 14.35 | 2137.857 | 4 | 5 | 40 | 32 | 6 | 16 | 0 | 0 | 4 | 0 | 0 | 0 | 0 | 0 | 0 | 0 | 0 | 0.4081633 | 0.06122449 | 0.1632653 | 3.155261 | 21.22686 | 0.179057 | 0.0009405922 | 18.82134 | 0.419028 | 0.0024462045 | 18.689 | 0.254872 | 0.0244454269 | 18.69899 | 0.086618 | 0.1252267265 | 18.81311 | 0.142694 | 0.3834026744 | 18.99042 | 0.261697 | 0.2481850636 | 18.78237 | 0.048311 | 1.375237235 | 19.81185 | 0.272886 | 13.06988 | 31.68696 | 0.965766 | 3.155261 | 21.22686 | 0.179057 | 14.24301 | 33.2052 | 1.468155 | 7.028928 | 24.36886 | 0.274343 | 11.34241 | 29.28035 | 0.388798 | 0.0641297774 | 0.0641297774 | 18.34232 | 0.100392 | 0.3238478977 | 18.54104 | 0.290571 | 0.6413426432 | 18.76271 | 0.063545 | 0.2961203689 | 11.88269 | 0.0033336184 | 11.81611 | 0.076382 | 0.0333594494 | 11.87839 | 0.044986 | 0.1007081793 | 11.78848 | 0.094753 | 0.1638824081 | 11.88609 | 0.08773 | 0.2463088647 | 11.87667 | 0.08501 | 0.2961203689 | 11.88269 | 0.12329 | 0.3316335418 | 11.9255 | 0.113559 | 2.43664e-05 | 2.43664 | 18.68334 | 0.0200896 | 3.3526e-06 | 0.33526 | 11.82156 | 3.091132 | 0.3834026744 | 21.38013 | 23.09185 | 19.13048 | 21.91804 | 18.86197 | 18.68334 | 0.3589572475 | 0.319272897 | 7.782965 | 7.267911 | 18.60104 | 222.4192 | 11.82156 | 11.88182 | 11.9255 | 0.2463088647 | 0.3316335418 | 6.86178
177 | ATUXIY_clean | ATUXIY_clean | O1C2C1O2.[Eu].[O-]C(=O)c1cc(ccc1C(=O)[O-])Oc1cc(cc(c1)C(=O)[O-])C(=O)[O-] MOFid-v1.tfz-d.cat0;ATUXIY_clean | [Eu] | O1C2C1O2.[O-]C(=O)c1cc(ccc1C(=O)[O-])Oc1cc(cc(c1)C(=O)[O-])C(=O)[O-] | tfz-d | 0 | Eu | 8 | O88 | 1 | 3.933 | Eu节点 (CN=8) | M-M=3.93Å | 5.42434 | 3.78722 | 5.41357 | 1.56042 | 1520.84 | 974.637 | 0 | 0 | 0.5342 | 0.342345 | 0 | Eu | Eu | Yes | Eu | 1.560416 | 5100.998 | 284 | 23.0599 | 11.005 | 20.9497 | 5100.998 | 12 | 4 | 136 | 56 | 0 | 80 | 0 | 0 | 0 | 0 | 0 | 0 | 0 | 0 | 0 | 0 | 0 | 0.4788732 | 0 | 0.2816901 | 3.626188471 | 31.42238 | 0.620562 | 0.0033474641 | 25.54155 | 0.178364 | 0.0080648589 | 25.4895 | 0.168909 | 0.0811171121 | 25.55443 | 0.158758 | 0.3920818332 | 25.96805 | 0.229546 | 1.141066 | 27.0832 | 0.117352 | 0.7822017796 | 26.61777 | 0.246202 | 2.709347 | 29.46351 | 0.112315 | 5.22227 | 32.79943 | 1.417485 | 3.626188471 | 31.42238 | 0.620562 | 5.502858 | 33.86843 | 2.36223 | 4.27658 | 31.92512 | 0.466169 | 4.89152 | 33.7158 | 1.948687 | 0.1276843271 | 0.1276843271 | 25.63326 | 0.118483 | 0.5850612675 | 26.24267 | 0.188387 | 1.085703 | 27.074 | 0.192394 | 0.3910995859 | 16.90285 | 0.0049990303 | 16.72993 | 0.101787 | 0.0493574927 | 16.73452 | 0.066955 | 0.1435324093 | 16.84068 | 0.041641 | 0.2364947286 | 16.83567 | 0.071913 | 0.3380790931 | 16.82831 | 0.114519 | 0.3910995859 | 16.90285 | 0.052466 | 0.4362003839 | 16.85625 | 0.102444 | 8.12566e-05 | 8.12566 | 25.45881 | 0.01527397 | 4.94856e-06 | 0.494856 | 16.73933 | 3.498504 | 1.141066 | 27.58625 | 28.52607 | 27.11659 | 27.1161 | 26.55634 | 25.45881 | 1.059949 | 1.013382 | 16.87573 | 16.42025 | 16.13297 | 90.50139 | 16.73933 | 16.85561 | 16.85625 | 0.3380790931 | 0.4362003839 | 8.719484
178 | ATUZEW_clean | ATUZEW_clean | [Cu][Cu].[O-]C(=O)C1=C[C]=CC(=C1)C(=O)[O-] MOFid-v1.kgm.cat2;ATUZEW_clean | [Cu][Cu] | [O-]C(=O)C1=C[C]=CC(=C1)C(=O)[O-] | kgm | 2 | Cu | 4 | O72 | 1 | 2.656 | Cu节点 (CN=4) | M-M=2.66Å | 10.5847 | 3.84767 | 10.5847 | 0.968927 | 2122.87 | 2190.95 | 0 | 0 | 0.6504 | 0.671258 | 0 | Cu | Cu | Yes | Cu | 0.9689268 | 11559.68 | 486 | 18.6923 | 18.6923 | 38.2023 | 11559.68 | 18 | 4 | 270 | 54 | 0 | 144 | 0 | 0 | 0 | 18 | 0 | 0 | 0 | 0 | 0 | 0 | 0 | 0.5555556 | 0 | 0.2962963 | 3.881818 | 24.10371 | 0.423027 | 0.0055132856 | 27.23299 | 0.181316 | 0.0135024533 | 27.20391 | 0.249744 | 0.1273151997 | 27.08577 | 0.184866 | 0.5285804634 | 26.99176 | 0.319422 | 1.156407 | 26.94036 | 0.245418 | 0.8770534696 | 26.83498 | 0.304382 | 2.520335 | 25.66695 | 0.898682 | 11.38993 | 28.56357 | 0.679766 | 3.881818 | 24.10371 | 0.423027 | 12.56379 | 30.17959 | 1.146391 | 5.971956 | 24.55147 | 0.800527 | 9.504434 | 26.11578 | 0.731193 | 0.1830540536 | 0.1830540536 | 26.28756 | 0.153635 | 0.694848184 | 25.68892 | 0.209529 | 1.161241 | 25.01552 | 0.31797 | 0.4604177216 | 15.70994 | 0.0060711004 | 16.49655 | 0.25514 | 0.0618488715 | 16.46383 | 0.093562 | 0.1772201635 | 16.20505 | 0.097655 | 0.2800804669 | 16.05637 | 0.145842 | 0.4000291758 | 15.89456 | 0.107215 | 0.4604177216 | 15.70994 | 0.224855 | 0.5121944227 | 15.69469 | 0.164552 | 0.000139811 | 13.9811 | 27.23008 | 0.01636247 | 6.31168e-06 | 0.631168 | 16.50509 | 3.698764 | 1.156407 | 27.41461 | 28.76754 | 27.28477 | 26.19152 | 26.92237 | 27.23008 | 1.029092 | 0.9733534265 | 14.45404 | 22.15115 | 16.87489 | 93.72763 | 16.50509 | 15.88696 | 15.69469 | 0.4000291758 | 0.5121944227 | 10.72499
179 | AVAJUE_clean | AVAJUE_clean | [Cu][Cu].[O-]C(=O)c1ccc(cc1)c1ccc(cc1)N(c1ccc(cc1)c1ccc(cc1)C(=O)[O-])c1ccc(cc1)c1ccc(cc1)C(=O)[O-] MOFid-v1.tbo.cat0;AVAJUE_clean | [Cu][Cu] | [O-]C(=O)c1ccc(cc1)c1ccc(cc1)N(c1ccc(cc1)c1ccc(cc1)C(=O)[O-])c1ccc(cc1)c1ccc(cc1)C(=O)[O-] | tbo | 0 | Cu | 6 | O288 | 1 | 2.626 | Cu节点 (CN=6) | M-M=2.63Å | 37.52571 | 19.54108 | 37.52571 | 0.164116 | 999.284 | 6088.87 | 0 | 0 | 0.9304 | 5.66915 | 0 | Cu | Cu | Yes | Cu | 0.1641164 | 225977.8 | 2288 | 60.91 | 60.91 | 60.91 | 225977.8 | 48 | 5 | 1248 | 768 | 32 | 192 | 0 | 0 | 0 | 48 | 0 | 0 | 0 | 0 | 0 | 0 | 0 | 0.5454545 | 0.01398601 | 0.08391608 | 1.075788 | 10.70882 | 0.460043 | 0.000463423 | 9.98603 | 0.946945 | 0.0010365452 | 11.08926 | 0.812007 | 0.0107303694 | 10.75755 | 0.214721 | 0.0539742283 | 10.66481 | 0.180045 | 0.162439838 | 10.65775 | 0.207231 | 0.1090790296 | 10.66702 | 0.316774 | 0.5455339509 | 10.84026 | 0.464089 | 13.30829 | 12.06127 | 0.355158 | 1.075788 | 10.70882 | 0.460043 | 35.90872 | 14.43134 | 0.772638 | 2.198232 | 11.03649 | 0.211722 | 5.909207 | 11.286 | 0.34002 | 0.0520757611 | 0.0520757611 | 9.64815 | 0.156319 | 0.2654137732 | 9.4946 | 0.096919 | 0.5226560779 | 9.55195 | 0.265787 | 0.4077809026 | 5.78745 | 0.0045066208 | 5.81171 | 0.117064 | 0.0447192007 | 5.72044 | 0.13867 | 0.1364657621 | 5.79656 | 0.081573 | 0.2240124126 | 5.82176 | 0.130009 | 0.3362368978 | 5.77199 | 0.060848 | 0.4077809026 | 5.78745 | 0.052193 | 0.4505344734 | 5.76183 | 0.11029 | 1.08979e-05 | 1.08979 | 10.73265 | 0.02214767 | 4.50064e-06 | 0.450064 | 5.796702 | 1.023712614 | 0.162439838 | 11.11208 | 10.5688 | 12.18146 | 10.586 | 10.66319 | 10.73265 | 0.1517094686 | 0.1103640769 | 2.415556 | 2.421411 | 31.97888 | 599.624 | 5.796702 | 5.793733 | 5.76183 | 0.3362368978 | 0.4505344734 | 4.935944
180 | AVAKAL_clean | AVAKAL_clean | [Cu][Cu].[O-]C(=O)c1ccc(cc1)c1ccc(cc1)N(c1ccc(cc1)c1ccc(cc1)C(=O)[O-])c1ccc(cc1)c1ccc(cc1)C(=O)[O-] MOFid-v1.pto.cat0;AVAKAL_clean | [Cu][Cu] | [O-]C(=O)c1ccc(cc1)c1ccc(cc1)N(c1ccc(cc1)c1ccc(cc1)C(=O)[O-])c1ccc(cc1)c1ccc(cc1)C(=O)[O-] | pto | 0 | Cu | 4 | O48 | 1 | 2.641 | Cu节点 (CN=4) | M-M=2.64Å | 26.25291 | 12.57512 | 26.25291 | 0.207415 | 1259.45 | 6072.13 | 0 | 0 | 0.913 | 4.40181 | 0 | Cu | Cu | Yes | Cu | 0.2074148 | 44701.08 | 572 | 35.49 | 35.49 | 35.49 | 44701.08 | 12 | 5 | 312 | 192 | 8 | 48 | 0 | 0 | 0 | 12 | 0 | 0 | 0 | 0 | 0 | 0 | 0 | 0.5454545 | 0.01398601 | 0.08391608 | 1.061583 | 11.09908 | 0.086339 | 0.0003223812 | 11.10302 | 1.436408 | 0.0009402786 | 10.55882 | 1.290047 | 0.010808726 | 10.94549 | 0.257807 | 0.0529690257 | 10.91934 | 0.243262 | 0.1574115865 | 10.94548 | 0.064198 | 0.1042903252 | 11.05653 | 0.168625 | 0.5265470402 | 11.06831 | 0.191839 | 12.9286 | 12.48405 | 0.260004 | 1.061583 | 11.09908 | 0.086339 | 40.74736 | 15.59334 | 0.41363 | 2.134352 | 11.37234 | 0.234276 | 5.574141 | 11.70324 | 0.390712 | 0.0490556759 | 0.0490556759 | 10.03686 | 0.236787 | 0.2473828124 | 10.07676 | 0.149034 | 0.4882194949 | 10.04927 | 0.112245 | 0.3590073103 | 6.25744 | 0.0039939451 | 6.26307 | 0.504895 | 0.0392678238 | 6.21047 | 0.174658 | 0.1201676003 | 6.20028 | 0.100665 | 0.1993480104 | 6.22227 | 0.090868 | 0.3028950677 | 6.22952 | 0.073447 | 0.3590073103 | 6.25744 | 0.077794 | 0.4035854692 | 6.19406 | 0.047807 | 1.04041e-05 | 1.04041 | 10.93806 | 0.02058734 | 4.02368e-06 | 0.402368 | 6.185575 | 1.012528 | 0.1574115865 | 11.85935 | 11.65822 | 12.59895 | 11.32088 | 10.97378 | 10.93806 | 0.1466028605 | 0.1083559106 | 2.598451 | 2.585718 | 30.60265 | 610.8669 | 6.185575 | 6.23641 | 6.19406 | 0.3028950677 | 0.4035854692 | 4.752487
181 | AVAKEP_clean | AVAKEP_clean | [Cu][Cu].[O-]C(=O)c1ccc(cc1)c1cc2c3c(c1)C(C)(C)c1c4N3c3c(C2(C)C)cc(cc3C(c4cc(c1)c1ccc(cc1)C(=O)[O-])(C)C)c1ccc(cc1)C(=O)[O-] MOFid-v1.pto.cat0;AVAKEP_clean | [Cu][Cu] | [O-]C(=O)c1ccc(cc1)c1cc2c3c(c1)C(C)(C)c1c4N3c3c(C2(C)C)cc(cc3C(c4cc(c1)c1ccc(cc1)C(=O)[O-])(C)C)c1ccc(cc1)C(=O)[O-] | pto | 0 | Cu | 4 | O48 | 1 | 2.671 | Cu节点 (CN=4) | M-M=2.67Å | 25.17564 | 12.49369 | 25.17564 | 0.244994 | 1420.93 | 5799.87 | 0 | 0 | 0.8902 | 3.63356 | 0 | Cu | Cu | Yes | Cu | 0.2449936 | 44361.864 | 740 | 35.4 | 35.4 | 35.4 | 44361.864 | 12 | 5 | 384 | 288 | 8 | 48 | 0 | 0 | 0 | 12 | 0 | 0 | 0 | 0 | 0 | 0 | 0 | 0.5189189 | 0.01081081 | 0.06486486 | 1.499017 | 14.30377 | 0.303084 | 0.0006340731 | 14.92324 | 1.629378 | 0.0013750982 | 14.58271 | 1.243957 | 0.0151642775 | 14.17739 | 0.409399 | 0.0736441487 | 14.18483 | 0.265455 | 0.2195038717 | 14.34133 | 0.319189 | 0.1499391811 | 14.16292 | 0.329673 | 0.7368922131 | 14.33574 | 0.518176 | 16.02282 | 14.37216 | 0.318333 | 1.499017 | 14.30377 | 0.303084 | 47.94877 | 18.14151 | 0.489946 | 2.976828 | 14.14447 | 0.662837 | 7.522528 | 13.96388 | 0.606974 | 0.0561651225 | 0.0561651225 | 12.46747 | 0.154357 | 0.2788011623 | 12.61612 | 0.221112 | 0.5665862997 | 12.50502 | 0.237927 | 0.3699778132 | 7.39212 | 0.0043391988 | 7.36413 | 0.416822 | 0.040649431 | 7.38819 | 0.141226 | 0.1240262192 | 7.44346 | 0.102026 | 0.2098247082 | 7.36131 | 0.135673 | 0.307013594 | 7.42725 | 0.115746 | 0.3699778132 | 7.39212 | 0.120584 | 0.4157380259 | 7.31259 | 0.105074 | 1.48805e-05 | 1.48805 | 14.25107 | 0.03210401 | 4.14217e-06 | 0.414217 | 7.401164 | 1.442852356 | 0.2195038717 | 15.35743 | 16.24735 | 14.75012 | 15.07481 | 14.22969 | 14.25107 | 0.2043395942 | 0.1633387492 | 3.574823 | 3.592441 | 25.69091 | 412.1542 | 7.401164 | 7.39356 | 7.31259 | 0.307013594 | 0.4157380259 | 6.849902
182 | AVELOD_clean | AVELOD_clean | [Cu].[O-]C(=O)C([NH])C.n1ccc(cc1)C=Cc1ccncc1 MOFid-v1.tsi.cat0;AVELOD_clean | [Cu] | [O-]C(=O)C([NH])C.n1ccc(cc1)C=Cc1ccncc1 | tsi | 0 | Cu | 5 | N24,O16 | 0.4 | 5.318 | Cu节点 (CN=5) | M-M=5.32Å | 8.08398 | 4.98141 | 8.08398 | 0.915242 | 1686.35 | 1842.51 | 0 | 0 | 0.6036 | 0.659498 | 0 | Cu | Cu | Yes | Cu | 0.9152421 | 4831.163 | 288 | 13.7561 | 13.7561 | 25.5306 | 4831.163 | 8 | 5 | 120 | 120 | 24 | 16 | 0 | 0 | 0 | 8 | 0 | 0 | 0 | 0 | 0 | 0 | 0 | 0.4166667 | 0.08333333 | 0.05555556 | 3.95791 | 24.68404 | 0.358676 | 0.001511589 | 21.16333 | 0.365891 | 0.0036404884 | 21.10092 | 0.332516 | 0.0347078669 | 21.03369 | 0.242623 | 0.1741660338 | 21.28975 | 0.207576 | 0.5434702249 | 21.5422 | 0.111789 | 0.3539042916 | 21.42609 | 0.154272 | 1.923131 | 22.90399 | 0.304635 | 9.708685 | 32.23942 | 1.530156 | 3.95791 | 24.68404 | 0.358676 | 10.40464 | 32.34268 | 1.597984 | 6.547934 | 27.82522 | 0.310397 | 8.746357 | 31.09352 | 0.450886 | 0.0766732387 | 0.0766732387 | 20.75291 | 0.141023 | 0.3829202279 | 21.10027 | 0.160738 | 0.7625191851 | 21.24039 | 0.144797 | 0.3319040997 | 13.94759 | 0.0038540825 | 14.01048 | 0.173434 | 0.0384375484 | 13.91927 | 0.189093 | 0.1151788556 | 14.0092 | 0.089788 | 0.1897584028 | 13.98435 | 0.0907 | 0.2821319811 | 14.03747 | 0.065815 | 0.3319040997 | 13.94759 | 0.184983 | 0.3750477598 | 14.00383 | 0.06639 | 3.47614e-05 | 3.47614 | 21.12308 | 0.0218094 | 3.88899e-06 | 0.388899 | 13.94331 | 3.881237 | 0.5434702249 | 23.39209 | 25.15961 | 21.41112 | 23.60553 | 21.41935 | 21.12308 | 0.508762358 | 0.4667969862 | 9.631489 | 8.938413 | 17.6957 | 160.6231 | 13.94331 | 13.9898 | 14.00383 | 0.2821319811 | 0.3750477598 | 7.179773
183 | AVELUJ_clean | AVELUJ_clean | [Ni].[O-]C(=O)C([NH])C.n1ccc(cc1)C=Cc1ccncc1 MOFid-v1.tsi.cat0;AVELUJ_clean | [Ni] | [O-]C(=O)C([NH])C.n1ccc(cc1)C=Cc1ccncc1 | tsi | 0 | Ni | 5 | N24,O16 | 0.4 | 5.312 | Ni节点 (CN=5) | M-M=5.31Å | 8.10638 | 4.88927 | 8.10638 | 0.902679 | 1696.47 | 1879.38 | 0 | 0 | 0.605 | 0.670227 | 0 | Ni | Ni | Yes | Ni | 0.9026789 | 4826.982 | 288 | 13.7495 | 13.7495 | 25.533 | 4826.982 | 8 | 5 | 120 | 120 | 24 | 16 | 0 | 0 | 0 | 0 | 8 | 0 | 0 | 0 | 0 | 0 | 0 | 0.4166667 | 0.08333333 | 0.05555556 | 4.198449 | 24.94913 | 0.26586 | 0.0013815106 | 21.37642 | 0.411864 | 0.0037777169 | 21.37793 | 0.207757 | 0.0375794697 | 21.39208 | 0.11291 | 0.1881712689 | 21.48834 | 0.095381 | 0.5825687207 | 21.90463 | 0.11566 | 0.3870325713 | 21.72029 | 0.110754 | 2.036153662 | 23.12237 | 0.219128 | 9.817774 | 32.12155 | 1.578291 | 4.198449 | 24.94913 | 0.26586 | 10.46285 | 32.766 | 2.064667 | 6.676722 | 28.11828 | 0.769115 | 8.808688 | 30.86655 | 0.683857 | 0.0805230116 | 0.0805230116 | 20.95388 | 0.136024 | 0.4049826812 | 21.3314 | 0.170652 | 0.804105852 | 21.62462 | 0.183787 | 0.3592880278 | 14.28881 | 0.0041492956 | 14.11443 | 0.239443 | 0.0411833068 | 14.10704 | 0.087747 | 0.1222279577 | 14.22843 | 0.055908 | 0.2005095875 | 14.18699 | 0.087176 | 0.2958695463 | 14.21888 | 0.094284 | 0.3592880278 | 14.28881 | 0.154735 | 0.3882473479 | 14.23265 | 0.096227 | 3.74121e-05 | 3.74121 | 21.39658 | 0.0175551 | 4.09148e-06 | 0.409148 | 14.14218 | 4.117926 | 0.5825687207 | 23.65893 | 25.5104 | 21.75485 | 23.71153 | 21.70442 | 21.39658 | 0.544989251 | 0.5020457091 | 9.845027 | 9.143904 | 17.62155 | 151.1234 | 14.14218 | 14.23156 | 14.23265 | 0.2958695463 | 0.3882473479 | 7.25441
184 | AVEMAQ_clean | AVEMAQ_clean | [Ni].[O-]C(=O)C([NH])C.n1ccc(cc1)C=Cc1ccncc1 MOFid-v1.tsi.cat0;AVEMAQ_clean | [Ni] | [O-]C(=O)C([NH])C.n1ccc(cc1)C=Cc1ccncc1 | tsi | 0 | Ni | 5 | N24,O16 | 0.4 | 5.286 | Ni节点 (CN=5) | M-M=5.29Å | 7.89565 | 4.97897 | 7.87662 | 0.907269 | 1685.58 | 1857.86 | 0 | 0 | 0.6116 | 0.674111 | 0 | Ni | Ni | Yes | Ni | 0.9072696 | 4802.558 | 288 | 13.7327 | 13.7327 | 25.466 | 4802.558 | 8 | 5 | 120 | 120 | 24 | 16 | 0 | 0 | 0 | 0 | 8 | 0 | 0 | 0 | 0 | 0 | 0 | 0.4166667 | 0.08333333 | 0.05555556 | 3.892397 | 24.81132 | 0.4122 | 0.0013624553 | 21.22274 | 0.32713 | 0.0036252743 | 21.40039 | 0.290753 | 0.0357787421 | 21.3645 | 0.152209 | 0.1788722735 | 21.46645 | 0.270451 | 0.5591830813 | 21.75296 | 0.137371 | 0.3700781018 | 21.64981 | 0.150421 | 1.926862 | 23.04683 | 0.205866 | 9.194698 | 31.77126 | 1.205705 | 3.892397 | 24.81132 | 0.4122 | 9.918198 | 33.03192 | 1.277484 | 6.218491 | 27.80116 | 0.361456 | 8.242647 | 30.81152 | 0.220198 | 0.0784269266 | 0.0784269266 | 21.02198 | 0.053606 | 0.3870825915 | 21.25541 | 0.172214 | 0.7608169325 | 21.54193 | 0.257518 | 0.3317316555 | 14.06878 | 0.0037848626 | 14.12787 | 0.16267 | 0.0387942463 | 14.0408 | 0.056101 | 0.1134315464 | 13.98748 | 0.123533 | 0.1881831784 | 14.1291 | 0.082202 | 0.2787935992 | 14.10529 | 0.100222 | 0.3317316555 | 14.06878 | 0.08411 | 0.3682011529 | 14.13506 | 0.126564 | 3.54659e-05 | 3.54659 | 21.26015 | 0.01392326 | 3.82411e-06 | 0.382411 | 14.02989 | 3.81397 | 0.5591830813 | 23.59449 | 25.22359 | 21.76539 | 23.79449 | 21.62307 | 21.26015 | 0.5234043392 | 0.4807561547 | 10.02862 | 9.274289 | 17.51867 | 156.7915 | 14.02989 | 14.10106 | 14.13506 | 0.2787935992 | 0.3682011529 | 7.230258
185 | AVEQID_clean | AVEQID_clean | Nc1c(cc(cc1c1cc(cc(c1)C(=O)[O-])C(=O)[O-])c1cc(c2cc(cc(c2)C(=O)[O-])C(=O)[O-])c(c(c1)c1cc(cc(c1)C(=O)[O-])C(=O)[O-])N)c1cc(cc(c1)C(=O)[O-])C(=O)[O-].[Zn] MOFid-v1.UNKNOWN.cat0;AVEQID_clean | [Zn] | Nc1c(cc(cc1c1cc(cc(c1)C(=O)[O-])C(=O)[O-])c1cc(c2cc(cc(c2)C(=O)[O-])C(=O)[O-])c(c(c1)c1cc(cc(c1)C(=O)[O-])C(=O)[O-])N)c1cc(cc(c1)C(=O)[O-])C(=O)[O-] | UNKNOWN | 0 | Zn | 5 | O32 | 1 | 3.689 | Zn节点 (CN=5) | M-M=3.69Å | 7.54994 | 6.22752 | 7.22874 | 0.801255 | 2259.4 | 2819.83 | 0 | 0 | 0.702 | 0.876126 | 0 | Zn | Zn | Yes | Zn | 0.8012253 | 4535.3 | 172 | 12.4957 | 15.3163 | 24.254 | 4535.3 | 8 | 5 | 88 | 40 | 4 | 32 | 0 | 0 | 8 | 0 | 0 | 0 | 0 | 0 | 0 | 0 | 0 | 0.5116279 | 0.02325581 | 0.1860465 | 4.330745 | 21.56491 | 0.114942 | 0.0011784873 | 17.88508 | 0.342154 | 0.0030861518 | 17.81907 | 0.101425 | 0.0308843645 | 17.80758 | 0.076804 | 0.1581324395 | 18.03443 | 0.089026 | 0.4874387374 | 18.37523 | 0.089239 | 0.3163829181 | 18.23937 | 0.068934 | 1.797366 | 19.56275 | 0.23456 | 16.35058 | 32.21348 | 0.860224 | 4.330745 | 21.56491 | 0.114942 | 17.67297 | 33.45483 | 1.157353 | 9.327918 | 25.36821 | 0.237822 | 14.37415 | 30.12941 | 0.740227 | 0.085683074 | 0.085683074 | 17.89342 | 0.105134 | 0.4333901475 | 18.10197 | 0.139936 | 0.8584947104 | 18.41835 | 0.145463 | 0.3873472754 | 11.74197 | 0.004519756 | 11.72163 | 0.093722 | 0.0445521523 | 11.62523 | 0.072572 | 0.1325160467 | 11.65546 | 0.059032 | 0.2185741804 | 11.63694 | 0.022765 | 0.3267151488 | 11.69603 | 0.061579 | 0.3873472754 | 11.74197 | 0.091864 | 0.4334015707 | 11.70579 | 0.035227 | 3.08965e-05 | 3.08965 | 17.85501 | 0.01007164 | 4.43556e-06 | 0.443556 | 11.63719 | 4.245062 | 0.4874387374 | 20.74476 | 22.27059 | 18.43217 | 21.53153 | 18.21634 | 17.85501 | 0.4565543729 | 0.4017556634 | 7.45969 | 6.965637 | 18.78611 | 179.9692 | 11.63719 | 11.69165 | 11.70579 | 0.3267151488 | 0.4334015707 | 6.217816
186 | AVESOL_clean | AVESOL_clean | [O-]C(=O)c1cc(cc(c1)c1cc(cc(c1)C(=O)[O-])C(=O)[O-])c1cc(cc(c1)C(=O)[O-])C(=O)[O-].[Zn] MOFid-v1.vbk,UNKNOWN.cat0;AVESOL_clean | [Zn] | [O-]C(=O)c1cc(cc(c1)c1cc(cc(c1)C(=O)[O-])C(=O)[O-])c1cc(cc(c1)C(=O)[O-])C(=O)[O-] | vbk | 0 | Zn | 5 | O44 | 1 | 3.427 | Zn节点 (CN=5) | M-M=3.43Å | 5.87217 | 4.28231 | 5.84929 | 0.954537 | 2386.36 | 2500.02 | 0 | 0 | 0.6616 | 0.693111 | 0 | Zn | Zn | Yes | Zn | 0.954504 | 4008.763 | 176 | 16.1475 | 12.516 | 19.8687 | 4008.763 | 8 | 4 | 92 | 36 | 0 | 40 | 0 | 0 | 8 | 0 | 0 | 0 | 0 | 0 | 0 | 0 | 0 | 0.5227273 | 0 | 0.2272727 | 7.696231 | 28.80745 | 0.295741 | 0.0055669593 | 25.02947 | 0.139542 | 0.0139580791 | 24.87117 | 0.13995 | 0.1412496128 | 25.00906 | 0.21865 | 0.6814833219 | 25.22381 | 0.070678 | 1.955856 | 25.67592 | 0.086838 | 1.315703 | 25.38775 | 0.221945 | 5.349177 | 27.3344 | 0.211905 | 11.97757229 | 32.32265 | 1.41464 | 7.696231 | 28.80745 | 0.295741 | 12.64549 | 33.27573 | 1.469678 | 9.518481 | 30.57814 | 0.277552 | 11.10232 | 32.93559 | 0.468624 | 0.2367214272 | 0.2367214272 | 24.50666 | 0.092503 | 1.078932 | 24.82206 | 0.074981 | 2.077745 | 25.29833 | 0.170076 | 0.6676011806 | 15.48669 | 0.0079336854 | 15.37207 | 0.073042 | 0.0802716109 | 15.43478 | 0.070227 | 0.2372168305 | 15.39468 | 0.099493 | 0.3887722789 | 15.43458 | 0.082737 | 0.5651159739 | 15.44583 | 0.148264 | 0.6676011806 | 15.48669 | 0.124384 | 0.7397763825 | 15.53823 | 0.107079 | 0.000140194 | 14.0194 | 24.92494 | 0.0137001 | 8.0941e-06 | 0.80941 | 15.39515 | 7.45951 | 1.955856 | 26.47601 | 27.92539 | 25.85049 | 25.65214 | 25.42916 | 24.92494 | 1.814606 | 1.719135 | 17.30491 | 17.32052 | 15.93025 | 63.1556 | 15.39515 | 15.4557 | 15.53823 | 0.5651159739 | 0.7397763825 | 9.52979
187 | AVESUR_clean | AVESUR_clean | [Cd].[O-]C(=O)c1cc(cc(c1)c1cc(cc(c1)C(=O)[O-])C(=O)[O-])c1cc(cc(c1)C(=O)[O-])C(=O)[O-] MOFid-v1.UNKNOWN.cat0;AVESUR_clean | [Cd] | [O-]C(=O)c1cc(cc(c1)c1cc(cc(c1)C(=O)[O-])C(=O)[O-])c1cc(cc(c1)C(=O)[O-])C(=O)[O-] | UNKNOWN | 0 | Cd | 6 | O88 | 1 | 3.606 | Cd节点 (CN=6) | M-M=3.61Å | 6.33732 | 4.06042 | 6.33561 | 1.18458 | 2288.74 | 1932.12 | 0 | 0 | 0.6222 | 0.525251 | 0 | Cd | Cd | Yes | Cd | 1.184587 | 7515.182 | 352 | 29.218 | 11.1912 | 22.9833 | 7515.182 | 16 | 4 | 184 | 72 | 0 | 80 | 0 | 0 | 0 | 0 | 0 | 0 | 0 | 0 | 0 | 0 | 0 | 0.5227273 | 0 | 0.2272727 | 5.451181 | 28.33491 | 0.422431 | 0.0030248856 | 23.26929 | 0.106441 | 0.0072280153 | 23.31328 | 0.102993 | 0.0722241945 | 23.39084 | 0.075798 | 0.3689474362 | 23.54353 | 0.348916 | 1.079682 | 24.08113 | 0.156399 | 0.7110408525 | 23.75299 | 0.090368 | 3.445029 | 26.23509 | 0.128932 | 9.146596 | 32.92154 | 1.590717 | 5.451181 | 28.33491 | 0.422431 | 9.705821 | 32.85061 | 1.918916 | 7.046118 | 30.477 | 0.187041 | 8.376547 | 32.77719 | 0.973537 | 0.1360887617 | 0.1360887617 | 23.18279 | 0.093807 | 0.6424772981 | 23.5857 | 0.087866 | 1.251468 | 24.08472 | 0.13163 | 0.4315529299 | 14.79142 | 0.0051979534 | 14.73251 | 0.121164 | 0.0509831559 | 14.78267 | 0.073313 | 0.1497893482 | 14.81275 | 0.054785 | 0.2471172949 | 14.8478 | 0.026796 | 0.364452077 | 14.81115 | 0.105557 | 0.4315529299 | 14.79142 | 0.1142 | 0.4754821646 | 14.86155 | 0.071574 | 7.2223e-05 | 7.2223 | 23.27086 | 0.005551616 | 5.11759e-06 | 0.511759 | 14.76053 | 5.315092316 | 1.079682 | 25.43353 | 27.06779 | 24.19217 | 25.04065 | 23.79255 | 23.27086 | 1.007458 | 0.9435933079 | 14.8124 | 14.1127 | 16.18542 | 92.59825 | 14.76053 | 14.81679 | 14.86155 | 0.364452077 | 0.4754821646 | 8.510327
188 | AVETAY_clean | AVETAY_clean | OC(=O)c1cc(c2cc(cc(c2)C(=O)[O-])C(=O)[O-])c(cc1C(=O)O)c1cc(cc(c1)C(=O)[O-])C(=O)[O-].[Zn] MOFid-v1.UNKNOWN.cat0;AVETAY_clean | [Zn] | OC(=O)c1cc(c2cc(cc(c2)C(=O)[O-])C(=O)[O-])c(cc1C(=O)O)c1cc(cc(c1)C(=O)[O-])C(=O)[O-] | UNKNOWN | 0 | Zn | 6 | O64 | 1 | 8.623 | Zn节点 (CN=6) | M-M=8.62Å | 5.64584 | 4.05596 | 5.63489 | 1.01371 | 1738.43 | 1714.92 | 0.32856 | 0.324118 | 0.6096 | 0.601358 | 0 | Zn | Zn | Yes | Zn | 1.01368 | 7711.026 | 380 | 28.166 | 28.166 | 9.7199 | 7711.026 | 12 | 4 | 192 | 80 | 0 | 96 | 0 | 0 | 12 | 0 | 0 | 0 | 0 | 0 | 0 | 0 | 0 | 0.5052632 | 0 | 0.2526316 | 7.139646 | 31.39913 | 0.458502 | 0.0067657358 | 26.61208 | 0.245955 | 0.0171002113 | 26.53749 | 0.182465 | 0.1688282976 | 26.74982 | 0.091356 | 0.8105464764 | 27.09896 | 0.059748 | 2.183495 | 27.8303 | 0.189237 | 1.528702 | 27.48584 | 0.279204 | 5.215242 | 29.65922 | 0.404597 | 10.67546 | 35.33924 | 1.5708 | 7.139646 | 31.39913 | 0.458502 | 11.22246 | 34.43511 | 1.337888 | 8.509193 | 32.29746 | 0.656288 | 9.880467 | 34.46094 | 0.831635 | 0.244848119 | 0.244848119 | 26.54733 | 0.167615 | 1.117543 | 26.88893 | 0.164005 | 2.006581 | 27.6949 | 0.252057 | 0.5992579646 | 16.81796 | 0.0075021424 | 16.73099 | 0.146275 | 0.071612003 | 16.79637 | 0.07831 | 0.2117027404 | 16.80765 | 0.073771 | 0.347067022 | 16.78022 | 0.072 | 0.5086197638 | 16.81943 | 0.059284 | 0.5992579646 | 16.81796 | 0.039893 | 0.6544636779 | 16.84848 | 0.142964 | 0.000168736 | 16.8736 | 26.60292 | 0.02151806 | 7.33057e-06 | 0.733057 | 16.7553 | 6.894798 | 2.183495 | 28.25008 | 29.22284 | 27.761 | 27.76641 | 27.4717 | 26.60292 | 2.014667 | 1.938647 | 21.46491 | 23.01813 | 15.63511 | 60.84309 | 16.7553 | 16.80587 | 16.84848 | 0.5086197638 | 0.6544636779 | 9.847618
189 | AVIHIY_clean | AVIHIY_clean | [Ho].[O-]C(=O)c1cc(cc(c1)C(=O)[O-])C(=O)[O-] MOFid-v1.rnb.cat0;AVIHIY_clean | [Ho] | [O-]C(=O)c1cc(cc(c1)C(=O)[O-])C(=O)[O-] | rnb | 0 | Ho | 6 | O24 | 1 | 4.753 | Ho节点 (CN=6) | M-M=4.75Å | 6.88379 | 6.45442 | 6.88379 | 1.62124 | 1571.08 | 969.06 | 0 | 0 | 0.5722 | 0.35294 | 0 | Ho | Ho | No |  | 1.62124 | 1524.262 | 76 | 10.255 | 10.255 | 14.494 | 1524.262 | 4 | 4 | 36 | 12 | 0 | 24 | 0 | 0 | 0 | 0 | 0 | 0 | 0 | 0 | 0 | 0 | 0 | 0.4736842 | 0 | 0.3157895 | 3.328978 | 27.8703 | 0.430469 | 0.0017937539 | 22.49872 | 0.469208 | 0.00429493 | 22.49967 | 0.165018 | 0.0424807961 | 22.63435 | 0.080236 | 0.2140857414 | 23.03066 | 0.119043 | 0.6483608405 | 23.61236 | 0.110837 | 0.4372503787 | 23.10837 | 0.085115 | 2.032685 | 25.67739 | 0.38075 | 5.934585 | 33.75045 | 0.724978 | 3.328978 | 27.8703 | 0.430469 | 6.313428 | 33.55323 | 2.251368 | 4.456252122 | 30.92852 | 0.740092 | 5.445861 | 32.2563 | 0.623839 | 0.0833414274 | 0.0833414274 | 22.31808 | 0.093882 | 0.4148517868 | 22.84707 | 0.159706 | 0.7725050361 | 23.35953 | 0.150151 | 0.2862092073 | 14.4595 | 0.0034661821 | 14.32264 | 0.126749 | 0.0338218738 | 14.34733 | 0.046719 | 0.1017456037 | 14.34235 | 0.037178 | 0.1676161294 | 14.39881 | 0.034027 | 0.2427596721 | 14.42202 | 0.054661 | 0.2862092073 | 14.4595 | 0.096989 | 0.3151313891 | 14.44648 | 0.043494 | 4.2547e-05 | 4.2547 | 22.57333 | 0.01614497 | 3.45487e-06 | 0.345487 | 14.32975 | 3.245636228 | 0.6483608405 | 24.84914 | 26.55835 | 23.23252 | 24.75656 | 23.25046 | 22.57333 | 0.6058800444 | 0.5650194131 | 13.35397 | 12.31508 | 16.47391 | 138.1746 | 14.32975 | 14.42678 | 14.44648 | 0.2427596721 | 0.3151313891 | 8.243579
190 | AVIHOE_clean | AVIHOE_clean | [O-]C(=O)c1cc(cc(c1)C(=O)[O-])C(=O)[O-].[Tm] MOFid-v1.rnb.cat0;AVIHOE_clean | [Tm] | [O-]C(=O)c1cc(cc(c1)C(=O)[O-])C(=O)[O-] | rnb | 0 | Tm | 6 | O24 | 1 | 4.729 | Tm节点 (CN=6) | M-M=4.73Å | 6.82367 | 6.45553 | 6.82367 | 1.66276 | 1569.85 | 944.123 | 0 | 0 | 0.5622 | 0.338112 | 0 | Tm | Tm | No |  | 1.662763 | 1502.191944 | 76 | 10.2 | 10.2 | 14.4386 | 1502.191944 | 4 | 4 | 36 | 12 | 0 | 24 | 0 | 0 | 0 | 0 | 0 | 0 | 0 | 0 | 0 | 0 | 0 | 0.4736842 | 0 | 0.3157895 | 3.371145 | 28.74668 | 0.229081 | 0.0018485225 | 22.94111 | 0.419628 | 0.0045816027 | 22.86371 | 0.274377 | 0.0453857512 | 22.91087 | 0.190929 | 0.2280700014 | 23.22633 | 0.109283 | 0.6815951114 | 23.87558 | 0.134983 | 0.4595027995 | 23.52879 | 0.089402 | 2.123666 | 26.15201 | 0.318937 | 5.771724 | 34.39064 | 1.837943 | 3.371145 | 28.74668 | 0.229081 | 6.138227 | 33.31898 | 2.586213 | 4.412005803 | 30.75558 | 0.823146 | 5.322049 | 32.91311 | 1.195739 | 0.0875231996 | 0.0875231996 | 22.65201 | 0.138011 | 0.4218509266 | 23.12752 | 0.086078 | 0.8014997711 | 23.80073 | 0.353914 | 0.2960535244 | 14.60674 | 0.0034329703 | 14.45771 | 0.113389 | 0.0352678144 | 14.51688 | 0.038801 | 0.1031036033 | 14.56756 | 0.067529 | 0.1678314368 | 14.60505 | 0.053374 | 0.2485681028 | 14.6129 | 0.091195 | 0.2960535244 | 14.60674 | 0.096824 | 0.3269391771 | 14.66949 | 0.091926 | 4.53944e-05 | 4.53944 | 22.83066 | 0.01859426 | 3.55116e-06 | 0.355116 | 14.49818 | 3.283622255 | 0.6815951114 | 25.13997 | 26.72429 | 23.83026 | 24.86536 | 23.54357 | 22.83066 | 0.6362093602 | 0.5940719118 | 13.71043 | 12.78298 | 16.42153 | 132.8488 | 14.49818 | 14.60823 | 14.66949 | 0.2485681028 | 0.3269391771 | 8.332476
191 | AVILEY_clean | AVILEY_clean | [O-]C(=O)c1ccc(cc1)C1=C2C=CC3=[N]2[Ir]24(n5c1ccc5C(=C1[N]2=C(C=C1)C(=c1n4c(=C3c2ccc(cc2)C(=O)[O-])cc1)c1ccc(cc1)C(=O)[O-])c1ccc(cc1)C(=O)[O-])(Cl)Cl.[O]12[Hf]34[O]5[Hf]62[O]2[Hf]71[O]4[Hf]14[O]3[Hf]35[O]6[Hf]2([O]71)[O]43 MOFid-v1.she.cat0;AVILEY_clean | [O-]C(=O)c1ccc(cc1)C1=C2C=CC3=[N]2[Ir]24(n5c1ccc5C(=C1[N]2=C(C=C1)C(=c1n4c(=C3c2ccc(cc2)C(=O)[O-])cc1)c1ccc(cc1)C(=O)[O-])c1ccc(cc1)C(=O)[O-])(Cl)Cl.[O]12[Hf]34[O]5[Hf]62[O]2[Hf]71[O]4[Hf]14[O]3[Hf]35[O]6[Hf]2([O]71)[O]43 |  | she | 0 | Ir,Hf | 6 | O288,N48,Cl24 | 0.8 | 3.478 | Ir节点 (CN=6) | M-M=3.48Å | 25.42698 | 10.76844 | 22.57889 | 0.654082 | 1604.18 | 2452.57 | 0 | 0 | 0.8422 | 1.28761 | 0 | Ir,Hf | Ir | Yes | Hf | 0.6540802 | 56273.03 | 1156 | 38.3207 | 38.3207 | 38.3207 | 56273.03 | 60 | 7 | 576 | 288 | 48 | 160 | 0 | 0 | 0 | 0 | 0 | 0 | 0 | 0 | 0 | 0 | 0 | 0.4982699 | 0.04152249 | 0.1384083 | 0.8460716629 | 16.05021 | 0.274334 | 0.0003045281 | 15.97242 | 1.522926 | 0.0009406536 | 16.17566 | 0.339595 | 0.0088245488 | 16.02826 | 0.214151 | 0.043712195 | 16.11831 | 0.092383 | 0.1321043077 | 16.10868 | 0.232565 | 0.0888613116 | 16.15206 | 0.233513 | 0.439242368 | 16.39046 | 0.221621 | 7.914395 | 16.51775 | 0.456479 | 0.8460716629 | 16.05021 | 0.274334 | 16.2095 | 18.01484 | 0.307123 | 1.689348 | 16.14648 | 0.358795 | 4.017836 | 15.90707 | 0.486285 | 0.0287361777 | 0.0287361777 | 14.7658 | 0.154953 | 0.1428462559 | 14.79412 | 0.202767 | 0.2854669354 | 14.75624 | 0.231313 | 0.1679574209 | 8.88256 | 0.0019422128 | 9.15845 | 0.242746 | 0.0191491807 | 9.04617 | 0.070279 | 0.0573460327 | 8.97752 | 0.147761 | 0.093751808 | 8.94367 | 0.026703 | 0.1408521605 | 8.876 | 0.051496 | 0.1679574209 | 8.88256 | 0.112964 | 0.1883968986 | 8.9712 | 0.132341 | 8.73008e-06 | 0.873008 | 16.12858 | 0.03333594 | 1.90682e-06 | 0.190682 | 8.962808 | 0.8173354852 | 0.1321043077 | 17.71987 | 19.15078 | 16.07679 | 17.93203 | 16.12635 | 16.12858 | 0.1232797589 | 0.10336813 | 4.689467 | 4.578345 | 22.55038 | 644.9484 | 8.962808 | 8.900743 | 8.9712 | 0.1408521605 | 0.1883968986 | 7.165774
192 | AVIMOI_clean | AVIMOI_clean | [O-]C(=O)c1cc(OCc2ccc(cc2)c2ccc(cc2)COc2cc(cc(c2)C(=O)[O-])C(=O)[O-])cc(c1)C(=O)[O-].[Zn] MOFid-v1.sql,UNKNOWN.cat0;AVIMOI_clean | [Zn] | [O-]C(=O)c1cc(OCc2ccc(cc2)c2ccc(cc2)COc2cc(cc(c2)C(=O)[O-])C(=O)[O-])cc(c1)C(=O)[O-] | sql | 0 | Zn | 3 | O28 | 1 | 3.386 | Zn节点 (CN=3) | M-M=3.39Å | 5.73292 | 4.38571 | 5.54624 | 1.22616 | 1137.64 | 927.807 | 0 | 0 | 0.5176 | 0.422132 | 0 | Zn | Zn | Yes | Zn | 1.226119 | 3625.332 | 240 | 9.3243 | 14.4535 | 26.939 | 3625.332 | 8 | 4 | 120 | 72 | 0 | 40 | 0 | 0 | 8 | 0 | 0 | 0 | 0 | 0 | 0 | 0 | 0 | 0.5 | 0 | 0.1666667 | 3.900123 | 32.21735 | 0.726712 | 0.0076979891 | 28.39508 | 0.123689 | 0.0196418566 | 28.29426 | 0.131174 | 0.1897913846 | 28.41464 | 0.059545 | 0.8128211141 | 28.74281 | 0.337084 | 1.790905 | 29.66367 | 0.504607 | 1.355606 | 29.03844 | 0.224682 | 3.173909238 | 30.95986 | 0.376279 | 5.540529 | 34.04552 | 1.583569 | 3.900123 | 32.21735 | 0.726712 | 5.955242821 | 34.4488 | 2.236389 | 4.489064 | 32.85568 | 0.72264 | 5.197777 | 34.18407 | 1.327747 | 0.240287454 | 0.240287454 | 28.1754 | 0.191829 | 0.9749364692 | 28.62371 | 0.119835 | 1.541416 | 29.14199 | 0.332261 | 0.5641352879 | 18.12605 | 0.0076606353 | 18.1813 | 0.17853 | 0.0747480035 | 18.20885 | 0.117112 | 0.2143514874 | 18.22609 | 0.074492 | 0.3454818915 | 18.19219 | 0.088909 | 0.4942277103 | 18.20366 | 0.059114 | 0.5641352879 | 18.12605 | 0.078692 | 0.6182391087 | 18.2086 | 0.08624 | 0.000194805 | 19.4805 | 28.37502 | 0.03057439 | 7.65757e-06 | 0.765757 | 18.1575 | 3.659835 | 1.790905 | 29.50619 | 30.05604 | 28.99639 | 29.46615 | 29.14831 | 28.37502 | 1.601113 | 1.550617 | 18.11821 | 25.43953 | 16.37875 | 70.82842 | 18.1575 | 18.17397 | 18.2086 | 0.4942277103 | 0.6182391087 | 10.21752
193 | AVIPAX_clean | AVIPAX_clean | [Mg].[O-]C(=O)c1cncc(c1)C(=O)[O-] MOFid-v1.ERROR.cat0;AVIPAX_clean | [Mg] | [O-]C(=O)c1cncc(c1)C(=O)[O-] | ERROR | 0 | Mg | 4 | O52,N8 | 0.867 | 3.554 | Mg节点 (CN=4) | M-M=3.55Å | 7.26399 | 5.25081 | 7.26386 | 0.96381 | 1855.66 | 1925.33 | 0 | 0 | 0.5882 | 0.610286 | 0 | Mg | Mg | Yes | Mg | 0.9638103 | 3915.97 | 192 | 11.1929 | 12.3475 | 28.6734 | 3915.97 | 12 | 5 | 84 | 36 | 12 | 48 | 0 | 0 | 0 | 0 | 0 | 0 | 0 | 0 | 0 | 0 | 0 | 0.4375 | 0.0625 | 0.25 | 4.195228 | 23.92421 | 0.353611 | 0.0026617975 | 23.95718 | 0.377756 | 0.0070101334 | 23.83982 | 0.212933 | 0.067090007 | 23.86242 | 0.105906 | 0.3290485223 | 23.58947 | 0.37098 | 0.8896660939 | 23.63718 | 0.498508 | 0.6232883594 | 23.53822 | 0.504776 | 2.453644 | 23.15134 | 0.414477 | 9.73435 | 30.85507 | 1.98285 | 4.195228 | 23.92421 | 0.353611 | 10.54764 | 32.31679 | 1.438015 | 6.430746 | 26.09191 | 0.467211 | 8.677125 | 28.85502 | 0.53718 | 0.1233715031 | 0.1233715031 | 22.84835 | 0.145654 | 0.5956780154 | 22.83983 | 0.416052 | 1.06974 | 22.60725 | 0.297393 | 0.451972726 | 14.64531 | 0.0054335866 | 14.69588 | 0.208448 | 0.0532579483 | 14.61834 | 0.099348 | 0.1569311721 | 14.63467 | 0.062492 | 0.2602255359 | 14.53782 | 0.090987 | 0.3779116937 | 14.55874 | 0.173445 | 0.451972726 | 14.64531 | 0.196461 | 0.4943048388 | 14.54115 | 0.087624 | 6.92641e-05 | 6.92641 | 23.9003 | 0.01968111 | 5.39994e-06 | 0.539994 | 14.65815 | 4.071856 | 0.8896660939 | 24.85954 | 27.07634 | 23.16988 | 24.33242 | 23.58829 | 23.9003 | 0.8225760869 | 0.7662945908 | 11.77082 | 12.82683 | 17.09835 | 108.4316 | 14.65815 | 14.58062 | 14.54115 | 0.3779116937 | 0.4943048388 | 9.242145
194 | AVIPOL_clean | AVIPOL_clean | [Mg].[O-]C(=O)c1cncc(c1)C(=O)[O-] MOFid-v1.bcu.cat0;AVIPOL_clean | [Mg] | [O-]C(=O)c1cncc(c1)C(=O)[O-] | bcu | 0 | Mg | 4 | O36,N4 | 0.9 | 3.795 | Mg节点 (CN=4) | M-M=3.79Å | 6.57451 | 5.5873 | 6.57451 | 0.939158 | 1727.44 | 1839.35 | 0 | 0 | 0.604 | 0.64313 | 0 | Mg | Mg | Yes | Mg | 0.9391577 | 2679.176 | 128 | 13.7442 | 14.2887 | 14.1178 | 2679.176 | 8 | 5 | 56 | 24 | 8 | 32 | 0 | 0 | 0 | 0 | 0 | 0 | 0 | 0 | 0 | 0 | 0 | 0.4375 | 0.0625 | 0.25 | 5.100579 | 26.51887 | 0.1774 | 0.0021407121 | 21.27834 | 0.238531 | 0.0053620921 | 21.38681 | 0.107213 | 0.0564793282 | 21.51346 | 0.119141 | 0.2801404375 | 21.80735 | 0.102465 | 0.8876860918 | 22.49937 | 0.264042 | 0.5758226927 | 22.17531 | 0.058571 | 2.891021 | 24.51321 | 0.086459 | 9.962986 | 31.55568 | 0.586995 | 5.100579 | 26.51887 | 0.1774 | 10.88748 | 31.79688 | 2.254171 | 7.040035 | 28.53592 | 0.387547 | 8.894292 | 30.78037 | 0.388947 | 0.1184568631 | 0.1184568631 | 21.40427 | 0.038209 | 0.5724775722 | 22.04823 | 0.084475 | 1.143297 | 22.46358 | 0.263599 | 0.4204828856 | 14.06059 | 0.0050073691 | 13.91101 | 0.174431 | 0.050317047 | 13.97555 | 0.048662 | 0.1463851133 | 13.96148 | 0.029893 | 0.2405228265 | 14.0411 | 0.078728 | 0.3607698034 | 14.02243 | 0.051311 | 0.4204828856 | 14.06059 | 0.046293 | 0.4720414631 | 14.07413 | 0.051038 | 5.53451e-05 | 5.53451 | 21.39816 | 0.01736076 | 5.0099e-06 | 0.50099 | 13.93355 | 4.982121846 | 0.8876860918 | 24.06441 | 25.68991 | 22.37839 | 24.12493 | 22.16068 | 21.39816 | 0.8312067636 | 0.7692292287 | 12.30267 | 11.04715 | 16.64684 | 106.5708 | 13.93355 | 14.04137 | 14.07413 | 0.3607698034 | 0.4720414631 | 7.464608
195 | AVITUU_clean | AVITUU_clean | [Cu].n1ccc(cc1)c1sc(c(c1c1ccncc1)c1ccncc1)c1ccncc1 MOFid-v1.pts.cat0;AVITUU_clean | [Cu] | n1ccc(cc1)c1sc(c(c1c1ccncc1)c1ccncc1)c1ccncc1 | pts | 0 | Cu | 4 | N64 | 0 | 7.931 | Cu节点 (CN=4) | M-M=7.93Å | 11.69294 | 6.93274 | 11.69294 | 0.710904 | 1782.6 | 2507.52 | 25.4741 | 35.8333 | 0.6994 | 0.983817 | 0 | Cu | Cu | No |  | 0.7108951 | 17043.28 | 736 | 22.522 | 22.522 | 33.6 | 17043.28 | 16 | 5 | 384 | 256 | 64 | 0 | 0 | 16 | 0 | 16 | 0 | 0 | 0 | 0 | 0 | 0 | 0 | 0.5217391 | 0.08695652 | 0 | 5.051899 | 24.29875 | 0.381947 | 0.0041784547 | 28.71845 | 0.555793 | 0.0105206603 | 28.86246 | 0.486428 | 0.1055098361 | 28.83307 | 0.207454 | 0.4984473312 | 28.3483 | 0.711913 | 1.304747 | 28.77899 | 0.721332 | 0.9117305942 | 28.94987 | 0.564062 | 3.280344 | 26.28392 | 0.633643 | 16.94239 | 30.20408 | 1.080924 | 5.051899 | 24.29875 | 0.381947 | 18.56999 | 32.40555 | 2.23967 | 7.739846 | 22.89902 | 0.377402 | 13.96779 | 25.60997 | 1.016466 | 0.1427887104 | 0.1427887104 | 26.18039 | 0.483261 | 0.6528685579 | 25.65348 | 0.709962 | 1.230763 | 25.431 | 0.902524 | 0.4377286793 | 15.23677 | 0.0051138529 | 14.94748 | 0.360609 | 0.0490278872 | 15.03349 | 0.057751 | 0.145164896 | 15.01092 | 0.149218 | 0.24551291 | 15.03204 | 0.079589 | 0.3679815501 | 14.99703 | 0.307544 | 0.4377286793 | 15.23677 | 0.217577 | 0.4831091987 | 15.10113 | 0.170832 | 0.000106638 | 10.6638 | 28.83658 | 0.1389351 | 4.9721e-06 | 0.49721 | 15.08293 | 4.90911 | 1.304747 | 28.44408 | 29.7482 | 28.27733 | 27.3067 | 28.69239 | 28.83658 | 1.199237 | 1.161958 | 17.72843 | 21.44728 | 16.34015 | 84.63706 | 15.08293 | 15.08861 | 15.10113 | 0.3679815501 | 0.4831091987 | 13.75366
196 | AVIVAC_clean | AVIVAC_clean | [Ag].n1ccc(cc1)c1sc(c(c1c1ccncc1)c1ccncc1)c1ccncc1 MOFid-v1.pts.cat0;AVIVAC_clean | [Ag] | n1ccc(cc1)c1sc(c(c1c1ccncc1)c1ccncc1)c1ccncc1 | pts | 0 | Ag | 4 | N64 | 0 | 7.278 | Ag节点 (CN=4) | M-M=7.28Å | 11.84006 | 7.39815 | 11.84006 | 0.73653 | 1721.91 | 2337.87 | 62.4247 | 84.7552 | 0.713 | 0.968053 | 0 | Ag | Ag | Yes | Ag | 0.7365211 | 18049.12 | 736 | 22.543 | 22.543 | 35.5167 | 18049.12 | 16 | 5 | 384 | 256 | 64 | 0 | 0 | 16 | 0 | 0 | 0 | 0 | 0 | 0 | 0 | 0 | 0 | 0.5217391 | 0.08695652 | 0 | 4.528174 | 24.88284 | 0.922315 | 0.0037380497 | 29.24139 | 0.67758 | 0.0092779831 | 28.98797 | 0.161208 | 0.0879331703 | 28.63318 | 0.244884 | 0.4127078611 | 27.80738 | 1.137204 | 1.074689 | 27.10257 | 0.770683 | 0.7653758354 | 26.75816 | 0.924117 | 2.810476 | 25.96901 | 0.599531 | 16.36317 | 29.24711 | 0.840106 | 4.528174 | 24.88284 | 0.922315 | 18.09116 | 32.13949 | 0.942907 | 6.895662 | 22.73614 | 0.803924 | 12.74019 | 24.07528 | 0.610559 | 0.1197534359 | 0.1197534359 | 26.27463 | 0.49009 | 0.5599361188 | 25.31476 | 1.229498 | 1.047276938 | 25.1654 | 1.038342 | 0.3924124682 | 14.76069 | 0.0046639744 | 14.9184 | 0.364986 | 0.0453515685 | 14.96268 | 0.08741 | 0.1351084823 | 14.9967 | 0.149177 | 0.2240362799 | 14.89239 | 0.222478 | 0.331112512 | 14.83513 | 0.178616 | 0.3924124682 | 14.76069 | 0.243738 | 0.4410336591 | 14.90899 | 0.218821 | 9.13698e-05 | 9.13698 | 28.99839 | 0.1801221 | 4.53359e-06 | 0.453359 | 14.96697 | 4.408421 | 1.074689 | 28.09461 | 29.67907 | 27.857 | 26.74777 | 27.2227 | 28.99839 | 0.9867561325 | 0.9549358669 | 16.22846 | 20.15396 | 16.44712 | 95.51122 | 14.96697 | 14.8294 | 14.90899 | 0.331112512 | 0.4410336591 | 14.03143
197 | AVIVEG_clean | AVIVEG_clean | [Ag].n1ccc(cc1)c1sc(c(c1c1ccncc1)c1ccncc1)c1ccncc1 MOFid-v1.pts.cat0;AVIVEG_clean | [Ag] | n1ccc(cc1)c1sc(c(c1c1ccncc1)c1ccncc1)c1ccncc1 | pts | 0 | Ag | 4 | N64 | 0 | 7.392 | Ag节点 (CN=4) | M-M=7.39Å | 11.84801 | 7.36492 | 11.84801 | 0.733043 | 1723.96 | 2351.79 | 66.007 | 90.0452 | 0.716 | 0.97675 | 0 | Ag | Ag | Yes | Ag | 0.7330346 | 18134.97 | 736 | 22.636 | 22.636 | 35.393 | 18134.97 | 16 | 5 | 384 | 256 | 64 | 0 | 0 | 16 | 0 | 0 | 0 | 0 | 0 | 0 | 0 | 0 | 0 | 0.5217391 | 0.08695652 | 0 | 4.610642 | 24.62519 | 0.738047 | 0.0038879465 | 29.30119 | 0.717615 | 0.0088642057 | 28.58689 | 0.292337 | 0.090000496 | 28.61485 | 0.312257 | 0.4257988423 | 28.00684 | 0.961585 | 1.08039 | 27.25442 | 0.920415 | 0.7629400135 | 27.71852 | 0.712974 | 2.854782 | 26.22518 | 0.814756 | 16.50104 | 28.37576 | 1.014896 | 4.610642 | 24.62519 | 0.738047 | 18.26735 | 31.58188 | 0.495712 | 7.055244 | 23.02541 | 0.700072 | 12.8885 | 24.26711 | 0.66875 | 0.1237413135 | 0.1237413135 | 26.02979 | 0.700878 | 0.5735095801 | 25.40692 | 0.817043 | 1.060135267 | 24.96487 | 0.911623 | 0.4050865491 | 14.98285 | 0.0045656046 | 15.02359 | 0.10323 | 0.0461307192 | 14.97628 | 0.122831 | 0.1363826046 | 14.91779 | 0.17614 | 0.228077246 | 14.96095 | 0.13024 | 0.3379546732 | 15.03877 | 0.409466 | 0.4050865491 | 14.98285 | 0.224594 | 0.4435553593 | 14.85457 | 0.195057 | 9.11052e-05 | 9.11052 | 28.74203 | 0.1417293 | 4.62175e-06 | 0.462175 | 14.99527 | 4.486901 | 1.08039 | 27.96358 | 29.62333 | 27.65887 | 26.60853 | 27.65993 | 28.74203 | 0.9903895669 | 0.9566487494 | 15.98425 | 19.71227 | 16.55814 | 95.81522 | 14.99527 | 14.99419 | 14.85457 | 0.3379546732 | 0.4435553593 | 13.74676
198 | AVIVIK_clean | AVIVIK_clean | [Ag].n1ccc(cc1)c1sc(c(c1c1ccncc1)c1ccncc1)c1ccncc1 MOFid-v1.pts.cat0;AVIVIK_clean | [Ag] | n1ccc(cc1)c1sc(c(c1c1ccncc1)c1ccncc1)c1ccncc1 | pts | 0 | Ag | 4 | N64 | 0 | 7.594 | Ag节点 (CN=4) | M-M=7.59Å | 11.79938 | 6.70311 | 11.79938 | 0.734288 | 1705.89 | 2323.19 | 141.576 | 192.807 | 0.7142 | 0.972643 | 0 | Ag | Ag | Yes | Ag | 0.7342795 | 18104.22 | 736 | 22.975 | 22.975 | 34.298 | 18104.22 | 16 | 5 | 384 | 256 | 64 | 0 | 0 | 16 | 0 | 0 | 0 | 0 | 0 | 0 | 0 | 0 | 0 | 0.5217391 | 0.08695652 | 0 | 4.523668 | 24.72224 | 0.761645 | 0.0031899898 | 27.50568 | 0.311283 | 0.0077618401 | 27.47361 | 0.330519 | 0.0790720874 | 27.4798 | 0.334275 | 0.371586191 | 26.92247 | 0.449753 | 0.99864794 | 26.11685 | 0.793376 | 0.7084962714 | 27.12137 | 0.682059 | 2.728181 | 25.40508 | 0.739741 | 16.26451 | 29.17603 | 1.445934 | 4.523668 | 24.72224 | 0.761645 | 17.92489 | 31.93264 | 1.110086 | 7.038762 | 23.36705 | 0.761438 | 12.83719 | 24.58292 | 0.79777 | 0.1151847084 | 0.1151847084 | 25.0026 | 0.477443 | 0.546710855 | 24.87405 | 0.518545 | 1.04812 | 24.79481 | 0.652659 | 0.409027584 | 15.07888 | 0.0045812189 | 15.00607 | 0.341827 | 0.0478545316 | 15.05949 | 0.129549 | 0.1390354644 | 15.05742 | 0.058316 | 0.2291921029 | 14.92281 | 0.113361 | 0.3402827568 | 14.91388 | 0.25232 | 0.409027584 | 15.07888 | 0.251051 | 0.4575082468 | 15.05982 | 0.102682 | 7.93864e-05 | 7.93864 | 27.58509 | 0.08280319 | 4.69866e-06 | 0.469866 | 15.04508 | 4.408483 | 0.99864794 | 27.25375 | 29.11165 | 26.87557 | 25.77402 | 26.72023 | 27.58509 | 0.9195758526 | 0.8834632316 | 14.6738 | 16.89554 | 16.70419 | 100.5057 | 15.04508 | 14.97186 | 15.05982 | 0.3402827568 | 0.4575082468 | 12.54001
199 | AVIVOQ_clean | AVIVOQ_clean | [Ag].n1ccc(cc1)c1sc(c(c1c1ccncc1)c1ccncc1)c1ccncc1 MOFid-v1.pts.cat0;AVIVOQ_clean | [Ag] | n1ccc(cc1)c1sc(c(c1c1ccncc1)c1ccncc1)c1ccncc1 | pts | 0 | Ag | 4 | N64 | 0 | 7.853 | Ag节点 (CN=4) | M-M=7.85Å | 11.94166 | 7.13512 | 11.94166 | 0.709142 | 1885.38 | 2658.68 | 0 | 0 | 0.7218 | 1.01785 | 0 | Ag | Ag | Yes | Ag | 0.7091337 | 18746.19 | 736 | 23.166 | 23.166 | 34.931 | 18746.19 | 16 | 5 | 384 | 256 | 64 | 0 | 0 | 16 | 0 | 0 | 0 | 0 | 0 | 0 | 0 | 0 | 0 | 0.5217391 | 0.08695652 | 0 | 4.359387 | 24.08632 | 0.705109 | 0.0029354777 | 26.42842 | 0.071078 | 0.0069483381 | 26.30402 | 0.356995 | 0.0716287779 | 26.43288 | 0.467813 | 0.3408308168 | 26.11611 | 0.809792 | 0.9038476256 | 25.44431 | 0.528503 | 0.6220948583 | 25.4412 | 0.521412 | 2.60724 | 24.98434 | 0.862783 | 16.75308 | 28.1805 | 0.679919 | 4.359387 | 24.08632 | 0.705109 | 18.58996 | 30.92407 | 1.872956 | 6.793979 | 22.53062 | 0.39836 | 12.80718 | 23.33997 | 0.887112 | 0.1092731561 | 0.1092731561 | 24.21473 | 0.129102 | 0.5341242138 | 23.95171 | 0.515502 | 0.9921024493 | 23.63311 | 0.893632 | 0.4237065338 | 14.75363 | 0.0049356622 | 14.91378 | 0.197806 | 0.0486898936 | 14.77803 | 0.194669 | 0.1435885777 | 14.73405 | 0.179316 | 0.2350240226 | 14.77735 | 0.184164 | 0.3533237725 | 14.62001 | 0.280079 | 0.4237065338 | 14.75363 | 0.424453 | 0.4695874251 | 14.57521 | 0.164993 | 7.03362e-05 | 7.03362 | 26.37782 | 0.08856592 | 4.8328e-06 | 0.48328 | 14.79978 | 4.250114 | 0.9038476256 | 26.46798 | 28.74685 | 25.26968 | 25.38741 | 25.66721 | 26.37782 | 0.8322188477 | 0.7945744695 | 12.79064 | 14.55392 | 17.06634 | 107.6024 | 14.79978 | 14.717 | 14.57521 | 0.3533237725 | 0.4695874251 | 11.57803
200 | AVIVUW_clean | AVIVUW_clean | [Ag].n1ccc(cc1)c1sc(c(c1c1ccncc1)c1ccncc1)c1ccncc1 MOFid-v1.pts.cat0;AVIVUW_clean | [Ag] | n1ccc(cc1)c1sc(c(c1c1ccncc1)c1ccncc1)c1ccncc1 | pts | 0 | Ag | 4 | N64 | 0 | 7.625 | Ag节点 (CN=4) | M-M=7.62Å | 12.04076 | 6.91892 | 12.04076 | 0.729779 | 1690.09 | 2315.89 | 127.81 | 175.136 | 0.7162 | 0.981393 | 0 | Ag | Ag | Yes | Ag | 0.7297704 | 18216.08 | 736 | 22.963 | 22.963 | 34.546 | 18216.08 | 16 | 5 | 384 | 256 | 64 | 0 | 0 | 16 | 0 | 0 | 0 | 0 | 0 | 0 | 0 | 0 | 0 | 0.5217391 | 0.08695652 | 0 | 4.434785 | 24.77287 | 0.601819 | 0.0031197257 | 27.99367 | 0.509787 | 0.0081787404 | 28.15571 | 0.45081 | 0.0834393912 | 28.11526 | 0.525539 | 0.3818119587 | 27.29205 | 0.896731 | 1.006916 | 27.09883 | 0.708852 | 0.6790259493 | 26.89473 | 1.019019 | 2.705446 | 25.51476 | 0.475756 | 16.41011 | 29.23111 | 1.32215 | 4.434785 | 24.77287 | 0.601819 | 18.1243 | 30.94891 | 1.473664 | 6.902381 | 22.60157 | 0.667276 | 12.82352 | 24.11744 | 0.680359 | 0.1157999096 | 0.1157999096 | 25.74917 | 0.418356 | 0.5520337504 | 24.69193 | 0.874269 | 1.020139 | 24.52891 | 0.416031 | 0.3911211703 | 14.6885 | 0.0045968331 | 14.82147 | 0.272321 | 0.0446661032 | 14.83375 | 0.227223 | 0.1320543364 | 14.88488 | 0.214012 | 0.22086815 | 14.79404 | 0.293974 | 0.3306846817 | 14.91166 | 0.242075 | 0.3911211703 | 14.6885 | 0.247805 | 0.4332811875 | 14.74611 | 0.30049 | 8.24793e-05 | 8.24793 | 28.29022 | 0.164608 | 4.51402e-06 | 0.451402 | 14.85646 | 4.318985463 | 1.006916 | 27.31149 | 29.44568 | 26.36793 | 26.12085 | 27.0952 | 28.29022 | 0.9234762904 | 0.891115772 | 15.22471 | 18.27181 | 16.63051 | 100.169 | 14.85646 | 14.79807 | 14.74611 | 0.3306846817 | 0.4332811875 | 13.43376
201 | AVOSIO_charged | AVOSIO_charged | * MOFid-v1.NA.NA;AVOSIO_charged |  |  | NA |  | Sb,Ag | 1 | F18,O12 | 0.4 | 5.832 | Sb节点 (CN=1) | M-M=5.83Å | 10.84161 | 9.61852 | 10.84161 | 1.06031 | 1178.11 | 1111.1 | 0 | 0 | 0.5728 | 0.540219 | 0 | Sb,Ag | Sb | Yes | Ag | 1.060312 | 7088.608 | 477 | 13.7461 | 24.402 | 24.402 | 7088.608 | 9 | 6 | 198 | 216 | 0 | 36 | 18 | 0 | 0 | 0 | 0 | 0 | 0 | 0 | 0 | 0 | 0 | 0.4150943 | 0 | 0.0754717 | 0.5867457562 | 19.12746 | 0.153277 | 0.0002568335 | 18.79947 | 1.260197 | 0.0006130864 | 19.34233 | 0.561001 | 0.0066155334 | 19.16786 | 0.176581 | 0.0321580375 | 19.33122 | 0.271483 | 0.096801368 | 19.167 | 0.260261 | 0.0646571388 | 19.08524 | 0.360887 | 0.3109010729 | 19.179 | 0.657445 | 4.169664 | 18.95148 | 0.879383 | 0.5867457562 | 19.12746 | 0.153277 | 6.476156 | 22.48145 | 0.759049 | 1.136652 | 19.1451 | 0.280372 | 2.462087 | 18.81145 | 0.886602 | 0.017028336 | 0.017028336 | 18.02393 | 0.25993 | 0.0843780839 | 17.86871 | 0.147737 | 0.1666366012 | 17.89796 | 0.33135 | 0.0938533062 | 11.45654 | 0.0011253725 | 11.28369 | 0.356972 | 0.0104666548 | 11.40929 | 0.145454 | 0.0318100695 | 11.61487 | 0.100338 | 0.0530333525 | 11.4804 | 0.104856 | 0.0787760762 | 11.54212 | 0.163578 | 0.0938533062 | 11.45654 | 0.143187 | 0.104241254 | 11.43877 | 0.093151 | 6.52386e-06 | 0.652386 | 19.27898 | 0.02035831 | 1.06795e-06 | 0.106795 | 11.53515 | 0.5697174202 | 0.096801368 | 20.8089 | 22.78233 | 18.82779 | 20.81656 | 19.19449 | 19.27898 | 0.0901858346 | 0.079773032 | 6.144084 | 6.108769 | 20.41572 | 834.001 | 11.53515 | 11.49302 | 11.43877 | 0.0787760762 | 0.104241254 | 7.743832
202 | AVUCEA_clean | AVUCEA_clean | [Co].[O-]C(=O)c1cc(cc(c1)C(=O)[O-])C(=O)[O-] MOFid-v1.ERROR.cat0;AVUCEA_clean | [Co] | [O-]C(=O)c1cc(cc(c1)C(=O)[O-])C(=O)[O-] | ERROR | 0 | Co | 5 | O180 | 1 | 3.418 | Co节点 (CN=5) | M-M=3.42Å | 10.64181 | 4.52481 | 5.22943 | 0.89363 | 2280.68 | 2552.15 | 0 | 0 | 0.6776 | 0.758256 | 0 | Co | Co | Yes | Co | 0.8936303 | 17797.42 | 684 | 32.8195 | 32.8195 | 19.0793 | 17797.42 | 36 | 4 | 324 | 108 | 0 | 216 | 0 | 0 | 0 | 0 | 0 | 36 | 0 | 0 | 0 | 0 | 0 | 0.4736842 | 0 | 0.3157895 | 3.642769 | 23.3284 | 0.357714 | 0.0017984292 | 21.22028 | 0.339467 | 0.0045443618 | 21.16923 | 0.216158 | 0.0429352139 | 21.31877 | 0.123037 | 0.218865444 | 21.44274 | 0.21053 | 0.6532239508 | 21.80861 | 0.245629 | 0.4250270344 | 21.64657 | 0.091576 | 2.004379 | 22.59237 | 0.142373 | 11.67141 | 26.84625 | 0.81289 | 3.642769 | 23.3284 | 0.357714 | 13.12713 | 29.65578 | 0.665529 | 5.824807 | 23.59494 | 0.276489 | 9.363659 | 24.19219 | 1.043647 | 0.0931032978 | 0.0931032978 | 21.15137 | 0.129067 | 0.4556420946 | 21.30311 | 0.156155 | 0.8611369869 | 21.5169 | 0.185397 | 0.3564544157 | 13.46985 | 0.0042285274 | 13.40286 | 0.108661 | 0.0410062746 | 13.4053 | 0.049346 | 0.122337561 | 13.45734 | 0.062563 | 0.2052610708 | 13.43876 | 0.110738 | 0.2965215659 | 13.44038 | 0.092097 | 0.3564544157 | 13.46985 | 0.080099 | 0.3948426577 | 13.45957 | 0.092205 | 4.2915e-05 | 4.2915 | 21.23379 | 0.00776779 | 4.14552e-06 | 0.414552 | 13.44314 | 3.549666 | 0.6532239508 | 23.57159 | 25.51054 | 21.51718 | 23.68703 | 21.63264 | 21.23379 | 0.6102887369 | 0.560120653 | 11.01478 | 10.35214 | 17.07245 | 137.6328 | 13.44314 | 13.44966 | 13.45957 | 0.2965215659 | 0.3948426577 | 7.790652
203 | AWAGEL_clean | AWAGEL_clean | [Cd].c1ncn(c1)c1ccc(cc1)N(c1ccc(cc1)n1cncc1)c1ccc(cc1)n1cncc1 MOFid-v1.ths.cat1;AWAGEL_clean | [Cd] | c1ncn(c1)c1ccc(cc1)N(c1ccc(cc1)n1cncc1)c1ccc(cc1)n1cncc1 | ths | 1 | Cd | 3 | N12 | 0 | 7.182 | Cd节点 (CN=3) | M-M=7.18Å | 8.54501 | 7.28684 | 8.54501 | 0.99094 | 1266.94 | 1278.53 | 0 | 0 | 0.599 | 0.604476 | 0 | Cd | Cd | Yes | Cd | 0.9909456 | 3726.3 | 224 | 9.2663 | 14.9127 | 27.2481 | 3726.3 | 4 | 4 | 108 | 84 | 28 | 0 | 0 | 0 | 0 | 0 | 0 | 0 | 0 | 0 | 0 | 0 | 0 | 0.4821429 | 0.125 | 0 | 3.834852 | 25.64514 | 0.362543 | 0.0011954763 | 21.48617 | 0.640947 | 0.0031329724 | 21.40435 | 0.445733 | 0.0319068505 | 21.50448 | 0.072051 | 0.1582863103 | 21.62206 | 0.17457 | 0.4937991733 | 21.89248 | 0.133215 | 0.3218904291 | 21.7401 | 0.214698 | 1.791093 | 23.24202 | 0.140256 | 8.52092 | 34.09196 | 1.337673 | 3.834852 | 25.64514 | 0.362543 | 9.057195 | 34.73152 | 1.798808 | 6.064992 | 29.23396 | 0.516201 | 7.729717 | 32.93398 | 0.852546 | 0.0676062466 | 0.0676062466 | 20.82175 | 0.158618 | 0.3441210419 | 21.07064 | 0.147318 | 0.6973374475 | 21.46922 | 0.238459 | 0.2620753902 | 13.29489 | 0.0030954967 | 13.11074 | 0.168556 | 0.0302279371 | 13.1586 | 0.053703 | 0.0888849755 | 13.18782 | 0.111529 | 0.1457506732 | 13.15909 | 0.021166 | 0.2200051172 | 13.21634 | 0.0745 | 0.2620753902 | 13.29489 | 0.091577 | 0.2875926259 | 13.21344 | 0.090499 | 3.12994e-05 | 3.12994 | 21.50425 | 0.0295334 | 2.99241e-06 | 0.299241 | 13.12915 | 3.767246 | 0.4937991733 | 23.5838 | 25.57025 | 21.54436 | 23.63678 | 21.75155 | 21.50425 | 0.4618923228 | 0.4261929267 | 11.22245 | 10.4596 | 17.00091 | 174.2272 | 13.12915 | 13.22344 | 13.21344 | 0.2200051172 | 0.2875926259 | 8.375097
204 | AWAHEM_clean | AWAHEM_clean | [Mn].[O-]C(=O)CP(=O)([O])[O].[U] MOFid-v1.UNKNOWN.cat0;AWAHEM_clean | [Mn] ¦ [U] | [O-]C(=O)CP(=O)([O])[O] | UNKNOWN | 0 | Mn,U | 5 | O72 | 1 | 3.52 | Mn节点 (CN=5) | M-M=3.52Å | 7.6574 | 4.85724 | 7.65488 | 2.1582 | 1774.85 | 822.374 | 0 | 0 | 0.6144 | 0.284682 | 0 | Mn,U | Mn | Yes | Mn,U | 2.158199 | 3265.472 | 134 | 12.7708 | 14.5298 | 18.8587 | 3265.472 | 14 | 6 | 24 | 24 | 0 | 60 | 0 | 0 | 0 | 0 | 0 | 0 | 0 | 0 | 4 | 0 | 0 | 0.1791045 | 0 | 0.4477612 | 0.3839157207 | 17.90811 | 0.361041 | 0.0001590429 | 17.69271 | 1.006135 | 0.0003877897 | 17.54448 | 0.39474 | 0.0036992191 | 17.40049 | 0.207845 | 0.0189074472 | 17.40043 | 0.122041 | 0.0570247194 | 17.42695 | 0.06156 | 0.0377599167 | 17.30667 | 0.085463 | 0.1933273961 | 17.70957 | 0.193471 | 3.139322 | 23.54794 | 0.507165 | 0.3839157207 | 17.90811 | 0.361041 | 3.975055 | 26.12987 | 0.658276 | 0.7657108699 | 18.70849 | 0.167774 | 1.93823 | 20.61696 | 0.214514 | 0.0110613328 | 0.0110613328 | 16.9438 | 0.078171 | 0.0547961559 | 16.93901 | 0.210577 | 0.1086223467 | 16.99898 | 0.100816 | 0.0566565647 | 10.83775 | 0.0006675873 | 10.79017 | 0.354811 | 0.0064009843 | 10.84902 | 0.085594 | 0.018888794 | 10.81758 | 0.087675 | 0.0315022673 | 10.79173 | 0.079702 | 0.0466830065 | 10.8961 | 0.019208 | 0.0566565647 | 10.83775 | 0.079379 | 0.0623978156 | 10.81807 | 0.041499 | 3.80853e-06 | 0.380853 | 17.32319 | 0.0203019 | 6.37677e-07 | 0.0637677 | 10.82904 | 0.3728543879 | 0.0570247194 | 19.44433 | 21.08043 | 17.30846 | 19.94409 | 17.37802 | 17.32319 | 0.0533255003 | 0.0459633866 | 6.107653 | 5.972506 | 20.18973 | 1431.536 | 10.82904 | 10.84186 | 10.81807 | 0.0466830065 | 0.0623978156 | 6.494144
205 | AWASEY_clean | AWASEY_clean | I[Cu]12(I)[Cu]3[Cu]1([Cu]23I)I.[K].[O-]C(=O)c1ccncc1.[Pr].[Pr][Pr] MOFid-v1.ERROR.cat0;AWASEY_clean | I[Cu]12(I)[Cu]3[Cu]1([Cu]23I)I.[Pr][Pr] | [O-]C(=O)c1ccncc1 | ERROR | 0 | Pr,Cu,K | 4 | I144,O104,N40 | 0.361 | 2.557 | Pr节点 (CN=4) | M-M=2.56Å | 12.05091 | 7.26209 | 12.03698 | 1.15771 | 1906.22 | 1646.54 | 0 | 0 | 0.7186 | 0.620707 | 0 | Pr,Cu,K | Pr | Yes | Pr,Cu,K | 1.157713 | 22767.09 | 632 | 30.332 | 46.354 | 18.13 | 22767.09 | 64 | 8 | 240 | 160 | 40 | 80 | 0 | 0 | 0 | 48 | 0 | 0 | 0 | 0 | 0 | 0 | 0 | 0.3797468 | 0.06329114 | 0.1265823 | 0.5123030697 | 16.18883 | 0.239976 | 0.0001984505 | 16.94429 | 1.356549 | 0.0005433763 | 15.48485 | 0.653702 | 0.0051801876 | 15.98901 | 0.275425 | 0.0252630614 | 15.96027 | 0.127432 | 0.0759561345 | 15.94335 | 0.138167 | 0.050623773 | 15.99802 | 0.162988 | 0.2564846482 | 16.07039 | 0.406852 | 5.319725 | 18.26012 | 0.340406 | 0.5123030697 | 16.18883 | 0.239976 | 9.357693 | 22.71414 | 0.465049 | 1.011244 | 16.49029 | 0.345815 | 2.623893375 | 16.92241 | 0.394534 | 0.0168304909 | 0.0168304909 | 14.99524 | 0.081354 | 0.0831791021 | 15.2249 | 0.167703 | 0.166692105 | 15.17203 | 0.264698 | 0.0942860291 | 9.4698 | 0.0010473775 | 9.55533 | 0.382996 | 0.0107525511 | 9.45601 | 0.13981 | 0.0319615527 | 9.41633 | 0.113137 | 0.0534036548 | 9.40595 | 0.062361 | 0.0789407668 | 9.45647 | 0.066996 | 0.0942860291 | 9.4698 | 0.065222 | 0.1050433052 | 9.48224 | 0.107859 | 5.13525e-06 | 0.513525 | 15.9492 | 0.0270099 | 1.07012e-06 | 0.107012 | 9.459333 | 0.4954725788 | 0.0759561345 | 17.60406 | 18.94199 | 15.99289 | 17.87731 | 15.96721 | 15.9492 | 0.0707759469 | 0.0591256436 | 4.810957 | 4.798761 | 22.28006 | 1115.327 | 9.459333 | 9.444073 | 9.48224 | 0.0789407668 | 0.1050433052 | 6.489866
206 | AWAWUR_clean | AWAWUR_clean | [Co].[Co]O[Co].[O-]C(=O)c1cc(cc(c1)C(=O)[O-])C(=O)[O-].n1ccc(cc1)C1=NC(=[N]=C([N]1)c1ccncc1)c1ccncc1 MOFid-v1.UNKNOWN.cat0;AWAWUR_clean | [Co]O[Co] | [O-]C(=O)c1cc(cc(c1)C(=O)[O-])C(=O)[O-].n1ccc(cc1)C1=NC(=[N]=C([N]1)c1ccncc1)c1ccncc1 | UNKNOWN | 0 | Co | 5 | O72,N12 | 0.857 | 3.539 | Co节点 (CN=5) | M-M=3.54Å | 9.42427 | 4.27216 | 9.42427 | 0.982453 | 1582.3 | 1610.56 | 0 | 0 | 0.6066 | 0.617434 | 0 | Co | Co | Yes | Co | 0.9824526 | 8267.662 | 384 | 20.2937 | 20.2937 | 20.2937 | 8267.662 | 18 | 5 | 180 | 84 | 24 | 78 | 0 | 0 | 0 | 0 | 0 | 18 | 0 | 0 | 0 | 0 | 0 | 0.46875 | 0.0625 | 0.203125 | 2.453792 | 21.0245 | 0.515355 | 0.002890211 | 29.89589 | 0.371009 | 0.0068537098 | 29.81572 | 0.307935 | 0.0618009388 | 28.94135 | 0.574744 | 0.2506638308 | 26.39703 | 1.091684 | 0.5706940023 | 22.85496 | 0.596033 | 0.4234887352 | 23.95612 | 0.399131 | 1.369719 | 21.0011 | 0.497097 | 10.06585 | 29.35187 | 1.27328 | 2.453792 | 21.0245 | 0.515355 | 11.07382 | 31.11693 | 2.253833 | 4.484998 | 21.88949 | 0.278394 | 8.383342 | 26.17178 | 0.184777 | 0.0888081841 | 0.0888081841 | 25.15621 | 0.36825 | 0.380278676 | 22.40764 | 0.658315 | 0.6917302107 | 21.80611 | 0.660286 | 0.3036689198 | 14.32835 | 0.0035750708 | 15.03743 | 0.370057 | 0.0355386063 | 14.86648 | 0.239591 | 0.1055220875 | 14.72267 | 0.243083 | 0.1706770509 | 14.33706 | 0.174665 | 0.2497630356 | 14.36896 | 0.38587 | 0.3036689198 | 14.32835 | 0.174069 | 0.3346703293 | 14.24901 | 0.358245 | 6.85818e-05 | 6.85818 | 29.90003 | 0.1258474 | 3.58211e-06 | 0.358211 | 14.88172 | 2.364983 | 0.5706940023 | 25.69043 | 28.67642 | 24.66787 | 23.72698 | 24.4027 | 29.90003 | 0.5088930635 | 0.4818858182 | 11.42471 | 19.14564 | 17.65909 | 160.2984 | 14.88172 | 14.34479 | 14.24901 | 0.2497630356 | 0.3346703293 | 15.01831
207 | AWEDOW_charged | AWEDOW_charged | [O-]C(=O)CC(=O)[O-].[Zn].c1ncn(c1)c1ccc(cc1)N(c1ccc(cc1)n1cncc1)c1ccc(cc1)n1cncc1 MOFid-v1.UNKNOWN.cat0;AWEDOW_charged | [Zn] | [O-]C(=O)CC(=O)[O-].c1ncn(c1)c1ccc(cc1)N(c1ccc(cc1)n1cncc1)c1ccc(cc1)n1cncc1 | UNKNOWN | 0 | Zn | 5 | N24,O16 | 0.4 | 6.75 | Zn节点 (CN=5) | M-M=6.75Å | 7.01648 | 4.5072 | 7.00016 | 1.06034 | 990.362 | 934.006 | 20.3226 | 19.1662 | 0.555 | 0.523418 | 0 | Zn | Zn | No |  | 1.060322 | 7791.773 | 516 | 9.9055 | 27.766 | 28.33 | 7791.773 | 8 | 5 | 228 | 176 | 64 | 40 | 0 | 0 | 8 | 0 | 0 | 0 | 0 | 0 | 0 | 0 | 0 | 0.4418605 | 0.124031 | 0.07751938 | 2.333984 | 26.2288 | 0.182458 | 0.0010216687 | 22.37967 | 0.723664 | 0.0025524968 | 22.08317 | 0.373528 | 0.0257259523 | 22.31357 | 0.17707 | 0.1320565387 | 22.42611 | 0.172089 | 0.3987556101 | 22.74689 | 0.230577 | 0.26935541 | 22.84584 | 0.231339 | 1.29971 | 24.21137 | 0.32053 | 5.519413 | 31.85423 | 1.165593 | 2.333984 | 26.2288 | 0.182458 | 6.029205 | 31.68455 | 1.262506 | 3.4819 | 28.03809 | 0.287231 | 4.80526 | 30.13544 | 0.905828 | 0.0540211501 | 0.0540211501 | 21.99526 | 0.197077 | 0.2617515153 | 22.34382 | 0.184922 | 0.5197747773 | 22.83647 | 0.35816 | 0.2092176468 | 14.48398 | 0.0024922016 | 14.35086 | 0.333164 | 0.0247377809 | 14.36745 | 0.056879 | 0.0726255692 | 14.36915 | 0.089437 | 0.1206808441 | 14.39416 | 0.09109 | 0.1773013873 | 14.43187 | 0.075544 | 0.2092176468 | 14.48398 | 0.079982 | 0.228927478 | 14.50441 | 0.0576 | 2.63287e-05 | 2.63287 | 22.24373 | 0.01772871 | 2.46441e-06 | 0.246441 | 14.35813 | 2.279963 | 0.3987556101 | 24.24957 | 25.93485 | 22.80106 | 24.0128 | 22.67295 | 22.24373 | 0.3730296578 | 0.34473446 | 11.24514 | 10.68357 | 17.11451 | 211.1902 | 14.35813 | 14.43667 | 14.50441 | 0.1773013873 | 0.228927478 | 7.885608
208 | AWEJIW_clean | AWEJIW_clean | [Cd].[O-]C(=O)c1cc(cc(c1)c1ccc(cc1)C(=O)[O-])c1ccc(cc1)C(=O)[O-] MOFid-v1.UNKNOWN.cat0;AWEJIW_clean | [Cd] | [O-]C(=O)c1cc(cc(c1)c1ccc(cc1)C(=O)[O-])c1ccc(cc1)C(=O)[O-] | UNKNOWN | 0 | Cd | 6 | O32 | 1 | 3.766 | Cd节点 (CN=6) | M-M=3.77Å | 10.88001 | 10.50387 | 10.88001 | 1.19375 | 1315.8 | 1102.24 | 0 | 0 | 0.6004 | 0.502953 | 0 | Cd | Cd | Yes | Cd | 1.193759 | 2937.46 | 158 | 7.1422 | 21.211 | 22.181 | 2937.46 | 6 | 4 | 84 | 44 | 0 | 24 | 0 | 0 | 0 | 0 | 0 | 0 | 0 | 0 | 0 | 0 | 0 | 0.5316456 | 0 | 0.1518987 | 2.693095 | 23.53983 | 0.48311 | 0.0038594383 | 26.29927 | 0.246191 | 0.0098587339 | 26.31907 | 0.203696 | 0.0943475808 | 26.59436 | 0.142951 | 0.4183731777 | 27.04016 | 0.285593 | 0.9402571425 | 27.18192 | 0.433593 | 0.6981173433 | 26.85753 | 0.381809 | 1.84109 | 24.97605 | 0.617825 | 7.300107 | 31.14849 | 1.11777 | 2.693095 | 23.53983 | 0.48311 | 7.935169 | 32.65004 | 2.415608 | 4.239836 | 24.71147 | 0.619345 | 6.403530351 | 29.10204 | 0.77262 | 0.1378269356 | 0.1378269356 | 25.92061 | 0.138596 | 0.5711199206 | 25.85514 | 0.430561 | 0.9253462144 | 25.19678 | 0.584451 | 0.3719726069 | 15.94293 | 0.0048953305 | 16.34057 | 0.377496 | 0.0491693627 | 16.32313 | 0.064205 | 0.1388051138 | 16.34612 | 0.133876 | 0.2261234261 | 16.07656 | 0.164615 | 0.3220278049 | 16.03562 | 0.188062 | 0.3719726069 | 15.94293 | 0.148771 | 0.4132795478 | 16.01787 | 0.315923 | 9.59271e-05 | 9.59271 | 26.32724 | 0.02463859 | 5.01685e-06 | 0.501685 | 16.36894 | 2.555268 | 0.9402571425 | 27.36426 | 28.87272 | 26.62403 | 26.59605 | 27.02654 | 26.32724 | 0.8459095617 | 0.8024302069 | 14.59901 | 19.12098 | 16.79406 | 107.9386 | 16.36894 | 16.01837 | 16.01787 | 0.3220278049 | 0.4132795478 | 9.958297
209 | AWEVIJ_clean | AWEVIJ_clean | C1=NC=C(C=[C]1)[C]Oc1c2cccc1Cc1cccc(c1OCc1cccnc1)Cc1c(c(Cc3c(c(C2)ccc3)OCc2cccnc2)ccc1)OCc1cccnc1.C1=[C]C=C(C=N1)[C]Oc1c2cccc1Cc1cccc(c1OCc1cccnc1)Cc1c(c(Cc3c(c(C2)ccc3)OCc2cccnc2)ccc1)OCc1cccnc1.[Zn].c1ccc(cn1)COc1c2cccc1Cc1cccc(c1OCc1cccnc1)Cc1c(c(Cc3c(c(C2)ccc3)OCc2cccnc2)ccc1)OCc1cccnc1 MOFid-v1.lvt-a.cat0;AWEVIJ_clean | [Zn] | C1=NC=C(C=[C]1)[C]Oc1c2cccc1Cc1cccc(c1OCc1cccnc1)Cc1c(c(Cc3c(c(C2)ccc3)OCc2cccnc2)ccc1)OCc1cccnc1.C1=[C]C=C(C=N1)[C]Oc1c2cccc1Cc1cccc(c1OCc1cccnc1)Cc1c(c(Cc3c(c(C2)ccc3)OCc2cccnc2)ccc1)OCc1cccnc1.c1ccc(cn1)COc1c2cccc1Cc1cccc(c1OCc1cccnc1)Cc1c(c(Cc3c(c(C2)ccc3)OCc2cccnc2)ccc1)OCc1cccnc1 | lvt-a | 0 | Zn | 5 | N72 | 0 | 8.648 | Zn节点 (CN=5) | M-M=8.65Å | 10.6197 | 8.65931 | 10.61387 | 0.747212 | 1607.37 | 2151.16 | 0 | 0 | 0.6408 | 0.857588 | 0 | Zn | Zn | Yes | Zn | 0.7472032 | 31053.81 | 1704 | 38.531 | 20.84 | 38.688 | 31053.81 | 16 | 5 | 848 | 704 | 72 | 64 | 0 | 0 | 16 | 0 | 0 | 0 | 0 | 0 | 0 | 0 | 0 | 0.4976526 | 0.04225352 | 0.03755869 | 3.463481 | 21.3913 | 0.318143 | 0.0072135623 | 36.34809 | 0.195623 | 0.0157778784 | 35.34018 | 0.626701 | 0.1664092956 | 35.67973 | 1.175965 | 0.600716911 | 31.34753 | 2.1103 | 1.180893 | 26.9715 | 1.902043 | 0.9020888791 | 28.5775 | 2.485796 | 2.270966 | 22.54143 | 1.203226 | 13.45172 | 29.45296 | 1.22528 | 3.463481 | 21.3913 | 0.318143 | 14.94929 | 32.88064 | 1.547496 | 5.563399 | 21.48884 | 0.501689 | 10.63013 | 25.07207 | 0.45229 | 0.1419203967 | 0.1419203967 | 29.86109 | 1.024054 | 0.6282078826 | 27.57659 | 1.874787 | 1.104489 | 25.38608 | 0.867047 | 0.4294681596 | 16.61976 | 0.0051811697 | 17.64856 | 0.325606 | 0.0508294934 | 17.5533 | 0.359669 | 0.1491429044 | 17.17411 | 0.248999 | 0.2512509496 | 17.25055 | 0.273572 | 0.3650631428 | 17.41438 | 0.670432 | 0.4294681596 | 16.61976 | 0.613037 | 0.470565069 | 16.66741 | 0.353607 | 0.000176604 | 17.6604 | 35.99806 | 0.2776033 | 5.16607e-06 | 0.516607 | 17.66045 | 3.321561 | 1.180893 | 31.93832 | 37.0408 | 30.9861 | 27.78806 | 28.96551 | 35.99806 | 1.014484 | 1.038973 | 16.17382 | 34.18537 | 17.13303 | 93.55568 | 17.66045 | 17.0949 | 16.66741 | 0.3650631428 | 0.470565069 | 18.33761
210 | AWOFOI_clean | AWOFOI_clean | [Ce].[O-]C(=O)c1cc(cc(c1)C(=O)[O-])C(=O)[O-] MOFid-v1.rtl.cat0;AWOFOI_clean | [Ce] | [O-]C(=O)c1cc(cc(c1)C(=O)[O-])C(=O)[O-] | rtl | 0 | Ce | 7 | O28 | 1 | 4.132 | Ce节点 (CN=7) | M-M=4.13Å | 5.44554 | 4.19244 | 5.4181 | 1.31908 | 2093.99 | 1587.46 | 0 | 0 | 0.5974 | 0.452892 | 0 | Ce | Ce | Yes | Ce | 1.31908 | 1748.473 | 76 | 10.6994 | 12.1961 | 13.6773 | 1748.473 | 4 | 4 | 36 | 12 | 0 | 24 | 0 | 0 | 0 | 0 | 0 | 0 | 0 | 0 | 0 | 0 | 0 | 0.4736842 | 0 | 0.3157895 | 3.745134 | 26.59666 | 0.172244 | 0.0018339452 | 22.71696 | 0.334918 | 0.004651861 | 22.61338 | 0.129897 | 0.0473405849 | 22.73688 | 0.065487 | 0.2350369745 | 22.94883 | 0.117741 | 0.7019350183 | 23.46017 | 0.146517 | 0.477565725 | 23.17247 | 0.161994 | 2.19547 | 24.85286 | 0.225316 | 7.557652 | 31.66017 | 1.192128 | 3.745134 | 26.59666 | 0.172244 | 8.102974 | 32.79588 | 1.873048 | 5.283452 | 28.4211 | 0.330065 | 6.767956 | 30.6226 | 0.716949 | 0.0923872384 | 0.0923872384 | 22.82535 | 0.061857 | 0.4448447031 | 23.15329 | 0.088031 | 0.8417928378 | 23.46239 | 0.184126 | 0.3159765551 | 14.76671 | 0.0035958925 | 14.73227 | 0.097472 | 0.036298915 | 14.73656 | 0.05621 | 0.1089247441 | 14.71987 | 0.086959 | 0.1796746293 | 14.73902 | 0.109408 | 0.2666640291 | 14.71114 | 0.031001 | 0.3159765551 | 14.76671 | 0.063976 | 0.3461096544 | 14.7808 | 0.072462 | 4.73559e-05 | 4.73559 | 22.69515 | 0.01173623 | 3.68776e-06 | 0.368776 | 14.69735 | 3.652747 | 0.7019350183 | 24.92356 | 26.51628 | 23.56388 | 24.69053 | 23.19382 | 22.69515 | 0.6545944334 | 0.6095477799 | 13.16141 | 12.84137 | 16.53791 | 129.7462 | 14.69735 | 14.73896 | 14.7808 | 0.2666640291 | 0.3461096544 | 7.997795
211 | AWUPAL_clean | AWUPAL_clean | [In].[O-]C(=O)c1ccc(cc1)c1cc(cc(c1)C1=C2C=CC3=[N]2[Fe]24n5c1ccc5C(=C1[N]2=C(C=C1)C(=c1n4c(=C3c2cc(cc(c2)c2ccc(cc2)C(=O)[O-])c2ccc(cc2)C(=O)[O-])cc1)c1cc(cc(c1)c1ccc(cc1)C(=O)[O-])c1ccc(cc1)C(=O)[O-])c1cc(cc(c1)c1ccc(cc1)C(=O)[O-])c1ccc(cc1)C(=O)[O-])c1ccc(cc1)C(=O)[O-] MOFid-v1.flu,jaj.cat0;AWUPAL_clean | [O-]C(=O)c1ccc(cc1)c1cc(cc(c1)C1=C2C=CC3=[N]2[Fe]24n5c1ccc5C(=C1[N]2=C(C=C1)C(=c1n4c(=C3c2cc(cc(c2)c2ccc(cc2)C(=O)[O-])c2ccc(cc2)C(=O)[O-])cc1)c1cc(cc(c1)c1ccc(cc1)C(=O)[O-])c1ccc(cc1)C(=O)[O-])c1cc(cc(c1)c1ccc(cc1)C(=O)[O-])c1ccc(cc1)C(=O)[O-])c1ccc(cc1)C(=O)[O-] | [O-]C(=O)c1ccc(cc1)c1cc(cc(c1)C1=C2C=CC3=[N]2[Fe]24n5c1ccc5C(=C1[N]2=C(C=C1)C(=c1n4c(=C3c2cc(cc(c2)c2ccc(cc2)C(=O)[O-])c2ccc(cc2)C(=O)[O-])cc1)c1cc(cc(c1)c1ccc(cc1)C(=O)[O-])c1ccc(cc1)C(=O)[O-])c1cc(cc(c1)c1ccc(cc1)C(=O)[O-])c1ccc(cc1)C(=O)[O-])c1ccc(cc1)C(=O)[O-] | flu | 0 | In,Fe | 8 | O32,N8 | 0.8 | 14.205 | In节点 (CN=8) | M-M=14.2Å | 18.42063 | 9.23563 | 18.42063 | 0.348553 | 1743.14 | 5001.08 | 0 | 0 | 0.8538 | 2.44956 | 0 | In,Fe | In | Yes | Fe | 0.3485527 | 17636.77 | 350 | 23.4897 | 23.4895 | 31.9645 | 17636.77 | 6 | 6 | 200 | 104 | 8 | 32 | 0 | 0 | 0 | 0 | 0 | 0 | 2 | 0 | 0 | 0 | 0 | 0.5714286 | 0.02285714 | 0.09142857 | 1.459361 | 14.18895 | 0.272895 | 0.0005368763 | 13.65342 | 0.703097 | 0.0014417998 | 13.85323 | 0.719645 | 0.0140634572 | 13.83261 | 0.135478 | 0.0725795949 | 13.92896 | 0.105331 | 0.2185052684 | 13.94451 | 0.137445 | 0.1446527027 | 13.90043 | 0.135122 | 0.7357129655 | 14.08586 | 0.136997 | 23.57334 | 18.20797 | 0.351007 | 1.459361 | 14.18895 | 0.272895 | 45.57858 | 24.26228 | 0.432059 | 3.138227555 | 14.74768 | 0.255283 | 9.482812 | 15.98534 | 0.326938 | 0.0549065733 | 0.0549065733 | 13.01085 | 0.119507 | 0.2733915822 | 13.13262 | 0.093959 | 0.5440954065 | 13.16978 | 0.154204 | 0.3355881925 | 8.15173 | 0.0037344979 | 8.10342 | 0.259655 | 0.0371457606 | 8.13317 | 0.126388 | 0.1136320589 | 8.07376 | 0.099755 | 0.1897199208 | 8.12662 | 0.116941 | 0.2807829166 | 8.08378 | 0.141922 | 0.3355881925 | 8.15173 | 0.132842 | 0.3733147249 | 8.13923 | 0.037481 | 1.4444e-05 | 1.4444 | 13.82953 | 0.02315805 | 3.76591e-06 | 0.376591 | 8.094061 | 1.404455 | 0.2185052684 | 15.65726 | 16.31706 | 14.89153 | 15.76318 | 13.92463 | 13.82953 | 0.2044418112 | 0.1635986951 | 3.891 | 3.835461 | 24.44274 | 411.2319 | 8.094061 | 8.12071 | 8.13923 | 0.2807829166 | 0.3733147249 | 5.735471
212 | AXIMUP_clean | AXIMUP_clean | [La].[O-][n+]1ccc(cc1)CCc1cc[n+](cc1)[O-] MOFid-v1.UNKNOWN.cat0;AXIMUP_clean | [La] | [O-][n+]1ccc(cc1)CCc1cc[n+](cc1)[O-] | UNKNOWN | 0 | La | 5 | O20 | 1 | 4.524 | La节点 (CN=5) | M-M=4.52Å | 8.06476 | 5.62993 | 7.88344 | 0.749362 | 2380.21 | 3176.31 | 0 | 0 | 0.7064 | 0.942669 | 0 | La | La | Yes | La | 0.7493604 | 5064.624 | 228 | 10.8304 | 16.7133 | 28.085 | 5064.624 | 4 | 5 | 96 | 96 | 16 | 16 | 0 | 0 | 0 | 0 | 0 | 0 | 0 | 0 | 0 | 0 | 0 | 0.4210526 | 0.07017544 | 0.07017544 | 3.298961 | 21.40969 | 0.388002 | 0.0014621082 | 20.75033 | 0.470959 | 0.0039560784 | 20.61584 | 0.350491 | 0.0370813985 | 20.60381 | 0.149056 | 0.1859502697 | 20.72553 | 0.177123 | 0.5568772857 | 20.70225 | 0.187037 | 0.371138493 | 20.62817 | 0.163235 | 1.718246998 | 20.97271 | 0.115359 | 14.01925 | 29.27704 | 0.420965 | 3.298961 | 21.40969 | 0.388002 | 15.59244 | 30.61706 | 0.573318 | 6.189148 | 22.13843 | 0.207325 | 11.47196 | 26.66727 | 0.8915 | 0.0868988172 | 0.0868988172 | 19.9971 | 0.10145 | 0.4213314657 | 20.13339 | 0.289764 | 0.8265760945 | 20.23521 | 0.323977 | 0.3819529893 | 13.02131 | 0.0044337247 | 12.93578 | 0.234855 | 0.0443372474 | 13.05825 | 0.043308 | 0.1305287105 | 13.09498 | 0.081554 | 0.2164904658 | 13.08126 | 0.049368 | 0.3204387047 | 13.04398 | 0.019611 | 0.3819529893 | 13.02131 | 0.106931 | 0.4244671591 | 12.98822 | 0.084737 | 3.77139e-05 | 3.77139 | 20.57493 | 0.03412418 | 4.40741e-06 | 0.440741 | 13.08422 | 3.212062 | 0.5568772857 | 22.51473 | 24.40861 | 20.75375 | 22.38182 | 20.68532 | 20.57493 | 0.5197958872 | 0.4699784685 | 8.689295 | 8.55693 | 18.18853 | 158.9782 | 13.08422 | 13.04885 | 12.98822 | 0.3204387047 | 0.4244671591 | 7.490706
213 | AXINAX01_clean | AXINAX01_clean | [Co].[O-]C(=O)c1ccc(cc1)c1cc(cc(c1)c1ccc(cc1)C(=O)[O-])c1ccc(cc1)C(=O)[O-] MOFid-v1.UNKNOWN.cat0;AXINAX01_clean | [Co] | [O-]C(=O)c1ccc(cc1)c1cc(cc(c1)c1ccc(cc1)C(=O)[O-])c1ccc(cc1)C(=O)[O-] | UNKNOWN | 0 | Co | 4 | O84 | 1 | 3.437 | Co节点 (CN=4) | M-M=3.44Å | 19.47488 | 13.27772 | 19.47462 | 0.402001 | 1509.07 | 3753.89 | 0 | 0 | 0.8346 | 2.07611 | 0 | Co | Co | Yes | Co | 0.4020011 | 26938.07 | 598 | 28.9352 | 28.9352 | 33.184 | 26938.07 | 22 | 4 | 324 | 180 | 0 | 72 | 0 | 0 | 0 | 0 | 0 | 22 | 0 | 0 | 0 | 0 | 0 | 0.541806 | 0 | 0.1204013 | 2.011548 | 18.28815 | 0.40378 | 0.000866379 | 19.0422 | 1.015462 | 0.0022771201 | 19.27838 | 0.357331 | 0.0232465592 | 18.95789 | 0.401236 | 0.1141933552 | 18.93442 | 0.391876 | 0.3289940159 | 18.80684 | 0.251428 | 0.2241314861 | 18.81293 | 0.358671 | 1.06146 | 18.38545 | 0.271359 | 13.69695 | 16.09103 | 0.390988 | 2.011548 | 18.28815 | 0.40378 | 30.1283918 | 18.605 | 0.563552 | 3.542946 | 17.83627 | 0.701101 | 7.578593 | 16.47897 | 0.479187 | 0.0611065557 | 0.0611065557 | 16.60296 | 0.30696 | 0.3076948927 | 16.64419 | 0.353293 | 0.6067183282 | 16.52649 | 0.111385 | 0.3220246484 | 9.72763 | 0.0039178733 | 9.69327 | 0.339542 | 0.0360045653 | 9.85156 | 0.289606 | 0.1095164419 | 9.69717 | 0.177187 | 0.1787884283 | 9.77498 | 0.114975 | 0.2743584681 | 9.75672 | 0.103199 | 0.3220246484 | 9.72763 | 0.153325 | 0.3582515588 | 9.72066 | 0.182208 | 2.28654e-05 | 2.28654 | 18.92651 | 0.1044898 | 3.68188e-06 | 0.368188 | 9.813235 | 1.950442 | 0.3289940159 | 20.10775 | 22.59033 | 17.799 | 19.9339 | 18.8514 | 18.92651 | 0.3057474567 | 0.2678874602 | 5.995696 | 6.210251 | 20.5985 | 261.5013 | 9.813235 | 9.75311 | 9.72066 | 0.2743584681 | 0.3582515588 | 9.113277
214 | AXINIF_clean | AXINIF_clean | [Co][O]([Co])[Co].[O-]C(=O)c1ccc(cc1)c1cc(cc(c1)c1ccc(cc1)C(=O)[O-])c1ccc(cc1)C(=O)[O-] MOFid-v1.sit.cat1;AXINIF_clean | [Co][O]([Co])[Co] | [O-]C(=O)c1ccc(cc1)c1cc(cc(c1)c1ccc(cc1)C(=O)[O-])c1ccc(cc1)C(=O)[O-] | sit | 1 | Co | 5 | O60 | 1 | 3.346 | Co节点 (CN=5) | M-M=3.35Å | 9.6188 | 8.65235 | 9.60052 | 0.750661 | 2213.56 | 2948.81 | 0 | 0 | 0.6692 | 0.891481 | 0 | Co | Co | Yes | Co | 0.7506607 | 9411.35 | 400 | 17.551 | 21.148 | 25.356 | 9411.35 | 12 | 4 | 216 | 120 | 0 | 52 | 0 | 0 | 0 | 0 | 0 | 12 | 0 | 0 | 0 | 0 | 0 | 0.54 | 0 | 0.13 | 4.485303 | 22.4248 | 0.395358 | 0.0022476523 | 22.1374 | 0.254256 | 0.0054501895 | 22.0993 | 0.222086 | 0.0542976963 | 22.01055 | 0.163576 | 0.2728223826 | 21.99579 | 0.039376 | 0.7832201406 | 22.15224 | 0.138846 | 0.5323263236 | 22.11687 | 0.42165 | 2.451053 | 22.43571 | 0.222145 | 15.26071 | 30.29414 | 0.797369 | 4.485303 | 22.4248 | 0.395358 | 16.61244 | 31.74186 | 1.399706 | 7.994899 | 23.30946 | 0.455314 | 13.20533 | 27.43964 | 0.625827 | 0.1140059177 | 0.1140059177 | 21.3997 | 0.20122 | 0.545287785 | 21.29328 | 0.155201 | 1.063378 | 21.29988 | 0.164936 | 0.4619704006 | 13.7443 | 0.0054325608 | 13.70592 | 0.102135 | 0.0527669423 | 13.73218 | 0.06254 | 0.1560414223 | 13.78902 | 0.075082 | 0.2614298706 | 13.71855 | 0.176614 | 0.3837153753 | 13.68718 | 0.121012 | 0.4619704006 | 13.7443 | 0.122764 | 0.5020770375 | 13.68453 | 0.118402 | 5.49427e-05 | 5.49427 | 22.0352 | 0.007324896 | 5.30845e-06 | 0.530845 | 13.76127 | 4.371297 | 0.7832201406 | 23.73611 | 25.77612 | 21.98004 | 23.45215 | 22.0883 | 22.0352 | 0.7289224443 | 0.6692142229 | 10.20574 | 10.35005 | 17.5234 | 119.2014 | 13.76127 | 13.71668 | 13.68453 | 0.3837153753 | 0.5020770375 | 8.273926
215 | AXIPEE01_clean | AXIPEE01_clean | [Au].[C]#N.[Fe].n1ccc(cc1)c1ccc(nn1)c1ccncc1 MOFid-v1.ERROR.cat1;AXIPEE01_clean | [Au] ¦ [Fe] | [C]#N.n1ccc(cc1)c1ccc(nn1)c1ccncc1 | ERROR | 1 | Au,Fe | 0 | N48 | 0 | 3.249 | Au节点 (CN=0) | M-M=3.25Å | 6.81111 | 4.3641 | 6.75959 | 1.50078 | 1988.24 | 1324.81 | 0 | 0 | 0.6082 | 0.405257 | 0 | Au,Fe | Au | Yes | Au | 1.500776 | 6976.082 | 312 | 15.0135 | 14.9245 | 31.4557 | 6976.082 | 24 | 5 | 144 | 80 | 64 | 0 | 0 | 0 | 0 | 0 | 0 | 0 | 8 | 0 | 0 | 0 | 0 | 0.4615385 | 0.2051282 | 0 | 2.471357 | 24.93274 | 0.174277 | 0.0009119983 | 20.60545 | 0.277518 | 0.0025119605 | 20.79049 | 0.190723 | 0.0236762682 | 20.64067 | 0.073854 | 0.1209765709 | 20.87196 | 0.082511 | 0.3662168718 | 21.40259 | 0.136688 | 0.2408349527 | 21.11753 | 0.058061 | 1.23661 | 22.98049 | 0.227977 | 5.958785 | 31.35056 | 1.614665 | 2.471357 | 24.93274 | 0.174277 | 6.435242 | 31.93222 | 1.078098 | 3.898317 | 27.34898 | 0.355813 | 5.284177473 | 29.97727 | 0.378289 | 0.0527967696 | 0.0527967696 | 20.80891 | 0.095443 | 0.2647332727 | 21.23069 | 0.142283 | 0.5220496202 | 21.64631 | 0.072619 | 0.1954788994 | 13.57456 | 0.0024286911 | 13.48553 | 0.106402 | 0.0230319216 | 13.49183 | 0.101078 | 0.0676583762 | 13.5126 | 0.022365 | 0.1106293557 | 13.50896 | 0.038235 | 0.1665784672 | 13.5963 | 0.052517 | 0.1954788994 | 13.57456 | 0.025606 | 0.2197737404 | 13.58298 | 0.061904 | 2.34508e-05 | 2.34508 | 20.6641 | 0.006353937 | 2.28031e-06 | 0.228031 | 13.48467 | 2.41856 | 0.3662168718 | 23.22146 | 25.19596 | 21.20051 | 23.2679 | 21.13069 | 20.6641 | 0.3425406036 | 0.3134201022 | 10.99232 | 10.28404 | 17.0023 | 228.4459 | 13.48467 | 13.55994 | 13.58298 | 0.1665784672 | 0.2197737404 | 7.17943
216 | AXIPEE02_clean | AXIPEE02_clean | [Au][Au].[C]#N.[Fe].n1ccc(cc1)c1ccc(nn1)c1ccncc1 MOFid-v1.fsc.cat0;AXIPEE02_clean | [Au][Au] | [C]#N.n1ccc(cc1)c1ccc(nn1)c1ccncc1 | fsc | 0 | Au,Fe | 0 | N144 | 0 | 3.132 | Au节点 (CN=0) | M-M=3.13Å | 6.48792 | 4.04495 | 6.46524 | 1.63435 | 1656.81 | 1013.74 | 0 | 0 | 0.5904 | 0.361245 | 0 | Au,Fe | Au | Yes | Au | 1.63435 | 19217.81 | 936 | 43.1076 | 14.6316 | 32.321 | 19217.81 | 72 | 5 | 432 | 240 | 192 | 0 | 0 | 0 | 0 | 0 | 0 | 0 | 24 | 0 | 0 | 0 | 0 | 0.4615385 | 0.2051282 | 0 | 2.701011 | 27.39559 | 0.184934 | 0.0012186412 | 22.26118 | 0.280834 | 0.0029686205 | 22.11411 | 0.165254 | 0.0300020997 | 22.22139 | 0.079317 | 0.1508630187 | 22.47257 | 0.122055 | 0.4619971774 | 23.06822 | 0.16667 | 0.3113628191 | 22.88661 | 0.158605 | 1.539375 | 25.11669 | 0.337874 | 5.495149 | 32.97989 | 1.377373 | 2.701011 | 27.39559 | 0.184934 | 5.894073 | 34.02337 | 1.167651 | 3.876145 | 29.71289 | 0.527084 | 4.926473 | 31.60024 | 0.891927 | 0.0598323737 | 0.0598323737 | 22.30293 | 0.064776 | 0.2955270926 | 22.7754 | 0.11685 | 0.5686824711 | 23.36312 | 0.187919 | 0.1989702667 | 14.65838 | 0.0023566564 | 14.56909 | 0.109229 | 0.023552025 | 14.51864 | 0.030219 | 0.0702106497 | 14.53885 | 0.030235 | 0.1152171036 | 14.5584 | 0.034023 | 0.1721905609 | 14.5953 | 0.067895 | 0.1989702667 | 14.65838 | 0.04914 | 0.2217147106 | 14.63373 | 0.051197 | 2.99124e-05 | 2.99124 | 22.1346 | 0.01452813 | 2.3821e-06 | 0.23821 | 14.49707 | 2.641179 | 0.4619971774 | 24.72718 | 26.36446 | 23.21619 | 24.60089 | 22.80913 | 22.1346 | 0.4319950777 | 0.4021648037 | 13.41529 | 12.55716 | 16.40102 | 184.3482 | 14.49707 | 14.60403 | 14.63373 | 0.1721905609 | 0.2217147106 | 7.63753
217 | AXIPEE03_clean | AXIPEE03_clean | [Au].[Au][Au].[C]#N.[Fe].n1ccc(cc1)c1ccc(nn1)c1ccncc1 MOFid-v1.ERROR.cat0;AXIPEE03_clean | [Au][Au] | [C]#N.n1ccc(cc1)c1ccc(nn1)c1ccncc1 | ERROR | 0 | Au,Fe | 0 | N48 | 0 | 3.146 | Au节点 (CN=0) | M-M=3.15Å | 6.5428 | 4.0805 | 6.53621 | 1.61298 | 1706.94 | 1058.25 | 0 | 0 | 0.59 | 0.365782 | 0 | Au,Fe | Au | Yes | Au | 1.612984 | 6490.788 | 312 | 14.4444 | 14.7116 | 30.772 | 6490.788 | 24 | 5 | 144 | 80 | 64 | 0 | 0 | 0 | 0 | 0 | 0 | 0 | 8 | 0 | 0 | 0 | 0 | 0.4615385 | 0.2051282 | 0 | 2.672028 | 26.96577 | 0.437537 | 0.0011399978 | 21.86213 | 0.250487 | 0.0029501162 | 21.95748 | 0.345702 | 0.0288449193 | 21.94694 | 0.08052 | 0.1472976341 | 22.22547 | 0.067513 | 0.4541771227 | 22.9118 | 0.173281 | 0.2988201994 | 22.6033 | 0.060611 | 1.490277 | 24.86522 | 0.091164 | 5.56016 | 32.862 | 0.848646 | 2.672028 | 26.96577 | 0.437537 | 5.949 | 33.16513 | 1.234768 | 3.884365 | 29.038 | 0.303754 | 4.978152 | 31.68992 | 0.737851 | 0.0596070176 | 0.0596070176 | 22.14587 | 0.107867 | 0.2891331917 | 22.57097 | 0.073306 | 0.5700821902 | 23.14472 | 0.162019 | 0.1994778136 | 14.405 | 0.0023553347 | 14.44874 | 0.12555 | 0.0232916429 | 14.38256 | 0.067455 | 0.0696608072 | 14.42412 | 0.028553 | 0.1155204421 | 14.38834 | 0.049684 | 0.1706487551 | 14.42065 | 0.04187 | 0.1994778136 | 14.405 | 0.05887 | 0.2256065641 | 14.43574 | 0.074088 | 2.88625e-05 | 2.88625 | 21.91418 | 0.0094647 | 2.37008e-06 | 0.237008 | 14.34207 | 2.612421 | 0.4541771227 | 24.44916 | 26.07752 | 22.88305 | 24.38692 | 22.58019 | 21.91418 | 0.4253322034 | 0.3945701051 | 13.30737 | 12.17786 | 16.39283 | 187.2209 | 14.34207 | 14.40466 | 14.43574 | 0.1706487551 | 0.2256065641 | 7.57211
218 | AXIPEE_clean | AXIPEE_clean | [Au][Au].[C]#N.[Fe].n1ccc(cc1)c1ccc(nn1)c1ccncc1 MOFid-v1.fsc.cat0;AXIPEE_clean | [Au][Au] | [C]#N.n1ccc(cc1)c1ccc(nn1)c1ccncc1 | fsc | 0 | Au,Fe | 0 | N48 | 0 | 3.134 | Au节点 (CN=0) | M-M=3.13Å | 6.41608 | 3.94175 | 6.40902 | 1.68088 | 1551.99 | 923.32 | 0 | 0 | 0.574 | 0.341488 | 0 | Au,Fe | Au | Yes | Au | 1.68088 | 6228.605 | 312 | 14.2256 | 14.4645 | 30.4429 | 6228.605 | 24 | 5 | 144 | 80 | 64 | 0 | 0 | 0 | 0 | 0 | 0 | 0 | 8 | 0 | 0 | 0 | 0 | 0.4615385 | 0.2051282 | 0 | 2.695645 | 28.16008 | 0.431854 | 0.0012867106 | 22.61938 | 0.134988 | 0.0033129329 | 22.69969 | 0.065145 | 0.0327645293 | 22.72965 | 0.093127 | 0.1655574257 | 22.98941 | 0.071067 | 0.5009903905 | 23.76836 | 0.112676 | 0.3356411384 | 23.34894 | 0.156894 | 1.594207 | 25.73105 | 0.368869 | 5.326702 | 33.42294 | 1.762827 | 2.695645 | 28.16008 | 0.431854 | 5.636449 | 33.65512 | 2.295119 | 3.783286054 | 30.02017 | 0.222127 | 4.750066 | 32.05876 | 0.489073 | 0.0619147697 | 0.0619147697 | 22.78712 | 0.059096 | 0.3104422296 | 23.29622 | 0.117983 | 0.5891806236 | 23.84516 | 0.089812 | 0.2037067099 | 14.92891 | 0.0023632651 | 14.86354 | 0.154163 | 0.0239042678 | 14.87332 | 0.034469 | 0.0713717953 | 14.90473 | 0.022053 | 0.1168368918 | 14.86615 | 0.061173 | 0.1717491009 | 14.93055 | 0.047395 | 0.2037067099 | 14.92891 | 0.029675 | 0.2278231165 | 14.95524 | 0.049825 | 3.24263e-05 | 3.24263 | 22.66168 | 0.01911821 | 2.42346e-06 | 0.242346 | 14.83563 | 2.63373 | 0.5009903905 | 25.18996 | 26.97239 | 23.69086 | 24.90663 | 23.3689 | 22.66168 | 0.4682258612 | 0.4390756208 | 14.58495 | 13.38017 | 16.17123 | 171.2878 | 14.83563 | 14.90854 | 14.95524 | 0.1717491009 | 0.2278231165 | 7.826042
219 | AXUBAW_manual | AXUBAW_manual | [O-]C(=O)c1c(C)c(C)c(c(c1C)C)C(=O)[O-].[Zn][O]([Zn])([Zn])[Zn] MOFid-v1.pcu.cat0;AXUBAW_manual | [Zn][O]([Zn])([Zn])[Zn] | [O-]C(=O)c1c(C)c(C)c(c(c1C)C)C(=O)[O-] | pcu | 0 | Zn | 4 | O32 | 1 | 3.169 | Zn节点 (CN=4) | M-M=3.17Å | 14.24572 | 5.52422 | 14.23389 | 0.741721 | 1799 | 2425.44 | 0 | 0 | 0.7126 | 0.960739 | 0 | Zn | Zn | No |  | 0.7416894 | 4200.957 | 178 | 18.1115 | 18.1115 | 18.1115 | 4200.957 | 8 | 4 | 72 | 72 | 0 | 26 | 0 | 0 | 8 | 0 | 0 | 0 | 0 | 0 | 0 | 0 | 0 | 0.4044944 | 0 | 0.1460674 | 1.531577 | 17.16917 | 0.175368 | 0.0005861668 | 15.91973 | 0.678255 | 0.001405468 | 15.89738 | 0.034889 | 0.0140546803 | 15.87375 | 0.093369 | 0.0698304459 | 16.02823 | 0.148311 | 0.2121457407 | 16.03618 | 0.110769 | 0.1413327993 | 16.05465 | 0.098079 | 0.7423602202 | 16.48981 | 0.20844 | 13.59702 | 26.6606 | 0.485002 | 1.531577 | 17.16917 | 0.175368 | 15.62665 | 29.09933 | 0.769541 | 3.536231 | 18.45308 | 0.318876 | 9.795463 | 22.70189 | 0.297788 | 0.0447917998 | 0.0447917998 | 15.83626 | 0.084029 | 0.2268298841 | 15.9832 | 0.05316 | 0.4493034835 | 16.09266 | 0.096528 | 0.2399986533 | 10.3575 | 0.0026344199 | 10.15823 | 0.255797 | 0.0268404428 | 10.35592 | 0.106455 | 0.0808343947 | 10.32088 | 0.077704 | 0.1342388493 | 10.31791 | 0.039973 | 0.199676375 | 10.33949 | 0.03847 | 0.2399986533 | 10.3575 | 0.082835 | 0.2662995562 | 10.34873 | 0.05176 | 1.39513e-05 | 1.39513 | 15.93221 | 0.01689576 | 2.69865e-06 | 0.269865 | 10.30065 | 1.486785346 | 0.2121457407 | 18.19517 | 19.58843 | 16.19806 | 18.79901 | 16.03969 | 15.93221 | 0.1980910604 | 0.1673539409 | 5.312239 | 5.169733 | 21.27108 | 404.4343 | 10.30065 | 10.3383 | 10.34873 | 0.199676375 | 0.2662995562 | 5.631554
220 | AXUBOL_clean | AXUBOL_clean | [Ni][OH]([Ni])[Ni].[O-]C(=O)c1ccc(cc1)C(=O)[O-].[O-]C(=O)c1ccncc1 MOFid-v1.ncb.cat0;AXUBOL_clean | [Ni][OH]([Ni])[Ni] | [O-]C(=O)c1ccc(cc1)C(=O)[O-].[O-]C(=O)c1ccncc1 | ncb | 0 | Ni | 6 | O60,N12 | 0.833 | 3.464 | Ni节点 (CN=6) | M-M=3.46Å | 7.85983 | 4.2994 | 7.19513 | 1.05112 | 1083.88 | 1031.17 | 529.841 | 504.074 | 0.6054 | 0.575959 | 0 | Ni | Ni | No |  | 1.051117 | 5090.502 | 272 | 18.7698 | 18.7698 | 18.7698 | 5090.502 | 12 | 5 | 120 | 76 | 12 | 52 | 0 | 0 | 0 | 0 | 12 | 0 | 0 | 0 | 0 | 0 | 0 | 0.4411765 | 0.04411765 | 0.1911765 | 4.7718834 | 27.31955 | 0.387293 | 0.0032779773 | 24.98139 | 0.177854 | 0.0081988224 | 24.71221 | 0.276311 | 0.083858029 | 24.64963 | 0.209191 | 0.4066030155 | 24.47359 | 0.171646 | 1.106903 | 24.49539 | 0.162881 | 0.7545923061 | 24.56192 | 0.078471 | 3.057515 | 25.63303 | 0.122059 | 8.880479 | 33.49929 | 1.091958 | 4.7718834 | 27.31955 | 0.387293 | 9.660794 | 33.23514 | 2.94295 | 6.39778 | 29.79983 | 0.315591 | 7.972433 | 32.54247 | 0.83409 | 0.1428480424 | 0.1428480424 | 23.99982 | 0.185564 | 0.6723325334 | 24.07004 | 0.264452 | 1.237242 | 24.19624 | 0.315485 | 0.4730043608 | 15.62759 | 0.0057510075 | 15.56918 | 0.088749 | 0.0572753791 | 15.61369 | 0.091781 | 0.168953543 | 15.58634 | 0.096666 | 0.2731369707 | 15.55757 | 0.124659 | 0.4034162009 | 15.50381 | 0.08712 | 0.4730043608 | 15.62759 | 0.209557 | 0.5228684079 | 15.63061 | 0.096117 | 8.4299e-05 | 8.4299 | 24.72085 | 0.03092586 | 5.76403e-06 | 0.576403 | 15.58817 | 4.629035 | 1.106903 | 25.82169 | 27.7906 | 24.53709 | 25.13738 | 24.5103 | 24.72085 | 1.023045 | 0.9640550533 | 13.71912 | 14.62501 | 16.60632 | 91.95287 | 15.58817 | 15.56299 | 15.63061 | 0.4034162009 | 0.5228684079 | 9.132679
221 | AXUHEH_clean | AXUHEH_clean | * MOFid-v1.NA.NA;AXUHEH_clean |  |  | NA |  | Na,Co | 4 | O36,N8 | 0.818 | 5.685 | Na节点 (CN=4) | M-M=5.68Å | 7.21454 | 5.63203 | 7.19196 | 1.06453 | 1024.66 | 962.545 | 0 | 0 | 0.4958 | 0.465746 | 0 | Na,Co | Na | Yes | Na,Co | 1.06451 | 8603.823 | 626 | 12.7259 | 18.7486 | 36.7932 | 8603.823 | 10 | 7 | 264 | 264 | 16 | 56 | 0 | 16 | 0 | 0 | 0 | 6 | 0 | 0 | 0 | 0 | 0 | 0.4217252 | 0.02555911 | 0.08945687 | 2.645163 | 25.94012 | 0.406757 | 0.0050266522 | 31.46925 | 0.322168 | 0.0122984518 | 31.48335 | 0.253709 | 0.115161252 | 31.28651 | 0.279348 | 0.3956550937 | 29.09281 | 1.214251 | 0.7889320839 | 26.24902 | 0.639123 | 0.6368649005 | 27.78432 | 0.956842 | 1.678962 | 24.32442 | 0.309369 | 5.073571 | 32.78462 | 1.130616 | 2.645163 | 25.94012 | 0.406757 | 5.470874 | 32.31699 | 2.80741 | 3.670139 | 28.83862 | 0.390991 | 4.572188 | 31.03567 | 1.208075 | 0.1255696101 | 0.1255696101 | 29.0327 | 0.273573 | 0.4899376842 | 26.65732 | 0.657905 | 0.8029891841 | 25.93912 | 0.626129 | 0.3664334284 | 18.23385 | 0.0051354346 | 18.96461 | 0.380986 | 0.0483356351 | 18.92762 | 0.20923 | 0.1413430544 | 18.74472 | 0.224934 | 0.2204036667 | 18.36581 | 0.172903 | 0.3158496243 | 18.32006 | 0.422666 | 0.3664334284 | 18.23385 | 0.280743 | 0.3968940041 | 18.01948 | 0.346685 | 0.000124859 | 12.4859 | 31.63669 | 0.04339518 | 5.03141e-06 | 0.503141 | 19.15338 | 2.519593 | 0.7889320839 | 28.37805 | 31.03462 | 28.11208 | 25.98744 | 27.70872 | 31.63669 | 0.6737708319 | 0.6633624738 | 12.48905 | 24.81591 | 17.87977 | 126.7946 | 19.15338 | 18.30657 | 18.01948 | 0.3158496243 | 0.3968940041 | 12.48331
222 | AYOXUJ_clean | AYOXUJ_clean | [Co].[O-]C(=O)C=CC=CC(=O)[O-].n1ccc(cc1)CCc1ccncc1 MOFid-v1.neb.cat0;AYOXUJ_clean | [Co] | [O-]C(=O)C=CC=CC(=O)[O-].n1ccc(cc1)CCc1ccncc1 | neb | 0 | Co | 4 | N16,O16 | 0.5 | 7.456 | Co节点 (CN=4) | M-M=7.46Å | 6.31092 | 5.4451 | 6.31092 | 1.11362 | 828.348 | 743.833 | 0 | 0 | 0.4926 | 0.442341 | 0 | Co | Co | Yes | Co | 1.113621 | 4571.99 | 328 | 35.522 | 13.846 | 9.548 | 4571.99 | 8 | 5 | 144 | 128 | 16 | 32 | 0 | 0 | 0 | 0 | 0 | 8 | 0 | 0 | 0 | 0 | 0 | 0.4390244 | 0.04878049 | 0.09756098 | 1.112999 | 23.1586 | 0.304104 | 0.0004239892 | 20.47209 | 0.257323 | 0.0011061768 | 21.13822 | 0.814786 | 0.011768417 | 21.19539 | 0.29553 | 0.059535144 | 21.26339 | 0.106704 | 0.1780074985 | 21.35244 | 0.119971 | 0.1154772516 | 21.23975 | 0.29207 | 0.580066087 | 21.84676 | 0.380165 | 4.0511 | 30.25654 | 1.141809 | 1.112999 | 23.1586 | 0.304104 | 4.479454 | 31.42326 | 0.822954 | 1.992725 | 24.48587 | 0.325457 | 3.277822 | 27.89236 | 0.509113 | 0.0260916404 | 0.0260916404 | 20.58634 | 0.141958 | 0.1289742397 | 20.63417 | 0.200781 | 0.2499171464 | 20.99452 | 0.137749 | 0.1151592597 | 13.59552 | 0.0013236072 | 13.37612 | 0.305051 | 0.0137361615 | 13.508 | 0.101847 | 0.040520861 | 13.58375 | 0.072596 | 0.0660716434 | 13.47032 | 0.135512 | 0.0985448642 | 13.57288 | 0.106977 | 0.1151592597 | 13.59552 | 0.018426 | 0.1311566967 | 13.60119 | 0.131422 | 1.17258e-05 | 1.17258 | 21.09595 | 0.02862356 | 1.35447e-06 | 0.135447 | 13.52653 | 1.086907 | 0.1780074985 | 23.17101 | 25.1832 | 21.05888 | 23.27095 | 21.28519 | 21.09595 | 0.1662390815 | 0.1519158581 | 9.0318 | 8.657113 | 18.0466 | 449.1357 | 13.52653 | 13.54624 | 13.60119 | 0.0985448642 | 0.1311566967 | 7.569412
223 | AYUJIP_clean | AYUJIP_clean | C[O].[Mn].[Mn][O]1([Mn])[Mn][O]([Mn]1)([Mn])[Mn].[Mn][O]1([Mn])[Mn][O]23[Mn]1([Mn]2)[Mn]3.[O-]C(=O)C.[O]CC(C12C3C1C1C3[N]31C1C2[CH]C31)(C[O])C[O].[O]CC(c1ccncc1)(C[O])C[O] MOFid-v1.ERROR.cat8;AYUJIP_clean | [Mn][O]1([Mn])[Mn][O]([Mn]1)([Mn])[Mn].[Mn][O]1([Mn])[Mn][O]23[Mn]1([Mn]2)[Mn]3 | C[O].[O-]C(=O)C.[O]CC(C12C3C1C1C3[N]31C1C2[CH]C31)(C[O])C[O].[O]CC(c1ccncc1)(C[O])C[O] | ERROR | 8 | Mn | 6 | O612,N18 | 0.971 | 2.829 | Mn节点 (CN=6) | M-M=2.83Å | 12.69936 | 7.89199 | 12.69936 | 1.08786 | 1666.19 | 1531.63 | 0 | 0 | 0.6204 | 0.570296 | 0 | Mn | Mn | Yes | Mn | 1.087856 | 28170.36 | 1692 | 47.899 | 47.899 | 14.1778 | 28170.36 | 108 | 5 | 558 | 702 | 36 | 288 | 0 | 0 | 0 | 0 | 0 | 0 | 0 | 0 | 108 | 0 | 0 | 0.3297872 | 0.0212766 | 0.1702128 | 2.823107 | 25.42425 | 0.604248 | 0.005434858 | 33.7502 | 0.210547 | 0.0144473482 | 33.89929 | 0.237178 | 0.1319158715 | 33.93532 | 0.545778 | 0.5128259983 | 31.3937 | 0.978645 | 1.041791 | 29.96968 | 0.872142 | 0.819398321 | 30.30183 | 1.217547 | 2.005698 | 26.43719 | 0.714059 | 7.168753 | 22.06109 | 0.290762 | 2.823107 | 25.42425 | 0.604248 | 8.937883 | 27.49155 | 0.743852 | 3.734786 | 23.61777 | 0.3538 | 5.322968 | 22.09976 | 0.743575 | 0.121974091 | 0.121974091 | 30.83777 | 0.887495 | 0.507690518 | 29.6009 | 1.10416 | 0.8619370578 | 28.52125 | 1.235576 | 0.3149223888 | 18.34442 | 0.0038566901 | 18.3364 | 0.465006 | 0.037424931 | 18.35392 | 0.242253 | 0.113259624 | 18.53674 | 0.320715 | 0.1804814487 | 18.39488 | 0.821082 | 0.2633698071 | 18.48778 | 0.403228 | 0.3149223888 | 18.34442 | 0.416739 | 0.3519395699 | 18.12485 | 0.354722 | 0.000134065 | 13.4065 | 33.73478 | 0.07042377 | 3.75301e-06 | 0.375301 | 18.51706 | 2.701133 | 1.041791 | 32.5022 | 34.55751 | 32.16124 | 30.78785 | 30.55507 | 33.73478 | 0.9098754318 | 0.9198172123 | 19.77811 | 35.72199 | 16.54085 | 102.1275 | 18.51706 | 18.40903 | 18.12485 | 0.2633698071 | 0.3519395699 | 15.21772
224 | AZAFIS_clean | AZAFIS_clean | [Ca].[O-]C(=O)c1cc(Br)c(cc1Br)C(=O)[O-] MOFid-v1.dmd.cat0;AZAFIS_clean | [Ca] | [O-]C(=O)c1cc(Br)c(cc1Br)C(=O)[O-] | dmd | 0 | Ca | 6 | O12 | 1 | 4.035 | Ca节点 (CN=6) | M-M=4.04Å | 4.56554 | 4.01347 | 4.56554 | 1.5219 | 1198.03 | 787.192 | 0 | 0 | 0.5324 | 0.349826 | 0 | Ca | Ca | Yes | Ca | 1.521899 | 789.9234 | 34 | 7.7834 | 10.1301 | 10.3277 | 789.9234 | 2 | 5 | 16 | 4 | 0 | 8 | 0 | 0 | 0 | 0 | 0 | 0 | 0 | 0 | 0 | 0 | 0 | 0.4705882 | 0 | 0.2352941 | 2.918027 | 30.37206 | 0.822417 | 0.00477499 | 27.88454 | 0.148294 | 0.0123604905 | 27.84772 | 0.098908 | 0.1158467449 | 27.96895 | 0.070593 | 0.5254196446 | 28.23692 | 0.331702 | 1.220659 | 28.78775 | 0.092079 | 0.9018649718 | 28.4638 | 0.294799 | 2.331676 | 29.87072 | 0.364146 | 4.358733 | 31.38936 | 1.648295 | 2.918027 | 30.37206 | 0.822417 | 4.689999 | 31.65454 | 0.790695 | 3.426872 | 31.39946 | 0.283518 | 3.970616 | 31.59223 | 0.638756 | 0.153457705 | 0.153457705 | 27.87559 | 0.100737 | 0.647188605 | 28.23106 | 0.095644 | 1.074488 | 28.56235 | 0.189202 | 0.3333265341 | 17.52654 | 0.0041227214 | 17.5537 | 0.117868 | 0.0409029982 | 17.51598 | 0.095084 | 0.1207943943 | 17.4796 | 0.074092 | 0.1918015081 | 17.4639 | 0.087175 | 0.2813925224 | 17.46268 | 0.091982 | 0.3333265341 | 17.52654 | 0.04287 | 0.3669183684 | 17.60687 | 0.072441 | 0.000120547 | 12.0547 | 27.87741 | 0.02984621 | 4.16479e-06 | 0.416479 | 17.5014 | 2.76457 | 1.220659 | 29.13251 | 29.81596 | 28.75856 | 28.82302 | 28.49616 | 27.87741 | 1.104813 | 1.067202 | 21.68962 | 28.94432 | 15.79671 | 89.25764 | 17.5014 | 17.48437 | 17.60687 | 0.2813925224 | 0.3669183684 | 10.37601
225 | AZAVUU_clean | AZAVUU_clean | [Cu].[O-]C(=O)c1ccc(cc1)c1c(c2ccc(cc2)C(=O)[O-])c(c2ccc(cc2)C(=O)[O-])c(c(c1c1ccc(cc1)C(=O)[O-])c1ccc(cc1)C(=O)[O-])c1ccc(cc1)C(=O)[O-] MOFid-v1.htp.cat0;AZAVUU_clean | [Cu] | [O-]C(=O)c1ccc(cc1)c1c(c2ccc(cc2)C(=O)[O-])c(c2ccc(cc2)C(=O)[O-])c(c(c1c1ccc(cc1)C(=O)[O-])c1ccc(cc1)C(=O)[O-])c1ccc(cc1)C(=O)[O-] | htp | 0 | Cu | 5 | O52 | 1 | 3.256 | Cu节点 (CN=5) | M-M=3.26Å | 5.48228 | 4.93668 | 5.47166 | 1.18498 | 1132.58 | 955.777 | 0 | 0 | 0.5306 | 0.44777 | 0 | Cu | Cu | Yes | Cu | 1.184984 | 5511.921 | 348 | 11.54 | 16.778 | 28.468 | 5511.921 | 12 | 4 | 192 | 96 | 0 | 48 | 0 | 0 | 0 | 12 | 0 | 0 | 0 | 0 | 0 | 0 | 0 | 0.5517241 | 0 | 0.137931 | 3.617686 | 30.75249 | 0.706447 | 0.0057054879 | 26.82031 | 0.200568 | 0.0142181691 | 26.80186 | 0.098192 | 0.1389147533 | 26.93567 | 0.082584 | 0.6362201633 | 27.31638 | 0.260402 | 1.519071 | 27.98412 | 0.110563 | 1.123031967 | 27.76263 | 0.24106 | 2.936875 | 29.5117 | 0.162764 | 5.138886129 | 32.91458 | 1.591766 | 3.617686 | 30.75249 | 0.706447 | 5.515730109 | 32.55751 | 1.786856 | 4.182269 | 32.15086 | 1.191248 | 4.780618 | 32.3948 | 1.018773 | 0.1963636986 | 0.1963636986 | 26.96492 | 0.235744 | 0.827903794 | 27.36426 | 0.259942 | 1.394652 | 27.722 | 0.235162 | 0.5421590618 | 17.64824 | 0.007353787 | 17.55913 | 0.073627 | 0.0701713571 | 17.59627 | 0.041563 | 0.2030924879 | 17.60698 | 0.035154 | 0.3272572944 | 17.64856 | 0.046746 | 0.4723584661 | 17.63496 | 0.080446 | 0.5421590618 | 17.64824 | 0.076622 | 0.6044427355 | 17.66268 | 0.059885 | 0.000141788 | 14.1788 | 26.76735 | 0.02045756 | 7.18178e-06 | 0.718178 | 17.58232 | 3.421322 | 1.519071 | 28.46199 | 29.28837 | 28.08447 | 28.01312 | 27.68771 | 26.76735 | 1.380156 | 1.322707 | 16.07964 | 19.74274 | 16.50624 | 76.65093 | 17.58232 | 17.64392 | 17.66268 | 0.4723584661 | 0.6044427355 | 9.185028
226 | AZAWAB_clean | AZAWAB_clean | [Cu].[Cu][Cu].[Cu][OH2][Cu].[O-]C(=O)c1ccc(cc1)c1c(c2ccc(cc2)C(=O)[O-])c(c2ccc(cc2)C(=O)[O-])c(c(c1c1ccc(cc1)C(=O)[O-])c1ccc(cc1)C(=O)[O-])c1ccc(cc1)C(=O)[O-] MOFid-v1.UNKNOWN.cat0;AZAWAB_clean | [Cu][Cu].[Cu][OH2][Cu] | [O-]C(=O)c1ccc(cc1)c1c(c2ccc(cc2)C(=O)[O-])c(c2ccc(cc2)C(=O)[O-])c(c(c1c1ccc(cc1)C(=O)[O-])c1ccc(cc1)C(=O)[O-])c1ccc(cc1)C(=O)[O-] | UNKNOWN | 0 | Cu | 3 | O48 | 1 | 3.009 | Cu节点 (CN=3) | M-M=3.01Å | 5.65614 | 4.89759 | 5.3467 | 1.11309 | 1245.12 | 1118.62 | 0 | 0 | 0.5586 | 0.501848 | 0 | Cu | Cu | Yes | Cu | 1.113085 | 5921.708 | 354 | 12.6325 | 17.4726 | 27.9667 | 5921.708 | 12 | 4 | 192 | 100 | 0 | 50 | 0 | 0 | 0 | 12 | 0 | 0 | 0 | 0 | 0 | 0 | 0 | 0.5423729 | 0 | 0.1412429 | 3.778571 | 29.7506 | 0.567545 | 0.0039909694 | 25.08079 | 0.204712 | 0.0096257732 | 25.20587 | 0.108883 | 0.0959932072 | 25.28661 | 0.058499 | 0.4713710705 | 25.71397 | 0.216914 | 1.229368 | 26.60499 | 0.249143 | 0.873421878 | 26.06585 | 0.098648 | 2.850419 | 28.16541 | 0.373524 | 6.073109 | 33.12318 | 0.801936 | 3.778571 | 29.7506 | 0.567545 | 6.588958 | 32.22281 | 2.217102 | 4.6029 | 31.17322 | 0.607427 | 5.501021277 | 31.73801 | 0.822735 | 0.1537562441 | 0.1537562441 | 25.39609 | 0.092625 | 0.6983314775 | 25.89989 | 0.142212 | 1.210828 | 26.26434 | 0.284758 | 0.4658601317 | 16.63744 | 0.0057670663 | 16.5283 | 0.056696 | 0.0578344167 | 16.51046 | 0.062359 | 0.1668628313 | 16.5382 | 0.027294 | 0.2744888431 | 16.57423 | 0.082454 | 0.394159143 | 16.60307 | 0.060134 | 0.4658601317 | 16.63744 | 0.085471 | 0.5121751116 | 16.53645 | 0.084781 | 9.86869e-05 | 9.86869 | 25.21252 | 0.01733179 | 5.8191e-06 | 0.58191 | 16.50239 | 3.624814 | 1.229368 | 27.14121 | 28.43412 | 26.44675 | 26.54278 | 26.12827 | 25.21252 | 1.133374 | 1.075611402 | 15.59481 | 16.95913 | 16.34856 | 86.36275 | 16.50239 | 16.60491 | 16.53645 | 0.394159143 | 0.5121751116 | 8.710129
227 | AZEBUE_clean | AZEBUE_clean | [Ho][Ho].[O-]C(=O)c1ccc(s1)C(=O)[O-] MOFid-v1.ERROR.cat0;AZEBUE_clean | [Ho][Ho] | [O-]C(=O)c1ccc(s1)C(=O)[O-] | ERROR | 0 | Ho | 6 | O48 | 1 | 4.142 | Ho节点 (CN=6) | M-M=4.14Å | 5.44142 | 4.51467 | 5.32983 | 1.81828 | 1092.81 | 601.015 | 0 | 0 | 0.5076 | 0.279165 | 0 | Ho | Ho | Yes | Ho | 1.818241 | 3069.577 | 164 | 17.2931 | 10.0521 | 17.6583 | 3069.577 | 8 | 5 | 72 | 24 | 0 | 48 | 0 | 12 | 0 | 0 | 0 | 0 | 0 | 0 | 0 | 0 | 0 | 0.4390244 | 0 | 0.2926829 | 2.266608 | 30.64216 | 0.531768 | 0.003317312 | 25.82825 | 0.13318 | 0.0080589856 | 25.87532 | 0.120267 | 0.0799390383 | 26.00388 | 0.088906 | 0.3750595628 | 26.5391 | 0.265946 | 0.9218879559 | 27.58786 | 0.233641 | 0.6671664903 | 27.07874 | 0.144198 | 1.803346 | 29.36132 | 0.315643 | 3.337316 | 32.60557 | 0.692619 | 2.266608 | 30.64216 | 0.531768 | 3.562022 | 32.00885 | 2.177814 | 2.656333891 | 31.78634 | 0.707536 | 3.067707 | 32.70957 | 0.337225 | 0.1188976202 | 0.1188976202 | 26.14299 | 0.14974 | 0.5074173377 | 26.74319 | 0.267438 | 0.8555776652 | 27.35916 | 0.266751 | 0.3312403006 | 17.13395 | 0.0043028363 | 17.04877 | 0.034264 | 0.0416597863 | 17.04824 | 0.053597 | 0.1207385052 | 17.0952 | 0.044506 | 0.196325121 | 17.09283 | 0.023425 | 0.2808744297 | 17.12042 | 0.054537 | 0.3312403006 | 17.13395 | 0.049625 | 0.3587717591 | 17.17634 | 0.074071 | 8.05758e-05 | 8.05758 | 25.82482 | 0.01987864 | 4.28179e-06 | 0.428179 | 17.0343 | 2.14771 | 0.9218879559 | 28.04913 | 28.92117 | 27.51513 | 27.71109 | 27.06857 | 25.82482 | 0.8419489176 | 0.8029903357 | 16.41103 | 18.81825 | 16.33045 | 107.7625 | 17.0343 | 17.11573 | 17.17634 | 0.2808744297 | 0.3587717591 | 8.79052
228 | AZIVAI_clean | AZIVAI_clean | [Cu].n1ccc(cc1)C1=C2C=CC3=[N]2[Cu]24n5c1ccc5C(=C1[N]2=C(C=C1)C(=c1n4c(=C3c2ccncc2)cc1)c1ccncc1)c1ccncc1 MOFid-v1.cds.cat0;AZIVAI_clean | n1ccc(cc1)C1=C2C=CC3=[N]2[Cu]24n5c1ccc5C(=C1[N]2=C(C=C1)C(=c1n4c(=C3c2ccncc2)cc1)c1ccncc1)c1ccncc1 | n1ccc(cc1)C1=C2C=CC3=[N]2[Cu]24n5c1ccc5C(=C1[N]2=C(C=C1)C(=c1n4c(=C3c2ccncc2)cc1)c1ccncc1)c1ccncc1 | cds | 0 | Cu | 4 | N16 | 0 | 9.642 | Cu节点 (CN=4) | M-M=9.64Å | 7.0547 | 5.80911 | 7.0547 | 0.682418 | 2610.44 | 3825.28 | 0 | 0 | 0.715 | 1.04774 | 0 | Cu | Cu | Yes | Cu | 0.6824181 | 3619.704 | 148 | 13.636 | 13.636 | 19.467 | 3619.704 | 4 | 4 | 80 | 48 | 16 | 0 | 0 | 0 | 0 | 4 | 0 | 0 | 0 | 0 | 0 | 0 | 0 | 0.5405405 | 0.1081081 | 0 | 5.305653 | 21.449 | 0.260622 | 0.0016386208 | 17.83717 | 0.394146 | 0.0038906741 | 17.92349 | 0.232379 | 0.0396294145 | 17.87579 | 0.040306 | 0.1987563035 | 18.01199 | 0.047846 | 0.6182180264 | 18.30468 | 0.144556 | 0.4048401832 | 18.09175 | 0.092305 | 2.226071 | 19.47762 | 0.212684 | 18.52378 | 31.67476 | 1.117142 | 5.305653 | 21.449 | 0.260622 | 20.27505 | 32.32437 | 1.933478 | 10.95439 | 25.36879 | 0.345875 | 16.11218 | 30.19423 | 0.919918 | 0.1069137068 | 0.1069137068 | 17.94864 | 0.08889 | 0.5500766094 | 18.22975 | 0.08611 | 1.107477 | 18.66535 | 0.094405 | 0.487993888 | 11.96402 | 0.0056847538 | 11.87613 | 0.048396 | 0.0566962807 | 11.8658 | 0.031898 | 0.1655595261 | 11.91466 | 0.050356 | 0.2740656362 | 11.90459 | 0.048177 | 0.4117013827 | 11.93227 | 0.029681 | 0.487993888 | 11.96402 | 0.025237 | 0.5438456487 | 11.98622 | 0.040851 | 3.92623e-05 | 3.92623 | 17.8631 | 0.0151608 | 5.61712e-06 | 0.561712 | 11.85772 | 5.198739 | 0.6182180264 | 20.69228 | 22.44453 | 18.45111 | 21.1812 | 18.13614 | 17.8631 | 0.5785886119 | 0.5113043196 | 7.508088 | 6.989756 | 18.73936 | 145.2246 | 11.85772 | 11.93363 | 11.98622 | 0.4117013827 | 0.5438456487 | 6.005376
229 | AZIXUD_clean | AZIXUD_clean | [O-]C(=O)c1cc(OCOc2cc(cc(c2)C(=O)[O-])C(=O)[O-])cc(c1)C(=O)[O-].[Zn] MOFid-v1.sra,UNKNOWN.cat0;AZIXUD_clean | [Zn] | [O-]C(=O)c1cc(OCOc2cc(cc(c2)C(=O)[O-])C(=O)[O-])cc(c1)C(=O)[O-] | sra | 0 | Zn | 3 | O32 | 1 | 3.482 | Zn节点 (CN=3) | M-M=3.48Å | 5.99991 | 4.88169 | 5.99991 | 1.10463 | 1885.15 | 1706.59 | 0 | 0 | 0.6184 | 0.559825 | 0 | Zn | Zn | Yes | Zn | 1.104586 | 3024.672 | 148 | 11.2562 | 13.1744 | 20.3965 | 3024.672 | 8 | 4 | 68 | 32 | 0 | 40 | 0 | 0 | 8 | 0 | 0 | 0 | 0 | 0 | 0 | 0 | 0 | 0.4594595 | 0 | 0.2702703 | 4.546646875 | 26.86661 | 0.331921 | 0.0021327911 | 23.17184 | 0.337846 | 0.0053050591 | 22.9749 | 0.229554 | 0.0537463367 | 22.92996 | 0.115865 | 0.2704151389 | 23.21638 | 0.19535 | 0.7992438074 | 23.79332 | 0.382074 | 0.5347652823 | 23.48585 | 0.261147 | 2.587293 | 25.01857 | 0.131894 | 9.059368 | 32.80332 | 0.84663 | 4.546646875 | 26.86661 | 0.331921 | 9.724397 | 32.84868 | 0.717944 | 6.516023 | 29.07021 | 0.304855 | 8.206835 | 31.55114 | 0.518698 | 0.1044508576 | 0.1044508576 | 22.58178 | 0.15919 | 0.5100311172 | 22.94496 | 0.282284 | 0.9618991564 | 23.27052 | 0.267753 | 0.3702525415 | 14.4062 | 0.004292501 | 14.42235 | 0.157986 | 0.0430306142 | 14.36544 | 0.071034 | 0.1274001044 | 14.39595 | 0.060934 | 0.2082535952 | 14.4027 | 0.053268 | 0.3104950469 | 14.43633 | 0.073417 | 0.3702525415 | 14.4062 | 0.049302 | 0.4042032633 | 14.41919 | 0.07966 | 5.38734e-05 | 5.38734 | 23.00262 | 0.02675065 | 4.31321e-06 | 0.431321 | 14.36752 | 4.442196 | 0.7992438074 | 24.8506 | 26.64943 | 23.16728 | 24.73508 | 23.49852 | 23.00262 | 0.7454974707 | 0.6947929498 | 12.87048 | 12.49033 | 16.66132 | 116.9556 | 14.36752 | 14.41508 | 14.41919 | 0.3104950469 | 0.4042032633 | 8.635094
230 | BADYAJ_clean | BADYAJ_clean | [O-]C(=O)c1ccc(cc1)NC1=NC(=[N]=C([N]1)Nc1ccc(cc1)C(=O)[O-])Nc1ccc(cc1)C(=O)[O-].[Tb] MOFid-v1.UNKNOWN.cat0;BADYAJ_clean | [Tb] | [O-]C(=O)c1ccc(cc1)NC1=NC(=[N]=C([N]1)Nc1ccc(cc1)C(=O)[O-])Nc1ccc(cc1)C(=O)[O-] | UNKNOWN | 0 | Tb | 8 | O68 | 1 | 3.703 | Tb节点 (CN=8) | M-M=3.7Å | 8.60576 | 7.13629 | 8.60576 | 0.984728 | 1990.18 | 2021.04 | 0 | 0 | 0.6528 | 0.662924 | 0 | Tb | Tb | No |  | 0.9847282 | 8665.449 | 416 | 30.621 | 19.8556 | 14.592 | 8665.449 | 8 | 5 | 192 | 120 | 48 | 48 | 0 | 0 | 0 | 0 | 0 | 0 | 0 | 0 | 0 | 0 | 0 | 0.4615385 | 0.1153846 | 0.1153846 | 2.964504 | 22.24844 | 0.375727 | 0.0010046295 | 20.47568 | 0.569344 | 0.0026611736 | 20.49137 | 0.458841 | 0.0264220001 | 20.43538 | 0.312489 | 0.1325308259 | 20.34268 | 0.159181 | 0.4009931366 | 20.62894 | 0.236032 | 0.2700677719 | 20.62399 | 0.279712 | 1.393701 | 21.211 | 0.232205 | 10.88159 | 31.54028 | 0.679243 | 2.964504 | 22.24844 | 0.375727 | 11.81224 | 32.62381 | 1.217094 | 5.859977 | 24.14532 | 0.296894 | 9.453953 | 28.63808 | 0.700221 | 0.0622164883 | 0.0622164883 | 19.60281 | 0.14004 | 0.3088956089 | 19.78268 | 0.13553 | 0.6279761666 | 20.00975 | 0.201382 | 0.2614882843 | 12.4976 | 0.0030552414 | 12.35451 | 0.250953 | 0.0293750758 | 12.48765 | 0.109995 | 0.0882541507 | 12.42284 | 0.102153 | 0.1452942428 | 12.40723 | 0.067532 | 0.2181408306 | 12.43401 | 0.053776 | 0.2614882843 | 12.4976 | 0.085695 | 0.2890535674 | 12.46966 | 0.089656 | 2.63089e-05 | 2.63089 | 20.39504 | 0.03699673 | 2.96082e-06 | 0.296082 | 12.43853 | 2.902287 | 0.4009931366 | 22.46531 | 24.34853 | 20.60602 | 22.44137 | 20.53187 | 20.39504 | 0.3745711365 | 0.3387766483 | 9.191153 | 8.88568 | 17.84346 | 212.3827 | 12.43853 | 12.44628 | 12.46966 | 0.2181408306 | 0.2890535674 | 7.956515
231 | BAFHAU_clean | BAFHAU_clean | N#N.[C]#[C].[Cu] MOFid-v1.tzs.cat0;BAFHAU_clean | [Cu] | N#N.[C]#[C] | tzs | 0 | Cu | 1 | N16 | 0 | 4.996 | Cu节点 (CN=1) | M-M=5Å | 9.02635 | 7.37185 | 9.02635 | 0.858551 | 2348.05 | 2734.89 | 0 | 0 | 0.738 | 0.859588 | 0 | Cu | Cu | No |  | 0.858551 | 3515.019776 | 80 | 16.16 | 16.16 | 13.46 | 3515.019776 | 16 | 3 | 48 | 0 | 16 | 0 | 0 | 0 | 0 | 16 | 0 | 0 | 0 | 0 | 0 | 0 | 0 | 0.6 | 0.2 | 0 | 0.3830901982 | 13.73762 | 0.158589 | 0.0001134888 | 13.62547 | 2.907912 | 0.0004058086 | 12.99949 | 0.536971 | 0.0037692053 | 13.71264 | 0.171515 | 0.0193068601 | 13.59185 | 0.14314 | 0.0562835896 | 13.75553 | 0.140975 | 0.0390264069 | 13.69069 | 0.120875 | 0.1924289365 | 13.69295 | 0.138544 | 4.658249 | 16.46949 | 0.247445 | 0.3830901982 | 13.73762 | 0.158589 | 9.093321 | 19.88053 | 0.170373 | 0.7740076877 | 14.05052 | 0.238994 | 2.041644 | 14.72006 | 0.246623 | 0.0137355895 | 0.0137355895 | 13.33478 | 0.182271 | 0.0706141358 | 13.34323 | 0.17324 | 0.1427483343 | 13.20722 | 0.135813 | 0.0932293677 | 8.56718 | 0.0010145215 | 8.67224 | 0.212814 | 0.0103412412 | 8.54338 | 0.112646 | 0.0311268954 | 8.62581 | 0.050073 | 0.0524627985 | 8.58862 | 0.056463 | 0.0790363838 | 8.63173 | 0.034608 | 0.0932293677 | 8.56718 | 0.103227 | 0.1041174188 | 8.60755 | 0.036112 | 3.75372e-06 | 0.375372 | 13.63194 | 0.01675323 | 1.0466e-06 | 0.10466 | 8.590271 | 0.3693546087 | 0.0562835896 | 16.05083 | 17.57633 | 14.90588 | 15.67029 | 13.67936 | 13.63194 | 0.0525143843 | 0.0425480001 | 3.560613 | 3.586585 | 25.66263 | 1541.357 | 8.590271 | 8.595843 | 8.60755 | 0.0790363838 | 0.1041174188 | 5.041671
232 | BAKGIF_manual | BAKGIF_manual | N1=NN=C([N]1)c1ccc(cc1)C1=NN=N[N]1.N1=NN[C](N1)c1ccc(cc1)[C]1NN=NN1.[Ni] MOFid-v1.tsy.cat0;BAKGIF_manual | [Ni] | N1=NN=C([N]1)c1ccc(cc1)C1=NN=N[N]1.N1=NN[C](N1)c1ccc(cc1)[C]1NN=NN1 | tsy | 0 | Ni | 6 | N12 | 0 | 3.771 | Ni节点 (CN=6) | M-M=3.77Å | 7.54763 | 6.30914 | 7.54763 | 1.01674 | 1528.77 | 1503.6 | 0 | 0 | 0.6098 | 0.599757 | 0 | Ni | Ni | No |  | 1.016744 | 1244.456 | 70 | 7.5423 | 12.5387 | 13.6887 | 1244.456 | 2 | 4 | 24 | 20 | 24 | 0 | 0 | 0 | 0 | 0 | 2 | 0 | 0 | 0 | 0 | 0 | 0 | 0.3428571 | 0.3428571 | 0 | 3.704724 | 25.30365 | 0.258868 | 0.0010335133 | 20.35932 | 0.628312 | 0.0025318342 | 20.47574 | 0.357618 | 0.0279650111 | 20.48199 | 0.105542 | 0.1410335554 | 20.48032 | 0.24869 | 0.4410695802 | 20.8989 | 0.073272 | 0.2891376542 | 20.78051 | 0.100048 | 1.66391 | 22.65625 | 0.213826 | 8.981048 | 34.15756 | 0.945518 | 3.704724 | 25.30365 | 0.258868 | 9.580234 | 34.03309 | 1.923532 | 6.136083 | 28.93261 | 0.385351 | 8.109036 | 31.8929 | 0.460297 | 0.0642500779 | 0.0642500779 | 20.09229 | 0.145719 | 0.3251957855 | 20.34613 | 0.154227 | 0.6571340151 | 20.88787 | 0.163582 | 0.2591192873 | 13.09287 | 0.0030267176 | 12.95106 | 0.096817 | 0.0299254054 | 12.96206 | 0.051397 | 0.0883681228 | 12.96984 | 0.063853 | 0.1444211824 | 12.98265 | 0.041274 | 0.2157035255 | 13.04969 | 0.095561 | 0.2591192873 | 13.09287 | 0.046038 | 0.2852824855 | 13.061 | 0.121946 | 2.76955e-05 | 2.76955 | 20.36862 | 0.01836525 | 2.97424e-06 | 0.297424 | 12.95723 | 3.640474 | 0.4410695802 | 22.98655 | 24.71432 | 20.93835 | 23.30699 | 20.71991 | 20.36862 | 0.4131045691 | 0.3768195023 | 10.22398 | 9.311791 | 17.29564 | 193.1807 | 12.95723 | 13.04174 | 13.061 | 0.2157035255 | 0.2852824855 | 7.411391
233 | BAKJEE_clean | BAKJEE_clean | [Co].[O-]C(=O)c1cc(cc(c1)c1ccncc1)C(=O)[O-] MOFid-v1.UNKNOWN.cat0;BAKJEE_clean | [Co] | [O-]C(=O)c1cc(cc(c1)c1ccncc1)C(=O)[O-] | UNKNOWN | 0 | Co | 6 | O36,N8 | 0.818 | 3.425 | Co节点 (CN=6) | M-M=3.42Å | 6.44764 | 5.41267 | 6.44764 | 0.918977 | 2207.44 | 2402.06 | 0 | 0 | 0.6406 | 0.69708 | 0 | Co | Co | Yes | Co | 0.918977 | 4338.614 | 208 | 9.287 | 16.667 | 28.242 | 4338.614 | 8 | 5 | 104 | 56 | 8 | 32 | 0 | 0 | 0 | 0 | 0 | 8 | 0 | 0 | 0 | 0 | 0 | 0.5 | 0.03846154 | 0.1538462 | 5.676816 | 26.03858 | 0.054118 | 0.0025336018 | 21.60782 | 0.357452 | 0.006028584 | 21.56566 | 0.156507 | 0.0619344161 | 21.74453 | 0.225719 | 0.3037927362 | 21.8154 | 0.1155 | 0.9389667025 | 22.19927 | 0.137777 | 0.6267436667 | 22.04462 | 0.116031 | 3.134753 | 23.72668 | 0.165076 | 11.46758 | 32.92096 | 0.975284 | 5.676816 | 26.03858 | 0.054118 | 12.28877 | 32.922 | 1.374192 | 8.098811 | 28.73945 | 0.629116 | 10.26237 | 31.29288 | 0.789608 | 0.1295607595 | 0.1295607595 | 21.43216 | 0.060753 | 0.6478905648 | 21.8477 | 0.128604 | 1.234857 | 22.2052 | 0.371059 | 0.4862745368 | 13.9851 | 0.005594748 | 13.95101 | 0.122908 | 0.0580541876 | 13.94076 | 0.053253 | 0.1712367735 | 13.98372 | 0.052889 | 0.2752879808 | 13.97501 | 0.052459 | 0.4073823421 | 14.01542 | 0.048387 | 0.4862745368 | 13.9851 | 0.093088 | 0.5447556189 | 14.01097 | 0.069882 | 6.16366e-05 | 6.16366 | 21.68638 | 0.02083877 | 5.69696e-06 | 0.569696 | 13.92464 | 5.547255 | 0.9389667025 | 23.8432 | 25.63409 | 21.88989 | 24.00564 | 22.01976 | 21.68638 | 0.8770322864 | 0.809405943 | 11.52439 | 10.81921 | 16.92541 | 102.2797 | 13.92464 | 13.99184 | 14.01097 | 0.4073823421 | 0.5447556189 | 7.761747
234 | BAKJII_clean | BAKJII_clean | [Co][Co].[O-]C(=O)c1cc(cc(c1)c1ccncc1)C(=O)[O-] MOFid-v1.rtl,sql.cat0;BAKJII_clean | [Co][Co] | [O-]C(=O)c1cc(cc(c1)c1ccncc1)C(=O)[O-] | rtl | 0 | Co | 6 | O20,N4 | 0.833 | 2.821 | Co节点 (CN=6) | M-M=2.82Å | 6.19215 | 5.21845 | 6.19129 | 0.959339 | 2059.17 | 2146.44 | 0 | 0 | 0.6236 | 0.650031 | 0 | Co | Co | No |  | 0.9593393 | 2078.038 | 104 | 11.85 | 13.853 | 13.944 | 2078.038 | 4 | 5 | 52 | 28 | 4 | 16 | 0 | 0 | 0 | 0 | 0 | 4 | 0 | 0 | 0 | 0 | 0 | 0.5 | 0.03846154 | 0.1538462 | 7.215969 | 30.20859 | 0.592958 | 0.0043105937 | 24.16868 | 0.141923 | 0.0110923168 | 24.17832 | 0.146385 | 0.1110110924 | 24.20626 | 0.114375 | 0.5627349364 | 24.58061 | 0.17525 | 1.700204 | 25.38804 | 0.311778 | 1.120354 | 24.97456 | 0.201949 | 5.046919 | 28.25627 | 0.293546 | 11.14279 | 36.33641 | 1.000663 | 7.215969 | 30.20859 | 0.592958 | 11.92552 | 33.56981 | 2.731032 | 8.778363 | 32.15609 | 0.714249 | 10.38218 | 34.06772 | 1.263874 | 0.1980790696 | 0.1980790696 | 23.9533 | 0.104281 | 0.9407136152 | 24.58528 | 0.223582 | 1.803559 | 25.20938 | 0.201096 | 0.5847136426 | 15.2651 | 0.0068349403 | 15.10722 | 0.097764 | 0.0691869958 | 15.15071 | 0.040795 | 0.2058256438 | 15.23582 | 0.071782 | 0.3406479654 | 15.19894 | 0.060287 | 0.4926525032 | 15.28878 | 0.101961 | 0.5847136426 | 15.2651 | 0.067662 | 0.6445668032 | 15.28895 | 0.099527 | 0.000111254 | 11.1254 | 24.13299 | 0.02616589 | 7.01096e-06 | 0.701096 | 15.11139 | 7.01789 | 1.700204 | 26.22145 | 27.56857 | 25.35972 | 25.73607 | 24.98107 | 24.13299 | 1.58919304 | 1.502125 | 17.25561 | 15.86858 | 15.84832 | 68.12096 | 15.11139 | 15.25094 | 15.28895 | 0.4926525032 | 0.6445668032 | 9.021603
235 | BAKJOO_clean | BAKJOO_clean | [Co].[O-]C(=O)c1cc(cc(c1)c1ccncc1)C(=O)[O-] MOFid-v1.ERROR,bey.cat0;BAKJOO_clean | [Co] | [O-]C(=O)c1cc(cc(c1)c1ccncc1)C(=O)[O-] | ERROR | 0 | Co | 6 | O28,N6 | 0.824 | 3.953 | Co节点 (CN=6) | M-M=3.95Å | 7.70901 | 5.72948 | 7.70901 | 1.0049 | 1743.18 | 1734.69 | 0 | 0 | 0.6112 | 0.608223 | 0 | Co | Co | Yes | Co | 1.004895 | 2975.748 | 156 | 10.164 | 13.363 | 22.395 | 2975.748 | 6 | 5 | 78 | 42 | 6 | 24 | 0 | 0 | 0 | 0 | 0 | 6 | 0 | 0 | 0 | 0 | 0 | 0.5 | 0.03846154 | 0.1538462 | 4.903607 | 26.00924 | 0.31185 | 0.0018510333 | 22.04924 | 0.507726 | 0.004606759 | 22.07872 | 0.350679 | 0.0479463891 | 22.18516 | 0.155178 | 0.2382302949 | 22.31702 | 0.154844 | 0.743573945 | 22.44155 | 0.194111 | 0.4891933848 | 22.2648 | 0.313196 | 2.602208 | 24.0717 | 0.130621 | 9.855736377 | 33.00516 | 1.433611 | 4.903607 | 26.00924 | 0.31185 | 10.57075 | 33.1137 | 0.819545 | 7.171113 | 28.84837 | 0.339992 | 8.963282 | 32.17505 | 0.868994 | 0.099537 | 0.099537 | 21.49458 | 0.222306 | 0.4917131039 | 21.81888 | 0.128758 | 0.9649876026 | 22.23074 | 0.416774 | 0.3806256563 | 14.12288 | 0.0043545558 | 14.0043 | 0.199775 | 0.0444086018 | 14.05916 | 0.07848 | 0.1318352167 | 14.08401 | 0.11609 | 0.2162238232 | 14.06748 | 0.085 | 0.3190394658 | 14.09648 | 0.053893 | 0.3806256563 | 14.12288 | 0.064451 | 0.4277946115 | 14.13741 | 0.138944 | 4.73265e-05 | 4.73265 | 22.12295 | 0.04567628 | 4.44973e-06 | 0.444973 | 14.03815 | 4.80407 | 0.743573945 | 24.10112 | 25.82309 | 22.21431 | 24.26596 | 22.34112 | 22.12295 | 0.6956275559 | 0.644036945 | 11.65332 | 10.63581 | 16.91677 | 123.2367 | 14.03815 | 14.09561 | 14.13741 | 0.3190394658 | 0.4277946115 | 8.084799
236 | BAKYOE_clean | BAKYOE_clean | [Mg].[O-]C(=O)c1cc(N)c(cc1N)C(=O)[O-].[O]N(=O)=O MOFid-v1.UNKNOWN.cat0;BAKYOE_clean | [Mg] | [O-]C(=O)c1cc(N)c(cc1N)C(=O)[O-].[O]N(=O)=O | UNKNOWN | 0 | Mg | 7 | O48,N4 | 0.923 | 3.618 | Mg节点 (CN=7) | M-M=3.62Å | 7.11646 | 6.19226 | 7.11412 | 1.03097 | 1502.21 | 1457.08 | 0 | 0 | 0.5848 | 0.56723 | 0 | Mg | Mg | No |  | 1.030975 | 3214.25 | 184 | 12.474 | 15.248 | 16.899 | 3214.25 | 8 | 5 | 64 | 48 | 20 | 44 | 0 | 0 | 0 | 0 | 0 | 0 | 0 | 0 | 0 | 0 | 0 | 0.3478261 | 0.1086957 | 0.2391304 | 5.559884 | 29.35323 | 0.108331 | 0.0025702165 | 22.19723 | 0.267233 | 0.0061196626 | 22.24585 | 0.075078 | 0.0609126706 | 22.33266 | 0.142033 | 0.3161783931 | 22.62494 | 0.206808 | 0.9813216217 | 23.30401 | 0.264944 | 0.6360899684 | 22.99301 | 0.219938 | 3.410953 | 26.15181 | 0.372988 | 9.231481 | 33.94587 | 2.711329 | 5.559884 | 29.35323 | 0.108331 | 9.836550693 | 36.69899 | 2.922274 | 7.098543 | 31.8915 | 0.492317 | 8.469988897 | 34.29828 | 1.723867 | 0.1255773144 | 0.1255773144 | 22.17768 | 0.062668 | 0.6272038258 | 22.80543 | 0.216397 | 1.192844 | 23.34054 | 0.165065 | 0.4400979075 | 14.53904 | 0.0052719714 | 14.31973 | 0.140398 | 0.0530516915 | 14.35413 | 0.085253 | 0.1541983773 | 14.41396 | 0.07281 | 0.2510773762 | 14.45468 | 0.083131 | 0.3735624967 | 14.53109 | 0.052849 | 0.4400979075 | 14.53904 | 0.07691 | 0.4881177371 | 14.51583 | 0.085193 | 6.17534e-05 | 6.17534 | 22.27776 | 0.01159176 | 5.24924e-06 | 0.524924 | 14.36411 | 5.434306 | 0.9813216217 | 24.51867 | 26.21953 | 22.53629 | 24.8002 | 22.97399 | 22.27776 | 0.9204089511 | 0.8557443073 | 13.13464 | 11.76426 | 16.48884 | 98.83793 | 14.36411 | 14.50827 | 14.51583 | 0.3735624967 | 0.4881177371 | 7.913651
237 | BAMKIM_clean | BAMKIM_clean | [Cu][OH]1[Cu][OH]([Cu]1)[Cu].[O-]C(=O)Cc1ccc(cc1)CC(=O)[O-].c1cc(cc(c1)Cn1cnnc1)Cn1cnnc1 MOFid-v1.ERROR.cat0;BAMKIM_clean | [Cu][OH]1[Cu][OH]([Cu]1)[Cu] | [O-]C(=O)Cc1ccc(cc1)CC(=O)[O-].c1cc(cc(c1)Cn1cnnc1)Cn1cnnc1 | ERROR | 0 | Cu | 7 | O32,N24 | 0.571 | 3.088 | Cu节点 (CN=7) | M-M=3.09Å | 6.79615 | 5.75134 | 6.79615 | 1.10764 | 1482.92 | 1338.8 | 0 | 0 | 0.5666 | 0.511536 | 0 | Cu | Cu | Yes | Cu | 1.107645 | 3457.302 | 224 | 9.6552 | 17.1958 | 20.8804 | 3457.302 | 8 | 5 | 88 | 84 | 24 | 20 | 0 | 0 | 0 | 8 | 0 | 0 | 0 | 0 | 0 | 0 | 0 | 0.3928571 | 0.1071429 | 0.08928571 | 3.075751 | 25.76632 | 0.481968 | 0.0010208304 | 22.58357 | 0.511676 | 0.0024843218 | 22.20516 | 0.328454 | 0.0259760684 | 22.13457 | 0.115209 | 0.1314359792 | 22.43401 | 0.25991 | 0.4005033845 | 22.61433 | 0.447847 | 0.2660844124 | 22.41757 | 0.318388 | 1.455205 | 23.54458 | 0.174325 | 7.374448 | 33.77658 | 1.271014 | 3.075751 | 25.76632 | 0.481968 | 7.866938 | 34.94019 | 1.232402 | 5.012124 | 28.71649 | 0.442845 | 6.607768 | 31.66563 | 0.867366 | 0.0529494791 | 0.0529494791 | 21.36532 | 0.064676 | 0.2658152022 | 21.63865 | 0.255561 | 0.5361798752 | 22.00493 | 0.488472 | 0.2160583025 | 13.88066 | 0.0025005828 | 13.68201 | 0.266058 | 0.0243011839 | 13.69069 | 0.053989 | 0.0719676398 | 13.77963 | 0.077425 | 0.119034245 | 13.82848 | 0.087768 | 0.179644469 | 13.86333 | 0.086437 | 0.2160583025 | 13.88066 | 0.130238 | 0.2334828836 | 13.94404 | 0.086181 | 2.57122e-05 | 2.57122 | 22.2804 | 0.02142021 | 2.43785e-06 | 0.243785 | 13.75435 | 3.022802 | 0.4005033845 | 24.1872 | 26.16505 | 22.28906 | 24.10749 | 22.48864 | 22.2804 | 0.3745273161 | 0.3475539054 | 11.14711 | 10.54708 | 17.12979 | 209.4587 | 13.75435 | 13.85749 | 13.94404 | 0.179644469 | 0.2334828836 | 8.526051
238 | BAMKOS_clean | BAMKOS_clean | [Cu][OH]1[Cu][OH]([Cu]1)[Cu].[O-]C(=O)Cc1ccc(cc1)CC(=O)[O-].c1cc(cc(c1)Cn1cnnc1)Cn1cnnc1 MOFid-v1.ERROR.cat0;BAMKOS_clean | [Cu][OH]1[Cu][OH]([Cu]1)[Cu] | [O-]C(=O)Cc1ccc(cc1)CC(=O)[O-].c1cc(cc(c1)Cn1cnnc1)Cn1cnnc1 | ERROR | 0 | Cu | 7 | O32,N24 | 0.571 | 3.085 | Cu节点 (CN=7) | M-M=3.08Å | 6.76349 | 5.81846 | 6.76349 | 1.11335 | 1511.81 | 1357.89 | 0 | 0 | 0.5736 | 0.515203 | 0 | Cu | Cu | Yes | Cu | 1.113348 | 3439.59 | 224 | 9.6691 | 17.4598 | 20.4487 | 3439.59 | 8 | 5 | 88 | 84 | 24 | 20 | 0 | 0 | 0 | 8 | 0 | 0 | 0 | 0 | 0 | 0 | 0 | 0.3928571 | 0.1071429 | 0.08928571 | 3.227826 | 26.14871 | 0.552513 | 0.0011454982 | 22.68839 | 0.380963 | 0.0028366438 | 22.6388 | 0.255378 | 0.0291270918 | 22.93124 | 0.266798 | 0.1441412525 | 22.84655 | 0.156544 | 0.4478681083 | 23.21834 | 0.285213 | 0.299457436 | 22.8719 | 0.237359 | 1.581767 | 23.98244 | 0.352892 | 7.537279 | 33.88345 | 1.005526 | 3.227826 | 26.14871 | 0.552513 | 8.028448 | 34.75495 | 0.822805 | 5.092538 | 28.64434 | 0.676468 | 6.727243 | 32.63353 | 0.711866 | 0.0571845702 | 0.0571845702 | 21.83736 | 0.115907 | 0.2906891352 | 22.22134 | 0.259445 | 0.5788361317 | 22.47542 | 0.219699 | 0.2303445077 | 14.18165 | 0.0026830675 | 14.03013 | 0.288878 | 0.026397048 | 14.07393 | 0.074981 | 0.0783799001 | 14.11301 | 0.089396 | 0.1301495523 | 14.1939 | 0.100433 | 0.1908139797 | 14.15277 | 0.096154 | 0.2303445077 | 14.18165 | 0.090404 | 0.2555888305 | 14.22476 | 0.078518 | 2.89407e-05 | 2.89407 | 22.79676 | 0.04369682 | 2.64028e-06 | 0.264028 | 14.0536 | 3.170641 | 0.4478681083 | 24.522 | 26.4283 | 22.81134 | 24.32635 | 22.97893 | 22.79676 | 0.4187410165 | 0.3906835381 | 11.73573 | 10.96122 | 16.97175 | 189.3092 | 14.0536 | 14.17611 | 14.22476 | 0.1908139797 | 0.2555888305 | 8.743163
239 | BANMAG_clean | BANMAG_clean | [Co].[Nd].[O-]C(=O)COCC(=O)[O-] MOFid-v1.UNKNOWN.cat0;BANMAG_clean | [Co] ¦ [Nd] | [O-]C(=O)COCC(=O)[O-] | UNKNOWN | 0 | Nd,Co | 4 | O60 | 1 | 5.817 | Nd节点 (CN=4) | M-M=5.82Å | 8.68497 | 7.44113 | 8.68497 | 1.37401 | 1122.97 | 817.297 | 0 | 0 | 0.5786 | 0.421103 | 0 | Nd,Co | Nd | Yes | Co | 1.374015 | 3039.96 | 166 | 15.0841 | 15.0841 | 15.4276 | 3039.96 | 10 | 5 | 48 | 48 | 0 | 60 | 0 | 0 | 0 | 0 | 0 | 6 | 0 | 0 | 0 | 0 | 0 | 0.2891566 | 0 | 0.3614458 | 0.4715195961 | 17.79539 | 0.111111 | 0.0001292039 | 17.01479 | 0.909632 | 0.0004447595 | 17.00591 | 0.995761 | 0.0041941565 | 16.73941 | 0.157199 | 0.0207918848 | 16.60581 | 0.219471 | 0.0627607814 | 16.75358 | 0.154225 | 0.0415117136 | 16.63487 | 0.170707 | 0.2215051323 | 17.14772 | 0.146396 | 3.804776 | 25.84248 | 0.375671 | 0.4715195961 | 17.79539 | 0.111111 | 4.678929 | 28.27446 | 0.555125 | 1.000949859 | 19.25182 | 0.339552 | 2.585775 | 22.97201 | 0.394088 | 0.0130818922 | 0.0130818922 | 16.32309 | 0.150721 | 0.0636179994 | 16.44618 | 0.136066 | 0.1285255528 | 16.56444 | 0.088595 | 0.0648553749 | 10.5383 | 0.0007429223 | 10.53812 | 0.364465 | 0.0074192839 | 10.47596 | 0.091073 | 0.0213236084 | 10.489 | 0.030012 | 0.0358938298 | 10.51372 | 0.053915 | 0.054904192 | 10.52029 | 0.056637 | 0.0648553749 | 10.5383 | 0.018525 | 0.0713180533 | 10.53689 | 0.032736 | 4.14947e-06 | 0.414947 | 16.53617 | 0.03635595 | 7.30531e-07 | 0.0730531 | 10.48037 | 0.4584377039 | 0.0627607814 | 18.6181 | 19.93594 | 16.56948 | 19.34887 | 16.66475 | 16.53617 | 0.0585666249 | 0.0496788892 | 5.715482 | 5.680074 | 20.6874 | 1325.057 | 10.48037 | 10.5241 | 10.53689 | 0.054904192 | 0.0713180533 | 6.055805
240 | BAPDAA_clean | BAPDAA_clean | [Cd].[O-]C(=O)c1cc([O])c(cc1[O])C(=O)[O-] MOFid-v1.UNKNOWN.cat0;BAPDAA_clean | [Cd] | [O-]C(=O)c1cc([O])c(cc1[O])C(=O)[O-] | UNKNOWN | 0 | Cd | 5 | O90 | 1 | 3.376 | Cd节点 (CN=5) | M-M=3.38Å | 12.36039 | 11.54677 | 12.35976 | 1.38142 | 1564.69 | 1132.67 | 0 | 0 | 0.6892 | 0.498906 | 0 | Cd | Cd | Yes | Cd | 1.381442 | 4532.066 | 162 | 26.888 | 26.888 | 7.2385 | 4532.066 | 18 | 4 | 72 | 18 | 0 | 54 | 0 | 0 | 0 | 0 | 0 | 0 | 0 | 0 | 0 | 0 | 0 | 0.4444444 | 0 | 0.3333333 | 1.427195 | 19.34033 | 0.077175 | 0.0004857051 | 17.66047 | 0.172472 | 0.0012101186 | 17.96792 | 0.302926 | 0.0122652976 | 17.91111 | 0.060594 | 0.0629311383 | 18.06798 | 0.065887 | 0.1875012404 | 18.19227 | 0.170416 | 0.1249331377 | 18.09407 | 0.164391 | 0.6540268116 | 18.51871 | 0.150046 | 8.686428 | 29.28677 | 0.339902 | 1.427195 | 19.34033 | 0.077175 | 9.593261 | 31.38812 | 1.172354 | 3.225512 | 20.99084 | 0.145231 | 7.051624 | 25.78493 | 0.437879 | 0.0346698968 | 0.0346698968 | 17.46578 | 0.105107 | 0.1751223906 | 17.68154 | 0.145734 | 0.3422223582 | 17.75725 | 0.079503 | 0.1658989664 | 11.18221 | 0.0018914319 | 11.14032 | 0.155136 | 0.0190734578 | 11.1523 | 0.130767 | 0.0562555939 | 11.22703 | 0.067419 | 0.0935446514 | 11.1796 | 0.098249 | 0.1388221491 | 11.17469 | 0.150114 | 0.1658989664 | 11.18221 | 0.131753 | 0.1844867191 | 11.21604 | 0.108027 | 1.2405e-05 | 1.2405 | 17.91304 | 0.01583618 | 1.88208e-06 | 0.188208 | 11.1378 | 1.392524872 | 0.1875012404 | 20.16938 | 22.01318 | 17.76944 | 20.72553 | 18.11811 | 17.91304 | 0.1752359428 | 0.1528313436 | 6.75329 | 6.591112 | 19.50312 | 443.4014 | 11.1378 | 11.17883 | 11.21604 | 0.1388221491 | 0.1844867191 | 6.775242
241 | BAQWIC_clean | BAQWIC_clean | [Ag].c1ccc(cc1)C1=NN=N[N]1 MOFid-v1.ERROR.cat0;BAQWIC_clean | [Ag] | c1ccc(cc1)C1=NN=N[N]1 | ERROR | 0 | Ag | 2 | N24 | 0 | 3.533 | Ag节点 (CN=2) | M-M=3.53Å | 8.02487 | 5.97028 | 8.01109 | 1.63849 | 1438.26 | 877.793 | 0 | 0 | 0.5894 | 0.359721 | 0 | Ag | Ag | Yes | Ag | 1.638493 | 2085.1 | 107 | 10.8625 | 14.4803 | 15.3077 | 2085.1 | 11 | 4 | 42 | 30 | 24 | 0 | 0 | 0 | 0 | 0 | 0 | 0 | 0 | 0 | 0 | 0 | 0 | 0.3925234 | 0.2242991 | 0 | 0.5862902347 | 18.34179 | 0.143545 | 0.0002565266 | 17.54863 | 0.611235 | 0.0006237647 | 17.50087 | 0.309189 | 0.0059514175 | 17.3633 | 0.124571 | 0.0292723874 | 17.48155 | 0.112945 | 0.0888999744 | 17.6459 | 0.16708 | 0.0580425226 | 17.55903 | 0.146634 | 0.2966473807 | 17.87858 | 0.065351 | 3.870876 | 24.14342 | 0.352859 | 0.5862902347 | 18.34179 | 0.143545 | 4.748965 | 26.78248 | 0.697043 | 1.163341 | 19.0716 | 0.246425 | 2.648113 | 21.90383 | 0.405188 | 0.0168781013 | 0.0168781013 | 17.24695 | 0.095995 | 0.0835885233 | 17.26192 | 0.080546 | 0.1664547217 | 17.44897 | 0.106639 | 0.0879859296 | 11.35709 | 0.000964 | 11.24783 | 0.245525 | 0.0101260507 | 11.29652 | 0.073744 | 0.0299785106 | 11.25775 | 0.107639 | 0.0497337605 | 11.29109 | 0.039941 | 0.0742995595 | 11.30479 | 0.060869 | 0.0879859296 | 11.35709 | 0.035779 | 0.0979040587 | 11.31327 | 0.086788 | 5.88435e-06 | 0.588435 | 17.4435 | 0.01929386 | 1.00098e-06 | 0.100098 | 11.29194 | 0.5694121334 | 0.0888999744 | 19.69444 | 21.42679 | 17.62516 | 20.03137 | 17.56216 | 17.4435 | 0.0829485569 | 0.0720218731 | 5.982537 | 5.878589 | 20.41323 | 920.047 | 11.29194 | 11.31766 | 11.31327 | 0.0742995595 | 0.0979040587 | 6.151561
242 | BARZUR_clean | BARZUR_clean | CN1c2cncc(n2)N(C)c2cncc(n2)N(c2nc(N(c3nc1cnc3)C)cnc2)C.[Zn] MOFid-v1.twt.cat0;BARZUR_clean | [Zn] | CN1c2cncc(n2)N(C)c2cncc(n2)N(c2nc(N(c3nc1cnc3)C)cnc2)C | twt | 0 | Zn | 4 | N12 | 0 | 9.14 | Zn节点 (CN=4) | M-M=9.14Å | 5.4946 | 5.30289 | 5.4946 | 0.925783 | 1729.65 | 1868.31 | 0 | 0 | 0.6062 | 0.654797 | 0 | Zn | Zn | Yes | Zn | 0.9257645 | 2657.416 | 159 | 12.403 | 15.729 | 15.729 | 2657.416 | 3 | 4 | 60 | 60 | 36 | 0 | 0 | 0 | 3 | 0 | 0 | 0 | 0 | 0 | 0 | 0 | 0 | 0.3773585 | 0.2264151 | 0 | 6.933613 | 32.12488 | 0.571998 | 0.0080909802 | 26.45328 | 0.120407 | 0.0207266334 | 26.45412 | 0.074636 | 0.2046143371 | 26.62246 | 0.066635 | 0.9808422244 | 27.2113 | 0.239006 | 2.61022 | 28.18489 | 0.230975 | 1.818955 | 27.61341 | 0.227145 | 5.401892 | 30.28076 | 0.254107 | 10.873 | 35.44676 | 1.405075 | 6.933613 | 32.12488 | 0.571998 | 11.89107 | 35.89276 | 2.043287 | 8.28306 | 33.2243 | 0.323362 | 9.854918 | 35.58251 | 0.986112 | 0.2983116565 | 0.2983116565 | 26.71907 | 0.124309 | 1.309999 | 27.37121 | 0.276304 | 2.326321 | 27.83252 | 0.149759 | 0.7693799427 | 17.36049 | 0.0096602423 | 17.32685 | 0.083052 | 0.0960990216 | 17.24769 | 0.036609 | 0.2753942433 | 17.30653 | 0.084551 | 0.4503472775 | 17.36806 | 0.049816 | 0.6489545468 | 17.382 | 0.048989 | 0.7693799427 | 17.36049 | 0.102658 | 0.8499635184 | 17.43556 | 0.124521 | 0.000203367 | 20.3367 | 26.46511 | 0.006854302 | 9.57415e-06 | 0.957415 | 17.24796 | 6.635301 | 2.61022 | 28.5102 | 29.17283 | 28.09422 | 28.26353 | 27.66987 | 26.46511 | 2.405606 | 2.311908 | 20.11096 | 21.24126 | 15.81415 | 55.55848 | 17.24796 | 17.37018 | 17.43556 | 0.6489545468 | 0.8499635184 | 9.217148
243 | BASJUB_clean | BASJUB_clean | Cl[Co]Cl.O=C(c1ccncc1)OCC(COC(=O)c1ccncc1)(COC(=O)c1ccncc1)COC(=O)c1ccncc1 MOFid-v1.pts.cat1;BASJUB_clean | Cl[Co]Cl | O=C(c1ccncc1)OCC(COC(=O)c1ccncc1)(COC(=O)c1ccncc1)COC(=O)c1ccncc1 | pts | 1 | Co | 6 | N16,Cl8 | 0 | 6.805 | Co节点 (CN=6) | M-M=6.8Å | 5.47244 | 4.59142 | 5.38091 | 1.03022 | 1558.36 | 1512.66 | 0 | 0 | 0.5602 | 0.54377 | 0 | Co | Co | No |  | 1.030206 | 4425.266 | 272 | 13.0678 | 13.0678 | 25.914 | 4425.266 | 4 | 6 | 116 | 96 | 16 | 32 | 0 | 0 | 0 | 0 | 0 | 4 | 0 | 0 | 0 | 0 | 0 | 0.4264706 | 0.05882353 | 0.1176471 | 4.256908 | 28.10122 | 0.088621 | 0.0037471059 | 24.80785 | 0.178693 | 0.0094019121 | 24.68249 | 0.156201 | 0.0885874112 | 24.75013 | 0.126439 | 0.442094754 | 25.0958 | 0.087387 | 1.233754 | 25.65678 | 0.162728 | 0.8385868195 | 25.4133 | 0.14395 | 2.988738 | 26.87049 | 0.30359 | 6.941734 | 31.35186 | 1.32554 | 4.256908 | 28.10122 | 0.088621 | 7.4381509 | 30.76827 | 1.375487 | 5.335651 | 29.53348 | 0.551955 | 6.26532 | 30.39562 | 0.23958 | 0.1491739703 | 0.1491739703 | 24.80319 | 0.109377 | 0.6952179038 | 25.05811 | 0.184285 | 1.251483 | 25.50849 | 0.137542 | 0.492418887 | 16.24585 | 0.0057913957 | 16.33899 | 0.223269 | 0.0600356481 | 16.2686 | 0.063185 | 0.1757315265 | 16.24289 | 0.059244 | 0.2830271493 | 16.24895 | 0.038184 | 0.4172946497 | 16.25087 | 0.075583 | 0.492418887 | 16.24585 | 0.092033 | 0.5335824161 | 16.25787 | 0.070973 | 9.00741e-05 | 9.00741 | 24.72625 | 0.007855383 | 6.00486e-06 | 0.600486 | 16.2129 | 4.107734 | 1.233754 | 26.62148 | 28.04423 | 25.73797 | 26.08226 | 25.38863 | 24.72625 | 1.145167 | 1.08458 | 14.78277 | 15.0002 | 16.42065 | 85.20623 | 16.2129 | 16.24856 | 16.25787 | 0.4172946497 | 0.5335824161 | 8.513342
244 | BAWROI_clean | BAWROI_clean | [O-]C(=O)c1ccc(cc1)C1=CN=N[N]1.[O-]C(=O)c1ccc(cc1)C1=N[N]N=C1.[O-]C(=O)c1ccc(cc1)[C]1C=NN=N1.[O-]C(=O)c1ccc(cc1)c1cnn[nH]1.[Zn][O]([Zn][O]([Zn])[Zn])[Zn] MOFid-v1.ERROR.cat0;BAWROI_clean | [Zn][O]([Zn][O]([Zn])[Zn])[Zn] | [O-]C(=O)c1ccc(cc1)C1=CN=N[N]1.[O-]C(=O)c1ccc(cc1)C1=N[N]N=C1.[O-]C(=O)c1ccc(cc1)[C]1C=NN=N1.[O-]C(=O)c1ccc(cc1)c1cnn[nH]1 | ERROR | 0 | Zn | 6 | N128,O128 | 0.5 | 3.224 | Zn节点 (CN=6) | M-M=3.22Å | 13.54985 | 9.13066 | 13.54893 | 0.629882 | 1979.75 | 3143.05 | 0 | 0 | 0.7794 | 1.23737 | 0 | Zn | Zn | Yes | Zn | 0.629858 | 27327.48 | 824 | 28.368 | 28.368 | 33.958 | 27327.48 | 40 | 5 | 360 | 208 | 120 | 96 | 0 | 0 | 40 | 0 | 0 | 0 | 0 | 0 | 0 | 0 | 0 | 0.4368932 | 0.1456311 | 0.1165049 | 1.638573 | 17.55835 | 0.581226 | 0.0006800678 | 18.12753 | 1.079541 | 0.001779752 | 17.93409 | 0.743799 | 0.0170065189 | 18.46844 | 0.255802 | 0.0856547844 | 18.27191 | 0.172658 | 0.2580833301 | 18.33357 | 0.276841 | 0.1715362581 | 18.33537 | 0.41333 | 0.8362374495 | 18.34124 | 0.456426 | 18.29909 | 24.00693 | 0.493924 | 1.638573 | 17.55835 | 0.581226 | 22.8121 | 28.22942 | 0.987569 | 3.007429 | 17.07484 | 0.196668 | 8.169139 | 17.84572 | 0.130511 | 0.0483764563 | 0.0483764563 | 16.6754 | 0.317325 | 0.2385012351 | 16.62616 | 0.124068 | 0.4799494308 | 16.48636 | 0.195596 | 0.2534964896 | 10.18586 | 0.002874613 | 10.19633 | 0.396975 | 0.0282493424 | 10.34991 | 0.092652 | 0.0844875758 | 10.17292 | 0.095954 | 0.1400891499 | 10.18149 | 0.123725 | 0.209494654 | 10.19229 | 0.10139 | 0.2534964896 | 10.18586 | 0.113012 | 0.2829178638 | 10.14872 | 0.077369 | 1.72992e-05 | 1.72992 | 18.41556 | 0.05608094 | 2.85327e-06 | 0.285327 | 10.19926 | 1.590196 | 0.2580833301 | 19.82359 | 21.68441 | 17.92885 | 19.85751 | 18.31362 | 18.41556 | 0.2410768112 | 0.2097068738 | 6.159664 | 6.062938 | 20.26289 | 328.2767 | 10.19926 | 10.18655 | 10.14872 | 0.209494654 | 0.2829178638 | 8.216308
245 | BAZFUF01_clean | BAZFUF01_clean | [Cu][Cu].[O-]C(=O)c1ccc(cc1)c1cc(cc(c1)c1ccc(cc1)C(=O)[O-])c1ccc(cc1)C(=O)[O-] MOFid-v1.pto.cat0;BAZFUF01_clean | [Cu][Cu] | [O-]C(=O)c1ccc(cc1)c1cc(cc(c1)c1ccc(cc1)C(=O)[O-])c1ccc(cc1)C(=O)[O-] | pto | 0 | Cu | 4 | O48 | 1 | 2.644 | Cu节点 (CN=4) | M-M=2.64Å | 20.14565 | 8.54605 | 20.14565 | 0.342062 | 1831.33 | 5353.8 | 0 | 0 | 0.863 | 2.52293 | 0 | Cu | Cu | Yes | Cu | 0.3420624 | 20611.39 | 396 | 27.418 | 27.418 | 27.418 | 20611.39 | 12 | 4 | 216 | 120 | 0 | 48 | 0 | 0 | 0 | 12 | 0 | 0 | 0 | 0 | 0 | 0 | 0 | 0.5454545 | 0 | 0.1212121 | 1.148348 | 12.85766 | 0.127523 | 0.0004239488 | 12.52658 | 2.99281 | 0.0012129646 | 12.66007 | 0.639905 | 0.0120236589 | 12.7126 | 0.266862 | 0.0551722253 | 12.69787 | 0.1733 | 0.1683547775 | 12.70824 | 0.139402 | 0.1115927442 | 12.72257 | 0.158714 | 0.5625918288 | 12.68016 | 0.124565 | 19.13982 | 16.59525 | 0.229988 | 1.148348 | 12.85766 | 0.127523 | 46.59639 | 24.31205 | 0.554518 | 2.389411 | 13.07265 | 0.191226 | 6.488772 | 13.88909 | 0.097898 | 0.0453036394 | 0.0453036394 | 11.91087 | 0.082938 | 0.2334544704 | 11.9914 | 0.075236 | 0.4649658422 | 11.95253 | 0.144447 | 0.3008741053 | 7.52055 | 0.0033209322 | 7.22575 | 0.43519 | 0.0343869579 | 7.46773 | 0.086863 | 0.1007938263 | 7.49325 | 0.123086 | 0.1664352315 | 7.45065 | 0.080312 | 0.2529914441 | 7.48681 | 0.052105 | 0.3008741053 | 7.52055 | 0.10785 | 0.3382640339 | 7.50755 | 0.082839 | 1.11578e-05 | 1.11578 | 12.6745 | 0.02210191 | 3.37311e-06 | 0.337311 | 7.487189 | 1.103044 | 0.1683547775 | 14.10318 | 14.6845 | 13.90849 | 13.71654 | 12.70956 | 12.6745 | 0.1563311186 | 0.1230511381 | 3.327282 | 3.307867 | 26.60083 | 540.9474 | 7.487189 | 7.486003 | 7.50755 | 0.2529914441 | 0.3382640339 | 5.187308
246 | BAZFUF_clean | BAZFUF_clean | [Cu][Cu].[O-]C(=O)c1ccc(cc1)c1cc(cc(c1)c1ccc(cc1)C(=O)[O-])c1ccc(cc1)C(=O)[O-] MOFid-v1.pto.cat0;BAZFUF_clean | [Cu][Cu] | [O-]C(=O)c1ccc(cc1)c1cc(cc(c1)c1ccc(cc1)C(=O)[O-])c1ccc(cc1)C(=O)[O-] | pto | 0 | Cu | 4 | O48 | 1 | 2.636 | Cu节点 (CN=4) | M-M=2.64Å | 20.24597 | 8.58384 | 20.24597 | 0.340053 | 1825.41 | 5368.02 | 0 | 0 | 0.8648 | 2.54313 | 0 | Cu | Cu | Yes | Cu | 0.340053 | 20733.19 | 396 | 27.4719 | 27.4719 | 27.4719 | 20733.19 | 12 | 4 | 216 | 120 | 0 | 48 | 0 | 0 | 0 | 12 | 0 | 0 | 0 | 0 | 0 | 0 | 0 | 0.5454545 | 0 | 0.1212121 | 1.139256 | 12.77528 | 0.100343 | 0.0005652651 | 12.98994 | 0.802761 | 0.0011187538 | 13.29431 | 1.523212 | 0.011199314 | 12.80955 | 0.070683 | 0.0561614391 | 12.59847 | 0.216459 | 0.1652811487 | 12.65948 | 0.075811 | 0.1112276772 | 12.72041 | 0.08853 | 0.5624505126 | 12.641 | 0.153409 | 19.13347 | 16.70068 | 0.425218 | 1.139256 | 12.77528 | 0.100343 | 46.62425 | 24.35077 | 0.66672 | 2.399656 | 13.19805 | 0.240366 | 6.401427 | 13.8185 | 0.351949 | 0.0463752878 | 0.0463752878 | 11.9871 | 0.213176 | 0.2304397234 | 12.02205 | 0.132885 | 0.464859855 | 11.94432 | 0.075442 | 0.3026876641 | 7.47475 | 0.0035211303 | 7.17958 | 0.370379 | 0.03405722 | 7.48285 | 0.149775 | 0.0988271749 | 7.4324 | 0.05316 | 0.1692968859 | 7.45327 | 0.058588 | 0.2491052468 | 7.51953 | 0.048841 | 0.3026876641 | 7.47475 | 0.037451 | 0.3340127696 | 7.45791 | 0.055091 | 1.1112e-05 | 1.1112 | 12.61845 | 0.02505698 | 3.37193e-06 | 0.337193 | 7.453574 | 1.092881 | 0.1652811487 | 14.01639 | 14.43823 | 13.92633 | 13.6846 | 12.65945 | 12.61845 | 0.1540818347 | 0.1189058609 | 3.317496 | 3.295442 | 26.56639 | 559.3211 | 7.453574 | 7.482517 | 7.45791 | 0.2491052468 | 0.3340127696 | 5.164874
247 | BAZGAM_clean | BAZGAM_clean | [Cu][Cu].[O-]C(=O)c1ccc(cc1)c1ccc(cc1)c1cc(cc(c1)c1ccc(cc1)c1ccc(cc1)C(=O)[O-])c1ccc(cc1)c1ccc(cc1)C(=O)[O-] MOFid-v1.tbo.cat0;BAZGAM_clean | [Cu][Cu] | [O-]C(=O)c1ccc(cc1)c1ccc(cc1)c1cc(cc(c1)c1ccc(cc1)c1ccc(cc1)C(=O)[O-])c1ccc(cc1)c1ccc(cc1)C(=O)[O-] | tbo | 0 | Cu | 4 | O48 | 1 | 2.635 | Cu节点 (CN=4) | M-M=2.63Å | 42.79818 | 24.24061 | 42.79818 | 0.126526 | 810.47 | 6405.57 | 0 | 0 | 0.9392 | 7.42299 | 0 | Cu | Cu | Yes | Cu | 0.1265258 | 79692.13 | 636 | 48.3033 | 48.3033 | 48.3033 | 79692.13 | 12 | 4 | 360 | 216 | 0 | 48 | 0 | 0 | 0 | 12 | 0 | 0 | 0 | 0 | 0 | 0 | 0 | 0.5660377 | 0 | 0.0754717 | 1.213986 | 10.11233 | 0.27797 | 0.0003540783 | 8.764 | 1.671976 | 0.0012269223 | 11.13544 | 1.823936 | 0.01184927 | 10.04626 | 0.362454 | 0.0609014598 | 9.7786 | 0.182 | 0.1802752379 | 10.11894 | 0.174626 | 0.1201148721 | 9.97516 | 0.285657 | 0.5917306385 | 10.01276 | 0.101038 | 13.79885 | 11.47928 | 0.28551 | 1.213986 | 10.11233 | 0.27797 | 35.55879 | 13.30709 | 0.224553 | 2.403845505 | 10.10904 | 0.38454 | 6.230542 | 10.8301 | 0.310162 | 0.0598474594 | 0.0598474594 | 8.71665 | 0.255536 | 0.3014111728 | 8.90563 | 0.052939 | 0.5984992972 | 8.80708 | 0.149155 | 0.4831356612 | 5.29147 | 0.0052205957 | 5.26472 | 0.302649 | 0.0530293944 | 5.36886 | 0.166495 | 0.161130309 | 5.33981 | 0.093383 | 0.2722120684 | 5.3208 | 0.120099 | 0.4031469132 | 5.36318 | 0.054008 | 0.4831356612 | 5.29147 | 0.073292 | 0.5310597413 | 5.2933 | 0.069742 | 1.18101e-05 | 1.18101 | 10.00442 | 0.04131166 | 5.33701e-06 | 0.533701 | 5.318599 | 1.154139 | 0.1802752379 | 10.43706 | 10.06964 | 11.75476 | 9.486788 | 9.957567 | 10.00442 | 0.1684259679 | 0.1204277785 | 2.23585 | 2.212868 | 33.56795 | 549.7036 | 5.318599 | 5.32515 | 5.2933 | 0.4031469132 | 0.5310597413 | 4.685823
248 | BAZGEQ_clean | BAZGEQ_clean | [Cu][Cu].[O-]C(=O)c1ccc(cc1)c1ccc(cc1)C1=NC(=[N]=C([N]1)c1ccc(cc1)c1ccc(cc1)C(=O)[O-])c1ccc(cc1)c1ccc(cc1)C(=O)[O-] MOFid-v1.pto.cat1;BAZGEQ_clean | [Cu][Cu] | [O-]C(=O)c1ccc(cc1)c1ccc(cc1)C1=NC(=[N]=C([N]1)c1ccc(cc1)c1ccc(cc1)C(=O)[O-])c1ccc(cc1)c1ccc(cc1)C(=O)[O-] | pto | 1 | Cu | 4 | O96 | 1 | 2.665 | Cu节点 (CN=4) | M-M=2.67Å | 27.24034 | 13.9632 | 26.75245 | 0.334895 | 1602.49 | 4785.05 | 0 | 0 | 0.8624 | 2.57514 | 0 | Cu | Cu | Yes | Cu | 0.3348947 | 60451.76 | 1224 | 38.342 | 39.707 | 39.707 | 60451.76 | 24 | 5 | 672 | 384 | 48 | 96 | 0 | 0 | 0 | 24 | 0 | 0 | 0 | 0 | 0 | 0 | 0 | 0.5490196 | 0.03921569 | 0.07843137 | 1.741222803 | 16.56211 | 0.375219 | 0.0007259077 | 17.76628 | 0.984375 | 0.0019931702 | 17.2459 | 0.622938 | 0.0194723704 | 17.19715 | 0.171022 | 0.0974274706 | 17.15596 | 0.441124 | 0.2876685919 | 16.97204 | 0.350985 | 0.1934113282 | 17.21023 | 0.274133 | 0.9196224719 | 16.74582 | 0.635402 | 16.84262 | 16.22461 | 0.689795 | 1.741222803 | 16.56211 | 0.375219 | 37.64574 | 19.56697 | 0.52767 | 3.33817 | 16.00463 | 0.32896 | 7.99358 | 15.51328 | 0.37515 | 0.058745205 | 0.058745205 | 15.09288 | 0.232292 | 0.293352818 | 15.16061 | 0.373692 | 0.5800125213 | 14.97998 | 0.689773 | 0.3352504034 | 8.89131 | 0.0037812817 | 8.98386 | 0.306947 | 0.038145012 | 8.89911 | 0.212962 | 0.1112279184 | 8.8451 | 0.057731 | 0.1846963352 | 8.83408 | 0.143819 | 0.2740650004 | 8.81979 | 0.07494 | 0.3352504034 | 8.89131 | 0.08163 | 0.3656072875 | 8.85607 | 0.107319 | 1.92229e-05 | 1.92229 | 17.22136 | 0.03427438 | 3.7379e-06 | 0.37379 | 8.8656 | 1.682477598 | 0.2876685919 | 18.56505 | 20.6417 | 16.50959 | 18.54384 | 17.11274 | 17.22136 | 0.2681962215 | 0.2289233869 | 5.248182 | 5.1427 | 21.54841 | 301.0802 | 8.8656 | 8.848393 | 8.85607 | 0.2740650004 | 0.3656072875 | 8.355764
249 | BAZJET_clean | BAZJET_clean | N1=NN=C([N]1)c1ccc2c(c1)ccc(c2)C1=NN=N[N]1.[Mn][O]([Mn])[Mn] MOFid-v1.acs.cat0;BAZJET_clean | [Mn][O]([Mn])[Mn] | N1=NN=C([N]1)c1ccc2c(c1)ccc(c2)C1=NN=N[N]1 | acs | 0 | Mn | 5 | N24,O6 | 0.2 | 3.572 | Mn节点 (CN=5) | M-M=3.57Å | 13.37019 | 12.10117 | 13.37019 | 0.621294 | 2143.77 | 3450.5 | 0 | 0 | 0.742 | 1.19428 | 0 | Mn | Mn | Yes | Mn | 0.6212936 | 5171.811 | 164 | 13.814 | 20.792 | 20.792 | 5171.811 | 6 | 5 | 72 | 36 | 48 | 2 | 0 | 0 | 0 | 0 | 0 | 0 | 0 | 0 | 6 | 0 | 0 | 0.4390244 | 0.2926829 | 0.01219512 | 3.805838 | 21.87904 | 0.475342 | 0.0017829387 | 22.265 | 0.389342 | 0.0046705241 | 22.23869 | 0.24847 | 0.0466018821 | 22.28705 | 0.152149 | 0.224605051 | 22.15026 | 0.130576 | 0.6677654353 | 21.85275 | 0.347341 | 0.4482378836 | 22.00755 | 0.235124 | 1.984928 | 21.99303 | 0.312872 | 17.34199 | 21.89619 | 0.345929 | 3.805838 | 21.87904 | 0.475342 | 22.58365 | 27.22472 | 0.975432 | 6.349319 | 22.03936 | 0.528442 | 10.91893 | 20.38525 | 0.866042 | 0.0959589212 | 0.0959589212 | 20.61554 | 0.244024 | 0.4846944571 | 20.44143 | 0.499014 | 0.9206907872 | 20.76794 | 0.135272 | 0.3557608607 | 11.87088 | 0.0040697513 | 11.82485 | 0.220498 | 0.0401807189 | 11.83702 | 0.134801 | 0.1215789744 | 11.82518 | 0.086548 | 0.1992660043 | 11.82903 | 0.126596 | 0.2982320195 | 11.85134 | 0.10639 | 0.3557608607 | 11.87088 | 0.22075 | 0.396167677 | 11.88687 | 0.045574 | 4.59924e-05 | 4.59924 | 22.29078 | 0.04326702 | 4.07252e-06 | 0.407252 | 11.87836 | 3.709879 | 0.6677654353 | 23.35856 | 25.68597 | 21.33817 | 23.05156 | 22.00352 | 22.29078 | 0.6211635532 | 0.5718065141 | 11.1954 | 11.29335 | 17.08815 | 135.7238 | 11.87836 | 11.85042 | 11.88687 | 0.2982320195 | 0.396167677 | 10.41242
250 | BAZJIX_clean | BAZJIX_clean | N1=NN=C([N]1)c1ccc2c(c1)ccc(c2)C1=NN=N[N]1.[Mn][O]([Mn][O]([Mn])[Mn])[Mn] MOFid-v1.bcu.cat0;BAZJIX_clean | [Mn][O]([Mn][O]([Mn])[Mn])[Mn] | N1=NN=C([N]1)c1ccc2c(c1)ccc(c2)C1=NN=N[N]1 | bcu | 0 | Mn | 3 | N32,O12 | 0.273 | 3.467 | Mn节点 (CN=3) | M-M=3.47Å | 8.75902 | 7.46421 | 8.75317 | 0.770453 | 2094.53 | 2718.57 | 0 | 0 | 0.676 | 0.877405 | 0 | Mn | Mn | Yes | Mn | 0.7704535 | 5843.519 | 222 | 15.904 | 20.0425 | 21.5043 | 5843.519 | 10 | 5 | 96 | 48 | 64 | 4 | 0 | 0 | 0 | 0 | 0 | 0 | 0 | 0 | 10 | 0 | 0 | 0.4324324 | 0.2882883 | 0.01801802 | 3.544464 | 21.8869 | 0.329561 | 0.0018718518 | 21.65289 | 0.303344 | 0.0050115836 | 21.68591 | 0.213296 | 0.0497631346 | 21.70993 | 0.187767 | 0.242423253 | 21.76252 | 0.262454 | 0.7093327157 | 21.90826 | 0.232617 | 0.4767412953 | 21.88124 | 0.40645 | 2.036552 | 22.2212 | 0.484305 | 14.13018 | 27.67045 | 0.556351 | 3.544464 | 21.8869 | 0.329561 | 16.02603 | 30.19112 | 1.676445 | 5.800506877 | 21.9111 | 0.169534 | 10.87115 | 23.77614 | 0.34369 | 0.1067047748 | 0.1067047748 | 21.07511 | 0.119356 | 0.5087218376 | 21.08564 | 0.172278 | 0.9385723226 | 20.94224 | 0.145881 | 0.3867241256 | 13.10356 | 0.0044767688 | 13.16453 | 0.080192 | 0.0449613275 | 13.18201 | 0.083507 | 0.1336137974 | 13.13891 | 0.13861 | 0.2182090515 | 13.10875 | 0.108433 | 0.3255754292 | 13.06983 | 0.097387 | 0.3867241256 | 13.10356 | 0.147081 | 0.4273539142 | 13.11738 | 0.110436 | 4.97078e-05 | 4.97078 | 21.70539 | 0.01875374 | 4.54608e-06 | 0.454608 | 13.16491 | 3.43776 | 0.7093327157 | 23.38353 | 25.27903 | 21.49846 | 23.37311 | 21.85067 | 21.70539 | 0.6595695811 | 0.6026279409 | 10.89352 | 10.93421 | 17.18254 | 129.6934 | 13.16491 | 13.09405 | 13.11738 | 0.3255754292 | 0.4273539142 | 8.540478
251 | BEDYEQ_clean | BEDYEQ_clean | [O-]C(=O)c1ccc(cc1)C1=C2C=CC3=[N]2[Fe]24(n5c1ccc5C(=C1[N]2=C(C=C1)C(=c1n4c(=C3c2ccc(cc2)C(=O)[O-])cc1)c1ccc(cc1)C(=O)[O-])c1ccc(cc1)C(=O)[O-])Cl.[O]12[Zr]34[O]5[Zr]62[O]2[Zr]71[O]4[Zr]14[O]3[Zr]35[O]6[Zr]2([O]71)[O]43 MOFid-v1.csq.cat0;BEDYEQ_clean | [O-]C(=O)c1ccc(cc1)C1=C2C=CC3=[N]2[Fe]24(n5c1ccc5C(=C1[N]2=C(C=C1)C(=c1n4c(=C3c2ccc(cc2)C(=O)[O-])cc1)c1ccc(cc1)C(=O)[O-])c1ccc(cc1)C(=O)[O-])Cl.[O]12[Zr]34[O]5[Zr]62[O]2[Zr]71[O]4[Zr]14[O]3[Zr]35[O]6[Zr]2([O]71)[O]43 |  | csq | 0 | Zr,Fe | 6 | O120,N24,Cl6 | 0.8 | 3.5 | Zr节点 (CN=6) | M-M=3.5Å | 33.05863 | 31.49051 | 33.05863 | 0.462445 | 1416.09 | 3062.18 | 0 | 0 | 0.8292 | 1.79308 | 0.000432484 | Zr,Fe | Zr | Yes | Zr,Fe | 0.4624436 | 26148.93 | 558 | 17.143 | 41.968 | 41.968 | 26148.93 | 24 | 7 | 288 | 144 | 24 | 72 | 0 | 0 | 0 | 0 | 0 | 0 | 6 | 0 | 0 | 18 | 0 | 0.516129 | 0.04301075 | 0.1290323 | 2.020525 | 18.78755 | 0.629281 | 0.0008754262 | 20.6934 | 1.581977 | 0.002355068 | 21.82055 | 0.879919 | 0.024481035 | 21.06438 | 0.33258 | 0.1193840967 | 20.86547 | 0.495792 | 0.3447599863 | 20.81256 | 0.210907 | 0.2362037096 | 21.03086 | 0.291248 | 1.081683427 | 19.88571 | 0.522336 | 13.86939 | 18.9801 | 0.733062 | 2.020525 | 18.78755 | 0.629281 | 20.90199 | 17.9744 | 0.565732 | 3.793956 | 18.89563 | 0.580376 | 8.674368 | 19.66709 | 1.023326 | 0.0572563038 | 0.0572563038 | 18.1176 | 0.231825 | 0.2901162288 | 17.94893 | 0.341227 | 0.5562320487 | 17.52575 | 0.379414 | 0.2879980408 | 10.11235 | 0.0032236281 | 10.21226 | 0.509603 | 0.0328130322 | 10.25399 | 0.135109 | 0.0972169331 | 10.22715 | 0.148183 | 0.1612843957 | 10.14857 | 0.179213 | 0.2414734318 | 10.08748 | 0.157563 | 0.2879980408 | 10.11235 | 0.145797 | 0.320021473 | 10.18773 | 0.118987 | 2.39214e-05 | 2.39214 | 21.01873 | 0.05257055 | 3.22572e-06 | 0.322572 | 10.21918 | 1.963268 | 0.3447599863 | 21.7078 | 24.16998 | 19.48356 | 21.46986 | 20.90296 | 21.01873 | 0.3202789513 | 0.2875036825 | 7.138673 | 7.415833 | 19.52851 | 247.0184 | 10.21918 | 10.11613 | 10.18773 | 0.2414734318 | 0.320021473 | 10.79956
252 | BELJIL_clean | BELJIL_clean | * MOFid-v1.NA.NA;BELJIL_clean |  |  | NA |  | Cu | 5 | O18,N12 | 0.6 | 6.865 | Cu节点 (CN=5) | M-M=6.87Å | 7.21036 | 5.21436 | 7.21036 | 1.28754 | 867.89 | 674.07 | 0 | 0 | 0.459 | 0.356494 | 0 | Cu | Cu | Yes | Cu | 1.287538 | 2528.993 | 210 | 13.326 | 15.4554 | 15.4554 | 2528.993 | 6 | 5 | 78 | 90 | 12 | 24 | 0 | 0 | 0 | 6 | 0 | 0 | 0 | 0 | 0 | 0 | 0 | 0.3714286 | 0.05714286 | 0.1142857 | 2.412661716 | 29.66991 | 0.501664 | 0.0010008188 | 22.46756 | 0.292436 | 0.0026008539 | 22.58886 | 0.407807 | 0.0253200776 | 22.65337 | 0.115514 | 0.1341925866 | 23.06417 | 0.089944 | 0.4245107776 | 24.1722 | 0.329879 | 0.2731024082 | 23.62634 | 0.061681 | 1.439806 | 27.0282 | 0.393664 | 3.82823 | 32.8999 | 0.461062 | 2.412661716 | 29.66991 | 0.501664 | 4.077484 | 32.29857 | 1.157962 | 3.040664 | 31.36737 | 0.390377 | 3.570898 | 32.93584 | 1.096711 | 0.0504042935 | 0.0504042935 | 22.4978 | 0.117582 | 0.2506062969 | 23.16556 | 0.101861 | 0.4880298344 | 23.82127 | 0.27988 | 0.1885937805 | 14.9273 | 0.0023352438 | 14.73641 | 0.190132 | 0.0221922533 | 14.85532 | 0.081963 | 0.0664280183 | 14.79686 | 0.047158 | 0.1072427255 | 14.81724 | 0.039638 | 0.161295439 | 14.90076 | 0.086695 | 0.1885937805 | 14.9273 | 0.042647 | 0.2119950909 | 15.00834 | 0.09188 | 2.54764e-05 | 2.54764 | 22.61136 | 0.02083262 | 2.25657e-06 | 0.225657 | 14.75117 | 2.362257 | 0.4245107776 | 25.25382 | 26.73002 | 23.82314 | 25.2083 | 23.6209 | 22.61136 | 0.3991907 | 0.3741064841 | 13.15942 | 11.28988 | 16.54794 | 197.2184 | 14.75117 | 14.88177 | 15.00834 | 0.161295439 | 0.2119950909 | 7.860188
253 | BELTUJ_clean | BELTUJ_clean | [Co].[O-]C(=O)c1ccc(cc1)P(=O)(c1ccc(cc1)C(=O)[O-])c1ccc(cc1)C(=O)[O-] MOFid-v1.UNKNOWN.cat0;BELTUJ_clean | [Co] | [O-]C(=O)c1ccc(cc1)P(=O)(c1ccc(cc1)C(=O)[O-])c1ccc(cc1)C(=O)[O-] | UNKNOWN | 0 | Co | 5 | O120 | 1 | 3.558 | Co节点 (CN=5) | M-M=3.56Å | 5.64744 | 4.1969 | 5.5822 | 1.08566 | 1393.43 | 1283.49 | 0 | 0 | 0.5582 | 0.51416 | 0 | Co | Co | Yes | Co | 1.085655 | 12130.82 | 680 | 19.536 | 24.875 | 24.9627 | 12130.82 | 24 | 5 | 336 | 192 | 0 | 112 | 0 | 0 | 0 | 0 | 0 | 24 | 0 | 0 | 0 | 0 | 0 | 0.4941176 | 0 | 0.1647059 | 4.348631 | 29.33653 | 0.464116 | 0.0039709473 | 25.12322 | 0.073563 | 0.0099151535 | 25.09945 | 0.1148 | 0.0991475949 | 25.23247 | 0.165693 | 0.4770322046 | 25.56367 | 0.217528 | 1.346492 | 26.29385 | 0.100689 | 0.9305665514 | 26.09287 | 0.125402 | 3.249095 | 28.15356 | 0.189723 | 7.042425 | 32.01923 | 0.669537 | 4.348631 | 29.33653 | 0.464116 | 7.652594 | 31.78829 | 0.936739 | 5.25492 | 29.31471 | 0.628035 | 6.302658 | 30.98555 | 0.944438 | 0.1599608517 | 0.1599608517 | 25.24134 | 0.143886 | 0.7339672295 | 25.70892 | 0.087404 | 1.364481 | 26.18404 | 0.129172 | 0.4867282823 | 16.70724 | 0.0061081191 | 16.4857 | 0.110734 | 0.061223039 | 16.50739 | 0.090575 | 0.1781606984 | 16.5833 | 0.071905 | 0.2844668734 | 16.64723 | 0.074102 | 0.4100091712 | 16.60238 | 0.037073 | 0.4867282823 | 16.70724 | 0.069726 | 0.5300548711 | 16.63892 | 0.153361 | 9.93162e-05 | 9.93162 | 25.14965 | 0.01665179 | 6.11908e-06 | 0.611908 | 16.53146 | 4.18867 | 1.346492 | 26.93253 | 28.27709 | 26.42747 | 26.09304 | 25.98346 | 25.14965 | 1.247344 | 1.186531 | 16.42026 | 16.23058 | 16.15672 | 80.62997 | 16.53146 | 16.65228 | 16.63892 | 0.4100091712 | 0.5300548711 | 8.618193
254 | BELVEV_charged | BELVEV_charged | [Mn].[O-]C(=O)[C].[O-]C(=O)c1ccc(cc1)P(=O)(c1ccc(cc1)C(=O)[O-])c1ccc(cc1)C(=O)[O-] MOFid-v1.bey.cat0;BELVEV_charged | [Mn] | [O-]C(=O)[C].[O-]C(=O)c1ccc(cc1)P(=O)(c1ccc(cc1)C(=O)[O-])c1ccc(cc1)C(=O)[O-] | bey | 0 | Mn | 6 | O36 | 1 | 3.669 | Mn节点 (CN=6) | M-M=3.67Å | 6.99036 | 4.92473 | 6.99036 | 0.885864 | 1906.99 | 2152.69 | 0 | 0 | 0.6356 | 0.717492 | 0 | Mn | Mn | No |  | 0.8858637 | 4227.371 | 222 | 14.7719 | 14.7719 | 23.1284 | 4227.371 | 6 | 6 | 96 | 80 | 4 | 32 | 0 | 0 | 0 | 0 | 0 | 0 | 0 | 0 | 6 | 0 | 0 | 0.4324324 | 0.01801802 | 0.1441441 | 3.535142 | 23.4155 | 0.355396 | 0.0012600525 | 20.46159 | 0.284042 | 0.0031729182 | 20.71943 | 0.220759 | 0.0330631378 | 20.72323 | 0.097528 | 0.1647922066 | 20.78102 | 0.205016 | 0.4957155025 | 20.98008 | 0.341686 | 0.3295967304 | 20.81158 | 0.150945 | 1.732391 | 21.86332 | 0.28222 | 10.12892 | 31.0448 | 1.471419 | 3.535142 | 23.4155 | 0.355396 | 11.03894 | 31.70366 | 0.733612 | 6.153075 | 25.64905 | 0.216269 | 8.837502 | 29.23658 | 0.505734 | 0.0737691161 | 0.0737691161 | 20.26486 | 0.112045 | 0.3675645887 | 20.50329 | 0.070303 | 0.7100783971 | 20.80518 | 0.198423 | 0.3179828152 | 13.40105 | 0.0037099494 | 13.34453 | 0.112738 | 0.036858076 | 13.28659 | 0.053376 | 0.1085529708 | 13.36392 | 0.054957 | 0.1806186141 | 13.32436 | 0.053367 | 0.2691117457 | 13.36559 | 0.165309 | 0.3179828152 | 13.40105 | 0.102288 | 0.3538629032 | 13.42467 | 0.1491 | 3.22425e-05 | 3.22425 | 20.67185 | 0.02169367 | 3.6723e-06 | 0.36723 | 13.29983 | 3.461373 | 0.4957155025 | 23.10991 | 24.97932 | 20.98757 | 23.36284 | 20.85756 | 20.67185 | 0.4626523647 | 0.4219463864 | 9.210217 | 8.77992 | 17.88005 | 174.8759 | 13.29983 | 13.36367 | 13.42467 | 0.2691117457 | 0.3538629032 | 7.372015
255 | BEPBAB_clean | BEPBAB_clean | * MOFid-v1.NA.NAno_mof;BEPBAB_clean |  |  | NA |  | Ca | 6 | N8,O4 | 0.333 | 4.049 | Ca节点 (CN=6) | M-M=4.05Å | 5.3188 | 3.97632 | 5.3188 | 1.04154 | 1135.05 | 1089.78 | 0 | 0 | 0.473 | 0.454133 | 0 | Ca | Ca | Yes | Ca | 1.041545 | 1161.868 | 68 | 9.493 | 11.242 | 11.27 | 1161.868 | 2 | 5 | 36 | 16 | 12 | 2 | 0 | 0 | 0 | 0 | 0 | 0 | 0 | 0 | 0 | 0 | 0 | 0.5294118 | 0.1764706 | 0.02941176 | 4.045483 | 30.10076 | 0.537304 | 0.0085636373 | 29.64751 | 0.169437 | 0.0211753085 | 29.44823 | 0.249008 | 0.1972101486 | 29.35534 | 0.118743 | 0.7925963975 | 28.71228 | 0.19884 | 1.684122 | 28.18889 | 0.254597 | 1.283529 | 28.47554 | 0.290053 | 3.21297 | 29.10602 | 0.599117 | 5.674325 | 33.3513 | 1.22524 | 4.045483 | 30.10076 | 0.537304 | 6.006113 | 32.01271 | 2.10102 | 4.701404 | 31.09424 | 0.805717 | 5.322834 | 31.84193 | 0.883226 | 0.2475399411 | 0.2475399411 | 28.77579 | 0.138038 | 0.9401831902 | 28.00171 | 0.35784 | 1.534777 | 27.95804 | 0.464273 | 0.551958189 | 17.71517 | 0.0071075649 | 17.90994 | 0.134859 | 0.0690986427 | 17.88602 | 0.032885 | 0.2011362079 | 17.83949 | 0.101997 | 0.3224603325 | 17.82878 | 0.09656 | 0.4702021346 | 17.7941 | 0.063263 | 0.551958189 | 17.71517 | 0.123258 | 0.592768876 | 17.66792 | 0.086494 | 0.000212481 | 21.2481 | 29.50369 | 0.03136349 | 7.12186e-06 | 0.712186 | 17.91525 | 3.797943 | 1.684122 | 29.09944 | 29.97846 | 28.97767 | 28.34219 | 28.4589 | 29.50369 | 1.486912 | 1.436582 | 17.90849 | 29.83504 | 16.42499 | 73.92382 | 17.91525 | 17.77935 | 17.66792 | 0.4702021346 | 0.592768876 | 11.58844
256 | BEPLUF_clean | BEPLUF_clean | CC(C(=O)[O-])NCc1ccncc1.[Zn] MOFid-v1.UNKNOWN.cat0;BEPLUF_clean | [Zn] | CC(C(=O)[O-])NCc1ccncc1 | UNKNOWN | 0 | Zn | 4 | N12,O12 | 0.5 | 5.587 | Zn节点 (CN=4) | M-M=5.59Å | 10.54661 | 10.45745 | 10.54661 | 0.882268 | 1351.9 | 1532.3 | 0 | 0 | 0.655 | 0.742405 | 0 | Zn | Zn | Yes | Zn | 0.8822319 | 2762.083 | 150 | 10.1964 | 17.686 | 17.686 | 2762.083 | 6 | 5 | 54 | 66 | 12 | 12 | 0 | 0 | 6 | 0 | 0 | 0 | 0 | 0 | 0 | 0 | 0 | 0.36 | 0.08 | 0.08 | 1.447178 | 19.4249 | 0.262832 | 0.0005933605 | 18.26241 | 0.399899 | 0.0013655808 | 18.58234 | 0.793716 | 0.0138034384 | 18.788 | 0.149794 | 0.0677169093 | 18.79238 | 0.128323 | 0.20228198 | 18.68015 | 0.211262 | 0.1363224398 | 18.79391 | 0.218734 | 0.7023485859 | 19.23256 | 0.379449 | 9.784128 | 28.73729 | 1.334252 | 1.447178 | 19.4249 | 0.262832 | 10.97782 | 30.52978 | 1.087568 | 3.18119 | 20.53509 | 0.288363 | 7.656423 | 25.34199 | 0.48972 | 0.0361524033 | 0.0361524033 | 17.84824 | 0.083107 | 0.1815257196 | 18.08391 | 0.15535 | 0.3695840824 | 18.14814 | 0.207015 | 0.1860170893 | 11.65513 | 0.0020072051 | 11.46914 | 0.231461 | 0.0210997849 | 11.6808 | 0.098517 | 0.0631233339 | 11.62203 | 0.075694 | 0.1035570176 | 11.66672 | 0.064482 | 0.155815325 | 11.7293 | 0.090501 | 0.1860170893 | 11.65513 | 0.099015 | 0.2036873074 | 11.67119 | 0.059892 | 1.3539e-05 | 1.3539 | 18.73116 | 0.01535328 | 2.08789e-06 | 0.208789 | 11.65582 | 1.411025 | 0.20228198 | 20.5771 | 22.62938 | 18.42494 | 20.67698 | 18.75548 | 18.73116 | 0.1884785416 | 0.1661295767 | 6.491081 | 6.484537 | 19.92865 | 410.0313 | 11.65582 | 11.68372 | 11.67119 | 0.155815325 | 0.2036873074 | 7.075338
257 | BEPMAM_clean | BEPMAM_clean | CC(C(=O)[O-])NCc1ccncc1.[Zn] MOFid-v1.UNKNOWN.cat0;BEPMAM_clean | [Zn] | CC(C(=O)[O-])NCc1ccncc1 | UNKNOWN | 0 | Zn | 4 | N12,O12 | 0.5 | 5.584 | Zn节点 (CN=4) | M-M=5.58Å | 10.35764 | 10.23297 | 10.35764 | 0.893987 | 1370.16 | 1532.64 | 0 | 0 | 0.63 | 0.704708 | 0 | Zn | Zn | Yes | Zn | 0.8939508 | 2725.875 | 150 | 10.1716 | 17.5911 | 17.5911 | 2725.875 | 6 | 5 | 54 | 66 | 12 | 12 | 0 | 0 | 6 | 0 | 0 | 0 | 0 | 0 | 0 | 0 | 0 | 0.36 | 0.08 | 0.08 | 1.444481 | 19.6639 | 0.321385 | 0.0005763262 | 18.3403 | 0.282295 | 0.001439396 | 18.91002 | 0.779557 | 0.0126365908 | 18.68295 | 0.166788 | 0.0682478108 | 18.78843 | 0.108974 | 0.2081786771 | 18.89392 | 0.222287 | 0.1356694593 | 18.79382 | 0.100628 | 0.6946065093 | 19.10941 | 0.253029 | 9.421721 | 29.10012 | 0.717403 | 1.444481 | 19.6639 | 0.321385 | 10.61057 | 30.13574 | 0.922899 | 3.225451 | 20.81714 | 0.265417 | 7.457959 | 25.3229 | 0.388006 | 0.0361126566 | 0.0361126566 | 17.97766 | 0.211298 | 0.1816449595 | 18.09136 | 0.07215 | 0.358721895 | 18.1244 | 0.250916 | 0.1909172815 | 11.97287 | 0.0021349621 | 11.79716 | 0.45151 | 0.021607974 | 12.02833 | 0.171032 | 0.0641993321 | 11.94938 | 0.074289 | 0.1059900794 | 11.96945 | 0.069908 | 0.1576266359 | 11.96965 | 0.091747 | 0.1909172815 | 11.97287 | 0.089909 | 0.2103562249 | 12.03466 | 0.106181 | 1.33286e-05 | 1.33286 | 18.71885 | 0.04055293 | 2.13524e-06 | 0.213524 | 11.94617 | 1.408368 | 0.2081786771 | 20.75567 | 22.45985 | 18.7125 | 21.09467 | 18.82539 | 18.71885 | 0.1955420863 | 0.1720660205 | 6.603537 | 6.242202 | 19.73161 | 396.5691 | 11.94617 | 11.97066 | 12.03466 | 0.1576266359 | 0.2103562249 | 6.772679
258 | BEPMIU_clean | BEPMIU_clean | CC(C(=O)[O-])NCc1ccncc1.Cl[Zn] MOFid-v1.UNKNOWN.cat0;BEPMIU_clean | Cl[Zn] | CC(C(=O)[O-])NCc1ccncc1 | UNKNOWN | 0 | Zn | 5 | N12,O12,Cl6 | 0.4 | 5.621 | Zn节点 (CN=5) | M-M=5.62Å | 10.07029 | 9.95473 | 10.07029 | 1.02149 | 1143.41 | 1119.35 | 0 | 0 | 0.6036 | 0.590899 | 0 | Zn | Zn | No |  | 1.021447 | 2731.414 | 156 | 10.2652 | 17.5285 | 17.5285 | 2731.414 | 6 | 6 | 54 | 66 | 12 | 12 | 0 | 0 | 6 | 0 | 0 | 0 | 0 | 0 | 0 | 0 | 0 | 0.3461538 | 0.07692308 | 0.07692308 | 0.7355127117 | 17.63082 | 0.214156 | 0.0002653222 | 17.22496 | 1.124914 | 0.000652147 | 16.99621 | 0.683674 | 0.0065313886 | 16.64362 | 0.145422 | 0.0322651588 | 16.74784 | 0.139299 | 0.0997239388 | 16.84741 | 0.080274 | 0.0665785055 | 16.72471 | 0.116978 | 0.3469521226 | 17.20865 | 0.231671 | 6.546023 | 26.86943 | 0.524873 | 0.7355127117 | 17.63082 | 0.214156 | 7.605849 | 30.21303 | 0.370853 | 1.631367 | 18.9668 | 0.215785 | 4.745996 | 23.35975 | 0.481232 | 0.0203554172 | 0.0203554172 | 16.21971 | 0.128139 | 0.1006389283 | 16.32187 | 0.064235 | 0.2047072076 | 16.34569 | 0.118248 | 0.1065057717 | 10.51147 | 0.0012447825 | 10.3083 | 0.268359 | 0.012026285 | 10.47162 | 0.092075 | 0.0358854425 | 10.46725 | 0.04555 | 0.0596206178 | 10.46632 | 0.073841 | 0.0902566489 | 10.50686 | 0.047525 | 0.1065057717 | 10.51147 | 0.051488 | 0.1187626638 | 10.50651 | 0.04068 | 6.53291e-06 | 0.653291 | 16.66896 | 0.03736418 | 1.20371e-06 | 0.120371 | 10.46143 | 0.7151572945 | 0.0997239388 | 18.55727 | 19.89775 | 16.59778 | 19.17627 | 16.77332 | 16.66896 | 0.0931925502 | 0.0793685216 | 5.524465 | 5.427312 | 20.98926 | 835.7197 | 10.46143 | 10.49488 | 10.50651 | 0.0902566489 | 0.1187626638 | 6.207535
259 | BEPNIV_clean | BEPNIV_clean | CC(C(=O)[O-])[N]Cc1ccncc1.[Zn] MOFid-v1.UNKNOWN.cat0;BEPNIV_clean | [Zn] | CC(C(=O)[O-])[N]Cc1ccncc1 | UNKNOWN | 0 | Zn | 4 | N12,O12 | 0.5 | 5.55 | Zn节点 (CN=4) | M-M=5.55Å | 10.32219 | 10.19883 | 10.32219 | 0.893387 | 1335.35 | 1494.71 | 0 | 0 | 0.6494 | 0.726897 | 0 | Zn | Zn | Yes | Zn | 0.8933503 | 2716.465 | 144 | 10.1486 | 17.5806 | 17.5806 | 2716.465 | 6 | 5 | 54 | 60 | 12 | 12 | 0 | 0 | 6 | 0 | 0 | 0 | 0 | 0 | 0 | 0 | 0 | 0.375 | 0.08333333 | 0.08333333 | 1.430704 | 19.39111 | 0.140096 | 0.0005245458 | 18.4324 | 0.995019 | 0.001456755 | 18.20981 | 0.511675 | 0.0135213091 | 18.79587 | 0.06392 | 0.0671988823 | 18.61085 | 0.187571 | 0.2048123408 | 18.71687 | 0.169023 | 0.1350363421 | 18.70616 | 0.207422 | 0.7098074369 | 19.0484 | 0.323835 | 9.251671 | 28.17342 | 0.662127 | 1.430704 | 19.39111 | 0.140096 | 10.40404 | 30.50641 | 1.368935 | 3.14329 | 20.48817 | 0.29851 | 7.319341 | 24.92702 | 0.831203 | 0.0363846655 | 0.0363846655 | 18.00241 | 0.169731 | 0.1796512457 | 18.09314 | 0.158943 | 0.358689571 | 18.09798 | 0.23738 | 0.1880924425 | 11.87646 | 0.0021979611 | 11.78742 | 0.3781 | 0.0213638395 | 11.8493 | 0.100067 | 0.0632989981 | 11.89294 | 0.085777 | 0.1057073882 | 11.88465 | 0.101926 | 0.1591768535 | 11.90873 | 0.050183 | 0.1880924425 | 11.87646 | 0.068133 | 0.2106678688 | 11.82191 | 0.127451 | 1.3478e-05 | 1.3478 | 18.67512 | 0.01372619 | 2.13397e-06 | 0.213397 | 11.84839 | 1.39432 | 0.2048123408 | 20.74407 | 22.37539 | 18.68255 | 21.17425 | 18.67796 | 18.67512 | 0.1912910317 | 0.1684276753 | 6.433484 | 6.315928 | 19.96149 | 404.6038 | 11.84839 | 11.88995 | 11.82191 | 0.1591768535 | 0.2106678688 | 6.826729
260 | BEPNOB_clean | BEPNOB_clean | CC(C(=O)[O-])[N]Cc1ccncc1.[Zn] MOFid-v1.UNKNOWN.cat0;BEPNOB_clean | [Zn] | CC(C(=O)[O-])[N]Cc1ccncc1 | UNKNOWN | 0 | Zn | 4 | N12,O12 | 0.5 | 5.583 | Zn节点 (CN=4) | M-M=5.58Å | 10.36311 | 10.23127 | 10.36311 | 0.890303 | 1334.01 | 1498.37 | 0 | 0 | 0.6478 | 0.727618 | 0 | Zn | Zn | Yes | Zn | 0.8902665 | 2725.875 | 144 | 10.1716 | 17.5911 | 17.5911 | 2725.875 | 6 | 5 | 54 | 60 | 12 | 12 | 0 | 0 | 6 | 0 | 0 | 0 | 0 | 0 | 0 | 0 | 0 | 0.375 | 0.08333333 | 0.08333333 | 1.283746 | 18.96275 | 0.185337 | 0.0004447236 | 17.66605 | 1.849158 | 0.001086152 | 18.05268 | 0.289153 | 0.0120702557 | 18.30443 | 0.297697 | 0.0597440597 | 18.26094 | 0.117022 | 0.1811279562 | 18.41013 | 0.185758 | 0.1198672749 | 18.31377 | 0.157092 | 0.6276989095 | 18.6857 | 0.272467 | 9.252686 | 28.38221 | 0.945537 | 1.283746 | 18.96275 | 0.185337 | 10.44361 | 29.75741 | 1.133358 | 2.861352 | 20.21185 | 0.450934 | 7.138593 | 24.97838 | 0.254045 | 0.0330977016 | 0.0330977016 | 17.48105 | 0.19319 | 0.1661014286 | 17.64617 | 0.198215 | 0.3319263304 | 17.81387 | 0.237967 | 0.1770000086 | 11.7004 | 0.0019299866 | 11.98961 | 0.248732 | 0.0204401827 | 11.69403 | 0.13379 | 0.0603940404 | 11.67029 | 0.054715 | 0.1012344947 | 11.68238 | 0.118592 | 0.1491164066 | 11.72879 | 0.085012 | 0.1770000086 | 11.7004 | 0.134785 | 0.1990708446 | 11.71997 | 0.078752 | 1.19637e-05 | 1.19637 | 18.24749 | 0.03385615 | 2.00056e-06 | 0.200056 | 11.67666 | 1.250648 | 0.1811279562 | 20.23301 | 22.03844 | 18.03561 | 20.62498 | 18.32828 | 18.24749 | 0.1690577005 | 0.1480302546 | 6.073374 | 5.980176 | 20.39007 | 457.4151 | 11.67666 | 11.70386 | 11.71997 | 0.1491164066 | 0.1990708446 | 6.570833
261 | BEPNUH_clean | BEPNUH_clean | CC(C(=O)[O-])NCc1ccncc1.[Zn]Br MOFid-v1.UNKNOWN.cat0;BEPNUH_clean | [Zn]Br | CC(C(=O)[O-])NCc1ccncc1 | UNKNOWN | 0 | Zn | 5 | N12,O12,Br6 | 0.4 | 5.595 | Zn节点 (CN=5) | M-M=5.59Å | 10.32563 | 10.2098 | 10.32563 | 1.16569 | 1103.61 | 946.742 | 0 | 0 | 0.6056 | 0.519521 | 0 | Zn | Zn | No |  | 1.165653 | 2773.467 | 156 | 10.1716 | 17.744 | 17.744 | 2773.467 | 6 | 6 | 54 | 66 | 12 | 12 | 0 | 0 | 6 | 0 | 0 | 0 | 0 | 0 | 0 | 0 | 0 | 0.3461538 | 0.07692308 | 0.07692308 | 0.7586816796 | 18.17039 | 0.28047 | 0.0002289788 | 17.38142 | 1.040369 | 0.0007233162 | 17.09213 | 0.503196 | 0.0067645047 | 16.94902 | 0.202558 | 0.0337968436 | 17.0461 | 0.11011 | 0.1022636462 | 17.15253 | 0.15916 | 0.0680623447 | 17.09852 | 0.134561 | 0.3587691272 | 17.48286 | 0.252936 | 5.951735 | 27.93453 | 0.639279 | 0.7586816796 | 18.17039 | 0.28047 | 6.791332 | 29.95212 | 0.711579 | 1.676696 | 19.43527 | 0.305442 | 4.463747 | 24.25537 | 0.448445 | 0.0197199971 | 0.0197199971 | 16.57119 | 0.145931 | 0.0996015001 | 16.64738 | 0.122942 | 0.1999455763 | 16.85671 | 0.195693 | 0.1027558436 | 10.71263 | 0.001142754 | 10.71721 | 0.198384 | 0.0117485387 | 10.61297 | 0.095967 | 0.0347448586 | 10.66942 | 0.054596 | 0.0573388607 | 10.69813 | 0.083666 | 0.086971286 | 10.67531 | 0.034817 | 0.1027558436 | 10.71263 | 0.087541 | 0.1145707219 | 10.72811 | 0.039101 | 6.66144e-06 | 0.666144 | 16.9964 | 0.01984596 | 1.15892e-06 | 0.115892 | 10.65108 | 0.7389616825 | 0.1022636462 | 19.39681 | 21.18796 | 17.09614 | 19.90634 | 17.09905 | 16.9964 | 0.0954991415 | 0.0825436491 | 5.879161 | 5.747972 | 20.49258 | 804.5477 | 10.65108 | 10.69536 | 10.72811 | 0.086971286 | 0.1145707219 | 6.345317
262 | BEPPAP_clean | BEPPAP_clean | CC(C(=O)[O-])NCc1ccncc1.Cl[Zn] MOFid-v1.UNKNOWN.cat0;BEPPAP_clean | Cl[Zn] | CC(C(=O)[O-])NCc1ccncc1 | UNKNOWN | 0 | Zn | 5 | N12,O12,Cl6 | 0.4 | 5.604 | Zn节点 (CN=5) | M-M=5.6Å | 9.9082 | 9.78954 | 9.90791 | 1.03173 | 1157.48 | 1121.89 | 0 | 0 | 0.5902 | 0.57205 | 0 | Zn | Zn | No |  | 1.031681 | 2704.319 | 156 | 10.2448 | 17.4587 | 17.4587 | 2704.319 | 6 | 6 | 54 | 66 | 12 | 12 | 0 | 0 | 6 | 0 | 0 | 0 | 0 | 0 | 0 | 0 | 0 | 0.3461538 | 0.07692308 | 0.07692308 | 0.7079291252 | 17.58786 | 0.170107 | 0.000245485 | 16.7007 | 2.223154 | 0.0005182461 | 16.34743 | 0.526781 | 0.0062487089 | 16.58178 | 0.345916 | 0.0317146773 | 16.65996 | 0.216684 | 0.0965822268 | 16.75534 | 0.123223 | 0.0648774681 | 16.66445 | 0.164 | 0.3405719925 | 17.02438 | 0.133239 | 6.44532 | 27.36984 | 0.856791 | 0.7079291252 | 17.58786 | 0.170107 | 7.435116 | 30.13955 | 0.980547 | 1.579217 | 19.01555 | 0.326947 | 4.568501 | 23.63585 | 0.410339 | 0.0191329515 | 0.0191329515 | 16.22022 | 0.152673 | 0.0972616499 | 16.28268 | 0.11973 | 0.1958251142 | 16.41969 | 0.112289 | 0.1031061765 | 10.47901 | 0.0011927099 | 10.46376 | 0.356235 | 0.0115501929 | 10.3758 | 0.110453 | 0.0346852937 | 10.47024 | 0.015022 | 0.0575029997 | 10.47602 | 0.052482 | 0.0856494659 | 10.47523 | 0.079092 | 0.1031061765 | 10.47901 | 0.059468 | 0.1154845712 | 10.45406 | 0.038042 | 6.30039e-06 | 0.630039 | 16.64733 | 0.0159514 | 1.16473e-06 | 0.116473 | 10.44922 | 0.6887961737 | 0.0965822268 | 18.89372 | 20.59378 | 16.61305 | 19.47432 | 16.69325 | 16.64733 | 0.0903335179 | 0.0774492753 | 5.638227 | 5.409314 | 20.78554 | 855.9372 | 10.44922 | 10.47675 | 10.45406 | 0.0856494659 | 0.1154845712 | 6.198115
263 | BEPPIX_clean | BEPPIX_clean | CC(C(C(=O)[O-])NCc1ccncc1)C.[Zn] MOFid-v1.UNKNOWN.cat0;BEPPIX_clean | [Zn] | CC(C(C(=O)[O-])NCc1ccncc1)C | UNKNOWN | 0 | Zn | 4 | N12,O12 | 0.5 | 5.628 | Zn节点 (CN=4) | M-M=5.63Å | 9.77409 | 9.63706 | 9.77409 | 0.990438 | 1290.67 | 1303.13 | 0 | 0 | 0.592 | 0.597716 | 0 | Zn | Zn | Yes | Zn | 0.9904013 | 2742.632 | 186 | 10.3953 | 17.4542 | 17.4542 | 2742.632 | 6 | 5 | 66 | 90 | 12 | 12 | 0 | 0 | 6 | 0 | 0 | 0 | 0 | 0 | 0 | 0 | 0 | 0.3548387 | 0.06451613 | 0.06451613 | 2.230189 | 22.65513 | 0.43624 | 0.0008277561 | 22.13594 | 1.006464 | 0.0019484105 | 22.6322 | 0.516653 | 0.0196165458 | 22.27463 | 0.266842 | 0.1023666854 | 22.34225 | 0.370843 | 0.3080933634 | 22.33809 | 0.274394 | 0.2024131068 | 22.31196 | 0.257941 | 1.053339 | 21.8167 | 0.438458 | 8.562808 | 32.75591 | 1.113891 | 2.230189 | 22.65513 | 0.43624 | 9.24301 | 31.91643 | 1.431276 | 4.731956 | 24.66949 | 0.643552 | 7.454471 | 29.38047 | 0.981893 | 0.0432063209 | 0.0432063209 | 20.63077 | 0.151669 | 0.2216246889 | 20.88605 | 0.334895 | 0.4310215101 | 20.83436 | 0.205303 | 0.1661752186 | 12.07539 | 0.0019509574 | 11.8667 | 0.125818 | 0.0187964306 | 12.05188 | 0.096245 | 0.0550954453 | 12.05401 | 0.050205 | 0.0934676707 | 12.06015 | 0.099236 | 0.1389866148 | 12.07784 | 0.068549 | 0.1661752186 | 12.07539 | 0.043054 | 0.1865736756 | 12.09585 | 0.076044 | 2.02875e-05 | 2.02875 | 22.31473 | 0.09000413 | 1.87686e-06 | 0.187686 | 12.0233 | 2.186983 | 0.3080933634 | 23.42167 | 25.51247 | 21.24996 | 23.50258 | 22.33077 | 22.31473 | 0.2884768176 | 0.2648870425 | 11.08356 | 10.80928 | 17.13639 | 267.7119 | 12.0233 | 12.07113 | 12.09585 | 0.1389866148 | 0.1865736756 | 10.29143
264 | BEPPOD_clean | BEPPOD_clean | CC(C(C(=O)[O-])[N]Cc1ccncc1)C.[Zn] MOFid-v1.UNKNOWN.cat0;BEPPOD_clean | [Zn] | CC(C(C(=O)[O-])[N]Cc1ccncc1)C | UNKNOWN | 0 | Zn | 4 | N12,O12 | 0.5 | 5.625 | Zn节点 (CN=4) | M-M=5.62Å | 10.03622 | 9.89092 | 10.03622 | 0.960732 | 1283.35 | 1335.81 | 0 | 0 | 0.613 | 0.638055 | 0 | Zn | Zn | Yes | Zn | 0.9606972 | 2816.979 | 180 | 10.3433 | 17.7336 | 17.7336 | 2816.979 | 6 | 5 | 66 | 84 | 12 | 12 | 0 | 0 | 6 | 0 | 0 | 0 | 0 | 0 | 0 | 0 | 0 | 0.3666667 | 0.06666667 | 0.06666667 | 2.191148 | 22.6546 | 0.486879 | 0.0008129327 | 22.78715 | 0.706116 | 0.0021959408 | 22.64515 | 0.727907 | 0.020962415 | 22.73407 | 0.144765 | 0.105397489 | 22.49872 | 0.482184 | 0.3158857 | 22.44991 | 0.388748 | 0.2109662563 | 22.37753 | 0.247378 | 1.057641 | 22.33758 | 0.466658 | 8.802277 | 31.08617 | 1.339262 | 2.191148 | 22.6546 | 0.486879 | 9.537676 | 31.35566 | 1.338062 | 4.486115 | 24.07669 | 0.320954 | 7.584874 | 28.69259 | 1.212078 | 0.0429397177 | 0.0429397177 | 20.505 | 0.216495 | 0.2216979902 | 20.95734 | 0.394488 | 0.442258386 | 20.98974 | 0.461424 | 0.1745044361 | 12.28866 | 0.0018533843 | 12.09453 | 0.45502 | 0.0194209106 | 12.24861 | 0.16481 | 0.0589913036 | 12.30046 | 0.100343 | 0.0976004932 | 12.31098 | 0.111755 | 0.1462205141 | 12.22423 | 0.069485 | 0.1745044361 | 12.28866 | 0.143925 | 0.1951984299 | 12.34415 | 0.097815 | 2.10764e-05 | 2.10764 | 22.62091 | 0.06877738 | 1.9553e-06 | 0.19553 | 12.26704 | 2.148208 | 0.3158857 | 23.72425 | 26.06445 | 21.69602 | 23.41229 | 22.44205 | 22.62091 | 0.294923285 | 0.2729459823 | 10.80169 | 10.77911 | 17.29656 | 260.6049 | 12.26704 | 12.27462 | 12.34415 | 0.1462205141 | 0.1951984299 | 10.35387
265 | BEPRIZ_clean | BEPRIZ_clean | [Co][O]([Co])[Co].[O-]C(=O)c1ccc(cc1)c1cncc(c1)c1ccc(cc1)C(=O)[O-] MOFid-v1.xmz.cat0;BEPRIZ_clean | [Co][O]([Co])[Co] | [O-]C(=O)c1ccc(cc1)c1cncc(c1)c1ccc(cc1)C(=O)[O-] | xmz | 0 | Co | 6 | O30,N6 | 0.833 | 3.513 | Co节点 (CN=6) | M-M=3.51Å | 10.21454 | 6.03558 | 10.21454 | 0.764371 | 2087.31 | 2730.76 | 0 | 0 | 0.673 | 0.880463 | 0 | Co | Co | No |  | 0.7643707 | 4973.544 | 218 | 18.9 | 18.9 | 18.9 | 4973.544 | 6 | 5 | 114 | 66 | 6 | 26 | 0 | 0 | 0 | 0 | 0 | 6 | 0 | 0 | 0 | 0 | 0 | 0.5229358 | 0.02752294 | 0.1192661 | 5.08708 | 23.01808 | 0.276787 | 0.001681684 | 20.10424 | 0.516564 | 0.0040240295 | 20.14142 | 0.239535 | 0.0425416902 | 20.08081 | 0.092581 | 0.2128340311 | 20.14893 | 0.095981 | 0.6510655828 | 20.27812 | 0.099586 | 0.4348518038 | 20.31347 | 0.176266 | 2.260724 | 21.46058 | 0.229857 | 16.70288 | 33.45963 | 1.38999 | 5.08708 | 23.01808 | 0.276787 | 17.94053 | 34.36021 | 1.498597 | 10.39094 | 26.36645 | 0.179935 | 14.96644 | 31.46177 | 0.69154 | 0.1016900094 | 0.1016900094 | 19.66551 | 0.075655 | 0.5025286631 | 19.95989 | 0.153054 | 0.997713609 | 20.16687 | 0.360354 | 0.4207567806 | 12.58456 | 0.0047747812 | 12.6165 | 0.176278 | 0.0476031221 | 12.57566 | 0.072709 | 0.1402458902 | 12.57783 | 0.09345 | 0.2335192898 | 12.56431 | 0.113236 | 0.3456351937 | 12.58574 | 0.051689 | 0.4207567806 | 12.58456 | 0.119478 | 0.4554660823 | 12.51383 | 0.079506 | 4.22664e-05 | 4.22664 | 20.13206 | 0.01916772 | 4.73565e-06 | 0.473565 | 12.5443 | 4.98539 | 0.6510655828 | 22.43418 | 24.12591 | 20.51376 | 22.66286 | 20.24684 | 20.13206 | 0.6085238926 | 0.5493755734 | 9.418392 | 8.925153 | 17.67027 | 138.5516 | 12.5443 | 12.5782 | 12.51383 | 0.3456351937 | 0.4554660823 | 7.58776
266 | BEPROF_clean | BEPROF_clean | [Ni][O]([Ni])[Ni].[O-]C(=O)c1ccc(cc1)c1cc(cc(n1)c1ccc(cc1)C(=O)[O-])c1ccncc1 MOFid-v1.xmz.cat0;BEPROF_clean | [Ni][O]([Ni])[Ni] | [O-]C(=O)c1ccc(cc1)c1cc(cc(n1)c1ccc(cc1)C(=O)[O-])c1ccncc1 | xmz | 0 | Ni | 6 | O30,N6 | 0.833 | 3.452 | Ni节点 (CN=6) | M-M=3.45Å | 8.00306 | 5.96794 | 8.00133 | 0.730038 | 2383.55 | 3264.96 | 0 | 0 | 0.687 | 0.941046 | 0 | Ni | Ni | No |  | 0.7300386 | 6256.198 | 272 | 18.7145 | 18.7145 | 18.7145 | 6256.198 | 6 | 5 | 144 | 84 | 12 | 26 | 0 | 0 | 0 | 0 | 6 | 0 | 0 | 0 | 0 | 0 | 0 | 0.5294118 | 0.04411765 | 0.09558824 | 6.674539 | 24.24747 | 0.226031 | 0.0022587311 | 20.02155 | 0.372555 | 0.0056241041 | 19.97284 | 0.157913 | 0.0561069714 | 19.97412 | 0.145987 | 0.2856544959 | 20.08288 | 0.109222 | 0.8653394262 | 20.50875 | 0.206586 | 0.5736222597 | 20.29087 | 0.155266 | 3.175565 | 21.97922 | 0.197048 | 17.34681 | 33.05298 | 1.368486 | 6.674539 | 24.24747 | 0.226031 | 18.79879 | 35.79221 | 2.029373 | 11.36664 | 27.25743 | 0.213083 | 15.51958 | 31.28718 | 0.437381 | 0.1334787372 | 0.1334787372 | 19.79337 | 0.101191 | 0.6698569297 | 20.04656 | 0.087312 | 1.306033 | 20.50128 | 0.166214 | 0.5395299632 | 12.84655 | 0.0063126308 | 12.82822 | 0.132585 | 0.0623014392 | 12.79672 | 0.075048 | 0.1837752705 | 12.81776 | 0.050022 | 0.3027858578 | 12.77052 | 0.082026 | 0.4510849614 | 12.87636 | 0.047918 | 0.5395299632 | 12.84655 | 0.106499 | 0.5927010387 | 12.8447 | 0.075666 | 5.56048e-05 | 5.56048 | 19.89394 | 0.00449835 | 6.19365e-06 | 0.619365 | 12.76738 | 6.54106 | 0.8653394262 | 22.61545 | 24.35467 | 20.41905 | 23.07264 | 20.29417 | 19.89394 | 0.8092324548 | 0.731860689 | 9.591757 | 8.977711 | 17.56903 | 109.0573 | 12.76738 | 12.83114 | 12.8447 | 0.4510849614 | 0.5927010387 | 7.126561
267 | BEPVEZ_clean | BEPVEZ_clean | Cc1[nH][n-]c(c1Cc1cccc(n1)Cc1c(C)[n-][nH]c1C)C.[C]#N.[Cu].[Cu][Cu] MOFid-v1.UNKNOWN.cat0;BEPVEZ_clean | [Cu][Cu] | Cc1[nH][n-]c(c1Cc1cccc(n1)Cc1c(C)[n-][nH]c1C)C.[C]#N | UNKNOWN | 0 | Cu | 4 | N18 | 0 | 3.06 | Cu节点 (CN=4) | M-M=3.06Å | 5.76875 | 4.44638 | 5.76422 | 1.26954 | 947.431 | 746.277 | 0 | 0 | 0.5084 | 0.400459 | 0 | Cu | Cu | Yes | Cu | 1.269544 | 1475.617 | 104 | 11.4507 | 11.6026 | 13.2025 | 1475.617 | 6 | 4 | 40 | 42 | 16 | 0 | 0 | 0 | 0 | 6 | 0 | 0 | 0 | 0 | 0 | 0 | 0 | 0.3846154 | 0.1538462 | 0 | 1.928205 | 27.31352 | 0.537909 | 0.001744914 | 23.76958 | 0.283492 | 0.0043992188 | 23.74382 | 0.140676 | 0.0420880481 | 23.78947 | 0.025186 | 0.2048443684 | 24.09512 | 0.088622 | 0.5497562506 | 24.56839 | 0.213422 | 0.3811660409 | 24.30664 | 0.224695 | 1.334897 | 26.05811 | 0.525204 | 3.570294 | 30.84846 | 1.151899 | 1.928205 | 27.31352 | 0.537909 | 3.907447 | 30.88094 | 1.225025 | 2.495234 | 28.86174 | 0.226726 | 3.170098 | 30.85024 | 0.686322 | 0.073939705 | 0.073939705 | 23.91891 | 0.064399 | 0.3398445732 | 24.33226 | 0.133216 | 0.5968541553 | 24.55984 | 0.222772 | 0.2525299299 | 15.90254 | 0.0030991511 | 15.83468 | 0.149352 | 0.0304087789 | 15.85292 | 0.068134 | 0.0907617923 | 15.85436 | 0.03468 | 0.1472392253 | 15.90423 | 0.038901 | 0.2112691976 | 15.87591 | 0.033935 | 0.2525299299 | 15.90254 | 0.0747 | 0.2739991023 | 15.90811 | 0.052369 | 4.21709e-05 | 4.21709 | 23.73678 | 0.01003868 | 3.12267e-06 | 0.312267 | 15.84559 | 1.854266 | 0.5497562506 | 25.75718 | 27.50275 | 24.51759 | 25.25121 | 24.32338 | 23.73678 | 0.5076682025 | 0.4758165456 | 13.0108 | 13.50476 | 16.76541 | 160.8291 | 15.84559 | 15.89423 | 15.90811 | 0.2112691976 | 0.2739991023 | 7.891187
268 | BETDAH_clean | BETDAH_clean | [Ho].[O-]C(=O)c1ccc(cc1)[C]=Nc1cc(cc(c1)C(=O)[O-])C(=O)[O-] MOFid-v1.UNKNOWN,sql.cat0;BETDAH_clean | [Ho] | [O-]C(=O)c1ccc(cc1)[C]=Nc1cc(cc(c1)C(=O)[O-])C(=O)[O-] | UNKNOWN | 0 | Ho | 7 | O28 | 1 | 3.938 | Ho节点 (CN=7) | M-M=3.94Å | 6.20265 | 4.35013 | 6.20265 | 1.16306 | 2339.54 | 2011.54 | 0 | 0 | 0.6178 | 0.531186 | 0 | Ho | Ho | Yes | Ho | 1.163058 | 2707.917 | 124 | 13.3467 | 14.354 | 16.0336 | 2707.917 | 4 | 5 | 64 | 28 | 4 | 24 | 0 | 0 | 0 | 0 | 0 | 0 | 0 | 0 | 0 | 0 | 0 | 0.516129 | 0.03225806 | 0.1935484 | 4.262168 | 25.39685 | 0.363443 | 0.0027922137 | 24.02828 | 0.156533 | 0.0072474532 | 23.85742 | 0.198627 | 0.0707939317 | 23.86424 | 0.129669 | 0.3499889417 | 24.10497 | 0.200224 | 0.9707896616 | 24.19166 | 0.268246 | 0.6720930929 | 24.24276 | 0.099236 | 2.682254 | 24.82915 | 0.245462 | 8.616251 | 31.06619 | 1.124642 | 4.262168 | 25.39685 | 0.363443 | 9.264203 | 32.22042 | 1.600849 | 6.010406 | 26.8765 | 0.265949 | 7.784441 | 29.36503 | 0.667554 | 0.1271500754 | 0.1271500754 | 23.51048 | 0.066881 | 0.5964770454 | 23.57498 | 0.189776 | 1.101035118 | 23.59646 | 0.245843 | 0.4486654671 | 15.21933 | 0.0054855686 | 15.14476 | 0.073292 | 0.0528235869 | 15.19539 | 0.079943 | 0.1562079912 | 15.20565 | 0.048431 | 0.2590365889 | 15.20009 | 0.083279 | 0.3790424637 | 15.2702 | 0.066481 | 0.4486654671 | 15.21933 | 0.038452 | 0.492965223 | 15.2446 | 0.099488 | 7.13293e-05 | 7.13293 | 23.85391 | 0.01693595 | 5.37857e-06 | 0.537857 | 15.21343 | 4.135018 | 0.9707896616 | 25.62332 | 27.36577 | 24.52146 | 24.98274 | 24.1798 | 23.85391 | 0.8999957299 | 0.8436395862 | 12.80582 | 13.26176 | 16.80447 | 101.1928 | 15.21343 | 15.22987 | 15.2446 | 0.3790424637 | 0.492965223 | 8.640485
269 | BETDEL_clean | BETDEL_clean | [Dy].[O-]C(=O)c1ccc(cc1)[C]=Nc1cc(cc(c1)C(=O)[O-])C(=O)[O-] MOFid-v1.UNKNOWN.cat0;BETDEL_clean | [Dy] | [O-]C(=O)c1ccc(cc1)[C]=Nc1cc(cc(c1)C(=O)[O-])C(=O)[O-] | UNKNOWN | 0 | Dy | 7 | O28 | 1 | 3.959 | Dy节点 (CN=7) | M-M=3.96Å | 6.19335 | 4.27368 | 6.19335 | 1.1646 | 2251.25 | 1933.07 | 0 | 0 | 0.6174 | 0.530141 | 0 | Dy | Dy | Yes | Dy | 1.164596 | 2690.482 | 124 | 13.6093 | 13.9077 | 15.9865 | 2690.482 | 4 | 5 | 64 | 28 | 4 | 24 | 0 | 0 | 0 | 0 | 0 | 0 | 0 | 0 | 0 | 0 | 0 | 0.516129 | 0.03225806 | 0.1935484 | 4.51575 | 25.87092 | 0.287639 | 0.0029788406 | 23.77937 | 0.200869 | 0.0072450525 | 23.71257 | 0.145361 | 0.0708385509 | 23.68034 | 0.157337 | 0.3507170727 | 23.74326 | 0.173591 | 0.9913841955 | 24.20017 | 0.470972 | 0.6903623095 | 24.05073 | 0.219145 | 2.795215 | 25.07902 | 0.461253 | 8.703362 | 32.25215 | 0.741415 | 4.51575 | 25.87092 | 0.287639 | 9.362357 | 33.02327 | 1.311312 | 6.211779 | 27.48153 | 0.333018 | 7.900934 | 29.91542 | 0.65479 | 0.1277302101 | 0.1277302101 | 23.38021 | 0.149502 | 0.6179139922 | 23.5891 | 0.313092 | 1.131352 | 23.79096 | 0.250175 | 0.4505557075 | 15.16401 | 0.0052687276 | 15.19727 | 0.181058 | 0.0534910554 | 15.18007 | 0.050344 | 0.1582958966 | 15.20199 | 0.072841 | 0.2575802771 | 15.22164 | 0.110404 | 0.3794897135 | 15.15812 | 0.063849 | 0.4505557075 | 15.16401 | 0.093828 | 0.4986565851 | 15.1957 | 0.113103 | 7.14132e-05 | 7.14132 | 23.70548 | 0.006715869 | 5.34447e-06 | 0.534447 | 15.14805 | 4.388019843 | 0.9913841955 | 25.53591 | 27.33414 | 24.31572 | 24.95787 | 23.99805 | 23.70548 | 0.9205456446 | 0.8636539854 | 13.06207 | 13.36207 | 16.69381 | 99.19208 | 15.14805 | 15.18126 | 15.1957 | 0.3794897135 | 0.4986565851 | 8.557432
270 | BETDIP_clean | BETDIP_clean | [O-]C(=O)c1ccc(cc1)[CH][N]c1cc(cc(c1)C(=O)[O-])C(=O)[O-].[Tb] MOFid-v1.UNKNOWN.cat0;BETDIP_clean | [Tb] | [O-]C(=O)c1ccc(cc1)[CH][N]c1cc(cc(c1)C(=O)[O-])C(=O)[O-] | UNKNOWN | 0 | Tb | 7 | O28 | 1 | 3.983 | Tb节点 (CN=7) | M-M=3.98Å | 6.11094 | 3.88458 | 6.10684 | 1.1806 | 2108.93 | 1786.32 | 0 | 0 | 0.6132 | 0.519398 | 0 | Tb | Tb | Yes | Tb | 1.180598 | 2639.572 | 128 | 13.0903 | 13.9533 | 15.9804 | 2639.572 | 4 | 5 | 64 | 32 | 4 | 24 | 0 | 0 | 0 | 0 | 0 | 0 | 0 | 0 | 0 | 0 | 0 | 0.5 | 0.03125 | 0.1875 | 4.739254 | 27.35547 | 0.459843 | 0.0032593451 | 24.19193 | 0.400386 | 0.0083348648 | 24.24561 | 0.123701 | 0.0831421634 | 24.33788 | 0.116816 | 0.3995406466 | 24.43964 | 0.16188 | 1.122338 | 24.89378 | 0.250447 | 0.7855754374 | 24.85527 | 0.34215 | 3.084346 | 26.02693 | 0.195071 | 8.475656 | 31.947 | 1.175082 | 4.739254 | 27.35547 | 0.459843 | 9.087372 | 32.73218 | 2.468184 | 6.234703 | 28.88401 | 0.237789 | 7.727816 | 31.57415 | 0.676672 | 0.14092005 | 0.14092005 | 24.02632 | 0.164815 | 0.6749930519 | 24.3813 | 0.269801 | 1.237494 | 24.70575 | 0.366085 | 0.4484752283 | 15.4856 | 0.0053441714 | 15.33742 | 0.162099 | 0.0532796351 | 15.34531 | 0.043557 | 0.1551630328 | 15.3523 | 0.079857 | 0.2587116273 | 15.37889 | 0.074306 | 0.3768406845 | 15.44402 | 0.092301 | 0.4484752283 | 15.4856 | 0.105165 | 0.4981780208 | 15.43605 | 0.123506 | 8.20533e-05 | 8.20533 | 24.28196 | 0.01349623 | 5.38327e-06 | 0.538327 | 15.32585 | 4.598334 | 1.122338 | 26.02812 | 27.79427 | 25.01732 | 25.27276 | 24.72956 | 24.28196 | 1.039196 | 0.9814181167 | 14.89141 | 15.24228 | 16.32139 | 90.89034 | 15.32585 | 15.43617 | 15.43605 | 0.3768406845 | 0.4981780208 | 8.95611
271 | BETDUB_clean | BETDUB_clean | [Eu].[O-]C(=O)c1ccc(cc1)C=Nc1cc(cc(c1)C(=O)[O-])C(=O)[O-] MOFid-v1.UNKNOWN.cat0;BETDUB_clean | [Eu] | [O-]C(=O)c1ccc(cc1)C=Nc1cc(cc(c1)C(=O)[O-])C(=O)[O-] | UNKNOWN | 0 | Eu | 7 | O28 | 1 | 4.02 | Eu节点 (CN=7) | M-M=4.02Å | 6.03659 | 3.7841 | 6.03659 | 1.16905 | 1945.06 | 1663.8 | 0 | 0 | 0.6102 | 0.521964 | 0 | Eu | Eu | Yes | Eu | 1.169046 | 2626.104 | 128 | 12.699 | 14.2602 | 15.9462 | 2626.104 | 4 | 5 | 64 | 32 | 4 | 24 | 0 | 0 | 0 | 0 | 0 | 0 | 0 | 0 | 0 | 0 | 0 | 0.5 | 0.03125 | 0.1875 | 4.644437 | 27.59427 | 0.441985 | 0.0032070157 | 24.35488 | 0.240276 | 0.0081088142 | 24.47586 | 0.273616 | 0.0829496988 | 24.49 | 0.101655 | 0.4072707158 | 24.68972 | 0.083464 | 1.12042 | 25.06897 | 0.267861 | 0.7687529995 | 24.81821 | 0.209087 | 3.074755 | 26.09333 | 0.343724 | 8.311843 | 31.27911 | 1.901871 | 4.644437 | 27.59427 | 0.441985 | 8.941223 | 33.615 | 1.564009 | 6.063547256 | 28.68729 | 0.559778 | 7.519492 | 30.59784 | 0.949553 | 0.1401891828 | 0.1401891828 | 24.12153 | 0.088462 | 0.6591172337 | 24.3728 | 0.170245 | 1.212081 | 24.77165 | 0.20569 | 0.4356064915 | 15.41524 | 0.0050753334 | 15.28315 | 0.170839 | 0.0515038164 | 15.28827 | 0.06093 | 0.1504525347 | 15.34857 | 0.065942 | 0.2466900513 | 15.35672 | 0.046118 | 0.3656876888 | 15.37082 | 0.066018 | 0.4356064915 | 15.41524 | 0.084814 | 0.4780346562 | 15.44308 | 0.052247 | 8.23808e-05 | 8.23808 | 24.43244 | 0.02490439 | 5.18201e-06 | 0.518201 | 15.31283 | 4.504248 | 1.12042 | 26.19287 | 27.93058 | 25.17882 | 25.46921 | 24.85897 | 24.43244 | 1.037470719 | 0.980231235 | 15.31936 | 15.89746 | 16.24327 | 91.09297 | 15.31283 | 15.38093 | 15.44308 | 0.3656876888 | 0.4780346562 | 9.119617
272 | BETFAJ_clean | BETFAJ_clean | [O-]C(=O)c1ccc(cc1)C=Nc1cc(cc(c1)C(=O)[O-])C(=O)[O-].[Sm] MOFid-v1.UNKNOWN.cat0;BETFAJ_clean | [Sm] | [O-]C(=O)c1ccc(cc1)C=Nc1cc(cc(c1)C(=O)[O-])C(=O)[O-] | UNKNOWN | 0 | Sm | 7 | O28 | 1 | 4.006 | Sm节点 (CN=7) | M-M=4.01Å | 6.19267 | 4.31969 | 6.19 | 1.11108 | 2308.45 | 2077.66 | 0 | 0 | 0.6196 | 0.557654 | 0 | Sm | Sm | Yes | Sm | 1.111084 | 2753.513 | 128 | 13.5515 | 14.314 | 16.0843 | 2753.513 | 4 | 5 | 64 | 32 | 4 | 24 | 0 | 0 | 0 | 0 | 0 | 0 | 0 | 0 | 0 | 0 | 0 | 0.5 | 0.03125 | 0.1875 | 4.517935 | 25.62766 | 0.22394 | 0.0030734049 | 23.98565 | 0.149623 | 0.0078791337 | 23.88795 | 0.099223 | 0.0757767318 | 23.89156 | 0.09839 | 0.3763733723 | 24.1437 | 0.370263 | 1.039113905 | 24.37994 | 0.174221 | 0.7269902998 | 24.21495 | 0.154909 | 2.870144 | 25.3147 | 0.290489 | 8.953536 | 30.2445 | 0.693203 | 4.517935 | 25.62766 | 0.22394 | 9.619984 | 32.19481 | 1.578987 | 6.275999 | 27.10298 | 0.186719 | 8.082397 | 29.35046 | 0.924267 | 0.1398410544 | 0.1398410544 | 23.62186 | 0.186657 | 0.6474051693 | 23.76026 | 0.19426 | 1.166415 | 24.09391 | 0.172619 | 0.4739421054 | 15.28347 | 0.0055565533 | 15.26635 | 0.066827 | 0.0564972786 | 15.27845 | 0.063948 | 0.167255193 | 15.2916 | 0.199224 | 0.2696703623 | 15.27992 | 0.067672 | 0.4003025095 | 15.26542 | 0.133415 | 0.4739421054 | 15.28347 | 0.062059 | 0.5189621729 | 15.3228 | 0.063581 | 7.68132e-05 | 7.68132 | 23.91461 | 0.01253597 | 5.66911e-06 | 0.566911 | 15.2689 | 4.378094 | 1.039113905 | 25.55134 | 27.11475 | 24.44693 | 25.09232 | 24.2462 | 23.91461 | 0.9633371732 | 0.8992728506 | 12.97911 | 13.54943 | 16.75875 | 96.46548 | 15.2689 | 15.27627 | 15.3228 | 0.4003025095 | 0.5189621729 | 8.645712
273 | BETFEN_clean | BETFEN_clean | [O-]C(=O)c1ccc(cc1)[CH][N]c1cc(cc(c1)C(=O)[O-])C(=O)[O-].[Pr] MOFid-v1.UNKNOWN.cat0;BETFEN_clean | [Pr] | [O-]C(=O)c1ccc(cc1)[CH][N]c1cc(cc(c1)C(=O)[O-])C(=O)[O-] | UNKNOWN | 0 | Pr | 7 | O28 | 1 | 4.064 | Pr节点 (CN=7) | M-M=4.06Å | 6.20622 | 4.32109 | 6.20622 | 1.07862 | 2315.47 | 2146.71 | 0 | 0 | 0.6288 | 0.582969 | 0 | Pr | Pr | Yes | Pr | 1.078616 | 2778.191 | 128 | 13.6347 | 14.3145 | 16.1151 | 2778.191 | 4 | 5 | 64 | 32 | 4 | 24 | 0 | 0 | 0 | 0 | 0 | 0 | 0 | 0 | 0 | 0 | 0 | 0.5 | 0.03125 | 0.1875 | 4.497305 | 25.53788 | 0.333788 | 0.0030639558 | 24.05731 | 0.20604 | 0.0076310278 | 23.95508 | 0.125236 | 0.0748648853 | 24.0128 | 0.165556 | 0.3766310521 | 24.16806 | 0.196624 | 1.017291 | 24.4171 | 0.258523 | 0.7189698121 | 24.25819 | 0.475227 | 2.859227 | 24.82322 | 0.160084 | 9.175746 | 30.10021 | 1.048055 | 4.497305 | 25.53788 | 0.333788 | 9.908759171 | 31.7101 | 1.54799 | 6.320564 | 26.89094 | 0.21722 | 8.187777 | 29.31317 | 0.732971 | 0.1363264072 | 0.1363264072 | 23.61304 | 0.132613 | 0.6440495124 | 23.76617 | 0.209833 | 1.178179899 | 23.936 | 0.408008 | 0.4681225732 | 15.27257 | 0.0055760763 | 15.2376 | 0.140439 | 0.0555991377 | 15.28211 | 0.049075 | 0.1677417671 | 15.23061 | 0.094868 | 0.2687437886 | 15.28099 | 0.022219 | 0.4000413368 | 15.29304 | 0.101837 | 0.4681225732 | 15.27257 | 0.101847 | 0.5152687025 | 15.28971 | 0.052801 | 7.65757e-05 | 7.65757 | 23.93521 | 0.0209381 | 5.63157e-06 | 0.563157 | 15.27608 | 4.360979 | 1.017291 | 25.4965 | 27.32523 | 24.36888 | 24.79539 | 24.28112 | 23.93521 | 0.9424261636 | 0.8809646417 | 12.71482 | 13.59758 | 16.84924 | 98.00889 | 15.27608 | 15.2822 | 15.28971 | 0.4000413368 | 0.5152687025 | 8.659134
274 | BETFUD_clean | BETFUD_clean | [Ce].[O-]C(=O)c1ccc(cc1)C=Nc1cc(cc(c1)C(=O)[O-])C(=O)[O-] MOFid-v1.UNKNOWN.cat0;BETFUD_clean | [Ce] | [O-]C(=O)c1ccc(cc1)C=Nc1cc(cc(c1)C(=O)[O-])C(=O)[O-] | UNKNOWN | 0 | Ce | 7 | O28 | 1 | 4.091 | Ce节点 (CN=7) | M-M=4.09Å | 6.14614 | 4.2626 | 6.11668 | 1.06295 | 2329.37 | 2191.42 | 0 | 0 | 0.6258 | 0.58874 | 0 | Ce | Ce | Yes | Ce | 1.062948 | 2814.193 | 128 | 13.5097 | 14.5685 | 16.2487 | 2814.193 | 4 | 5 | 64 | 32 | 4 | 24 | 0 | 0 | 0 | 0 | 0 | 0 | 0 | 0 | 0 | 0 | 0 | 0.5 | 0.03125 | 0.1875 | 4.33375938 | 25.06486 | 0.356251 | 0.0028380442 | 23.70203 | 0.340334 | 0.0070083732 | 23.60719 | 0.274141 | 0.071533979 | 23.70309 | 0.107754 | 0.349468017 | 23.84283 | 0.085135 | 0.9958343132 | 24.1376 | 0.278544 | 0.6768665975 | 23.88216 | 0.328609 | 2.702155 | 24.70272 | 0.466705 | 9.176007 | 30.39547 | 0.528223 | 4.33375938 | 25.06486 | 0.356251 | 9.840262453 | 30.34735 | 1.876183 | 6.118483 | 26.17645 | 0.325682 | 8.156952 | 28.45695 | 0.58316 | 0.1295195932 | 0.1295195932 | 23.39343 | 0.167019 | 0.613211834 | 23.60585 | 0.092719 | 1.153204 | 23.79427 | 0.265992 | 0.4591004839 | 15.10633 | 0.0051695426 | 15.22514 | 0.085407 | 0.0538742665 | 15.12514 | 0.057985 | 0.1592947706 | 15.14824 | 0.07893 | 0.2607912796 | 15.16537 | 0.12911 | 0.3860225811 | 15.14275 | 0.11837 | 0.4591004839 | 15.10633 | 0.064745 | 0.4997768041 | 15.08367 | 0.065867 | 7.17913e-05 | 7.17913 | 23.72952 | 0.01489727 | 5.41738e-06 | 0.541738 | 15.10844 | 4.20424 | 0.9958343132 | 25.35452 | 27.21481 | 24.13464 | 24.7141 | 23.9542 | 23.72952 | 0.9243003342 | 0.86631472 | 12.89865 | 13.25203 | 16.74287 | 98.9282 | 15.10844 | 15.13815 | 15.08367 | 0.3860225811 | 0.4997768041 | 8.621078
275 | BETGAK_clean | BETGAK_clean | [La].[O-]C(=O)c1ccc(cc1)C=Nc1cc(cc(c1)C(=O)[O-])C(=O)[O-] MOFid-v1.UNKNOWN.cat0;BETGAK_clean | [La] | [O-]C(=O)c1ccc(cc1)C=Nc1cc(cc(c1)C(=O)[O-])C(=O)[O-] | UNKNOWN | 0 | La | 7 | O28 | 1 | 4.121 | La节点 (CN=7) | M-M=4.12Å | 6.1095 | 4.21478 | 5.89063 | 1.06153 | 2331.97 | 2196.8 | 0 | 0 | 0.6284 | 0.591977 | 0 | La | La | Yes | La | 1.061525 | 2810.388 | 128 | 13.5095 | 14.5356 | 16.2525 | 2810.388 | 4 | 5 | 64 | 32 | 4 | 24 | 0 | 0 | 0 | 0 | 0 | 0 | 0 | 0 | 0 | 0 | 0 | 0.5 | 0.03125 | 0.1875 | 4.445944 | 25.17116 | 0.423831 | 0.0030648586 | 23.84472 | 0.251223 | 0.0075247323 | 23.97883 | 0.148346 | 0.0742871627 | 23.99265 | 0.106971 | 0.3706182857 | 24.19353 | 0.207077 | 1.031824 | 24.44099 | 0.195494 | 0.716582028 | 24.27378 | 0.211051 | 2.768134 | 24.76226 | 0.220761 | 9.192502 | 30.44347 | 0.571 | 4.445944 | 25.17116 | 0.423831 | 9.894331 | 30.89268 | 1.156155 | 6.208436 | 26.19797 | 0.219657 | 8.153821 | 28.4304 | 0.605283 | 0.1325994892 | 0.1325994892 | 23.51824 | 0.07375 | 0.6264383098 | 23.778 | 0.080302 | 1.1916 | 23.81396 | 0.235955 | 0.4708958667 | 15.28364 | 0.0054930893 | 15.26984 | 0.128505 | 0.0548334859 | 15.25514 | 0.06862 | 0.1636620571 | 15.25629 | 0.048673 | 0.2650250363 | 15.18922 | 0.039528 | 0.3922079706 | 15.19599 | 0.095829 | 0.4708958667 | 15.28364 | 0.138557 | 0.511619175 | 15.24504 | 0.108157 | 7.57634e-05 | 7.57634 | 23.97327 | 0.007331261 | 5.53911e-06 | 0.553911 | 15.22164 | 4.313345 | 1.031824 | 25.65506 | 27.47871 | 24.76893 | 24.71754 | 24.30277 | 23.97327 | 0.957536966 | 0.8992246395 | 13.15404 | 13.6779 | 16.71071 | 96.52955 | 15.22164 | 15.22295 | 15.24504 | 0.3922079706 | 0.511619175 | 8.751622
276 | BETGEO_clean | BETGEO_clean | Cl[Ni].Cl[Ni]O[Ni].N1=NN=C([N]1)c1cc(cc(c1)C1=NN=N[N]1)C1=NN=N[N]1.[Ni] MOFid-v1.UNKNOWN.cat0;BETGEO_clean | Cl[Ni].Cl[Ni]O[Ni] | N1=NN=C([N]1)c1cc(cc(c1)C1=NN=N[N]1)C1=NN=N[N]1 | UNKNOWN | 0 | Ni | 6 | N192,Cl36,O24 | 0.095 | 3.148 | Ni节点 (CN=6) | M-M=3.15Å | 15.21578 | 5.06222 | 15.21578 | 1.31768 | 1287.77 | 977.304 | 381.116 | 289.233 | 0.6412 | 0.486614 | 0 | Ni | Ni | Yes | Ni | 1.317665 | 6389.71 | 255 | 18.5564 | 18.5564 | 18.5564 | 6389.71 | 36 | 6 | 72 | 24 | 96 | 12 | 0 | 0 | 0 | 0 | 36 | 0 | 0 | 0 | 0 | 0 | 0 | 0.2823529 | 0.3764706 | 0.04705882 | 1.3835 | 22.32059 | 1.080571 | 0.0008529975 | 23.85127 | 0.607451 | 0.0021830327 | 24.00775 | 0.590555 | 0.0218118372 | 24.09402 | 0.326531 | 0.1092132678 | 24.02503 | 0.40852 | 0.3202044259 | 24.30475 | 0.527427 | 0.2150724802 | 23.95815 | 0.67341 | 0.8959383147 | 24.0431 | 0.408692 | 6.824571 | 23.38758 | 0.547659 | 1.3835 | 22.32059 | 1.080571 | 8.663939 | 28.4129 | 0.813111 | 2.026910731 | 20.16148 | 0.670679 | 3.837985 | 19.15688 | 1.230132 | 0.0408255466 | 0.0408255466 | 21.83223 | 0.244869 | 0.1989678375 | 22.19391 | 0.553255 | 0.39089598 | 22.28607 | 0.294963 | 0.1977290188 | 14.94911 | 0.002367931 | 14.97061 | 0.246891 | 0.0229199944 | 15.13629 | 0.275759 | 0.0674878827 | 15.04494 | 0.164679 | 0.1128754869 | 15.05629 | 0.28291 | 0.1639148161 | 14.81268 | 0.168521 | 0.1977290188 | 14.94911 | 0.082866 | 0.2171951128 | 14.8638 | 0.268328 | 2.12639e-05 | 2.12639 | 24.06173 | 0.0392101 | 2.3252e-06 | 0.23252 | 15.08012 | 1.342675 | 0.3202044259 | 24.98344 | 27.01631 | 23.729 | 24.20502 | 24.09598 | 24.06173 | 0.2983925887 | 0.2793788793 | 9.767403 | 9.144977 | 18.00611 | 256.718 | 15.08012 | 14.93936 | 14.8638 | 0.1639148161 | 0.2171951128 | 8.981609
277 | BETGIS_clean | BETGIS_clean | Cl[Ni].Cl[Ni]Cl.N1=NN=C([N]1)c1cc(cc(c1)C1=NN=N[N]1)C1=NN=N[N]1.[Ni] MOFid-v1.the.cat0;BETGIS_clean | Cl[Ni].Cl[Ni]Cl | N1=NN=C([N]1)c1cc(cc(c1)C1=NN=N[N]1)C1=NN=N[N]1 | the | 0 | Ni | 6 | N192,Cl60 | 0 | 3.015 | Ni节点 (CN=6) | M-M=3.02Å | 14.00278 | 4.06192 | 14.00278 | 1.35807 | 1041.82 | 767.136 | 450.295 | 331.571 | 0.6224 | 0.458298 | 0 | Ni | Ni | Yes | Ni | 1.358047 | 6485.116 | 255 | 18.6483 | 18.6483 | 18.6483 | 6485.116 | 36 | 5 | 72 | 24 | 96 | 0 | 0 | 0 | 0 | 0 | 36 | 0 | 0 | 0 | 0 | 0 | 0 | 0.2823529 | 0.3764706 | 0 | 1.696988248 | 24.66522 | 0.5432 | 0.0009144392 | 22.75783 | 0.476517 | 0.0022837412 | 22.58517 | 0.233705 | 0.0233229136 | 22.5582 | 0.208032 | 0.1166393143 | 22.88417 | 0.322633 | 0.3540046377 | 23.39933 | 0.279682 | 0.2409323434 | 23.19939 | 0.237381 | 1.040824 | 24.29968 | 0.934962 | 5.667325411 | 23.23285 | 1.478239 | 1.696988248 | 24.66522 | 0.5432 | 6.978967 | 27.1457 | 1.0159 | 2.425853 | 22.3721 | 0.666682 | 3.903524 | 21.28748 | 0.863033 | 0.0473033749 | 0.0473033749 | 21.69769 | 0.124001 | 0.2300262416 | 22.0709 | 0.689837 | 0.4454568079 | 22.19553 | 0.384563 | 0.1741134687 | 13.42829 | 0.0019750002 | 13.65099 | 0.136449 | 0.0201942588 | 13.50039 | 0.109799 | 0.0607548229 | 13.59415 | 0.105266 | 0.0990669978 | 13.51902 | 0.120908 | 0.1474156145 | 13.61199 | 0.16947 | 0.1741134687 | 13.42829 | 0.137063 | 0.1955073397 | 13.46182 | 0.118457 | 2.31573e-05 | 2.31573 | 22.62558 | 0.01496881 | 2.04544e-06 | 0.204544 | 13.55089 | 1.649685 | 0.3540046377 | 24.42728 | 26.13808 | 23.11146 | 24.0323 | 23.16096 | 22.62558 | 0.3306817241 | 0.3067012628 | 12.00703 | 11.32143 | 16.89535 | 235.0063 | 13.55089 | 13.51977 | 13.46182 | 0.1474156145 | 0.1955073397 | 9.074696
278 | BETGOY_clean | BETGOY_clean | Cl[Co].Cl[Co]Cl.N1=NN=C([N]1)c1cc(cc(c1)C1=NN=N[N]1)C1=NN=N[N]1.[Co] MOFid-v1.the.cat0;BETGOY_clean | Cl[Co].Cl[Co]Cl | N1=NN=C([N]1)c1cc(cc(c1)C1=NN=N[N]1)C1=NN=N[N]1 | the | 0 | Co | 5 | N192,Cl48 | 0 | 3.132 | Co节点 (CN=5) | M-M=3.13Å | 15.16495 | 5.42937 | 15.16495 | 1.28137 | 1222.88 | 954.353 | 401.433 | 313.284 | 0.472 | 0.368356 | 0.11956 | Co | Co | Yes | Co | 1.281357 | 6333.165 | 243 | 18.5015 | 18.5015 | 18.5015 | 6333.165 | 36 | 5 | 72 | 24 | 96 | 0 | 0 | 0 | 0 | 0 | 0 | 36 | 0 | 0 | 0 | 0 | 0 | 0.2962963 | 0.3950617 | 0 | 1.857961 | 23.48605 | 0.730105 | 0.0009809195 | 22.29653 | 0.189838 | 0.0024925843 | 22.44857 | 0.387807 | 0.0257494575 | 22.43978 | 0.422699 | 0.1266856941 | 22.66613 | 0.140776 | 0.3852865217 | 23.02727 | 0.212046 | 0.2602697976 | 22.97594 | 0.299697 | 1.142248 | 23.94334 | 0.579356 | 7.927454 | 25.0714 | 1.012442 | 1.857961 | 23.48605 | 0.730105 | 9.536894 | 29.01675 | 0.827907 | 2.690724 | 20.43428 | 0.782665 | 4.980157 | 19.80205 | 0.79453 | 0.0525885415 | 0.0525885415 | 21.2376 | 0.137386 | 0.2616817078 | 21.43526 | 0.424912 | 0.497189362 | 21.37599 | 0.191196 | 0.2007700577 | 12.98236 | 0.0023698095 | 13.04236 | 0.222024 | 0.0231558398 | 13.04116 | 0.044193 | 0.0690390864 | 13.07247 | 0.179051 | 0.1134567089 | 13.08873 | 0.09269 | 0.1694023739 | 12.9819 | 0.146688 | 0.2007700577 | 12.98236 | 0.210505 | 0.2224743412 | 13.04187 | 0.150774 | 2.52778e-05 | 2.52778 | 22.43233 | 0.07986849 | 2.34336e-06 | 0.234336 | 13.08409 | 1.805372814 | 0.3852865217 | 23.9779 | 25.93941 | 22.20652 | 23.78776 | 22.88978 | 22.43233 | 0.3595370642 | 0.3326979802 | 11.37193 | 10.78699 | 17.10165 | 218.2083 | 13.08409 | 13.01766 | 13.04187 | 0.1694023739 | 0.2224743412 | 9.348241
279 | BETGUE_clean | BETGUE_clean | N1=NN=C([N]1)c1cc(cc(c1)C1=NN=N[N]1)C1=NN=N[N]1.[Co] MOFid-v1.the.cat0;BETGUE_clean | [Co] | N1=NN=C([N]1)c1cc(cc(c1)C1=NN=N[N]1)C1=NN=N[N]1 | the | 0 | Co | 4 | N48 | 0 | 3.67 | Co节点 (CN=4) | M-M=3.67Å | 15.53135 | 9.65919 | 15.53135 | 0.735216 | 1298.07 | 1765.57 | 466.651 | 634.712 | 0.7352 | 0.999978 | 0 | Co | Co | Yes | Co | 0.7352162 | 6642.128 | 204 | 18.7976 | 18.7976 | 18.7976 | 6642.128 | 12 | 4 | 72 | 24 | 96 | 0 | 0 | 0 | 0 | 0 | 0 | 12 | 0 | 0 | 0 | 0 | 0 | 0.3529412 | 0.4705882 | 0 | 2.128516 | 20.61149 | 0.657053 | 0.0008182282 | 19.3063 | 0.262283 | 0.0021486461 | 19.20849 | 0.406548 | 0.0205385912 | 19.09186 | 0.069459 | 0.1032412749 | 19.21875 | 0.160971 | 0.317223896 | 19.47186 | 0.200968 | 0.2120443766 | 19.44205 | 0.196426 | 1.062634 | 20.30869 | 0.534061 | 14.57203 | 23.00488 | 0.318849 | 2.128516 | 20.61149 | 0.657053 | 18.58287 | 28.12913 | 0.760683 | 3.692787258 | 20.1221 | 0.580644 | 7.481294 | 18.11864 | 0.540756 | 0.0546023887 | 0.0546023887 | 17.84755 | 0.324384 | 0.2738429231 | 18.05126 | 0.354977 | 0.5509587591 | 18.3364 | 0.166943 | 0.2588236533 | 10.9942 | 0.0027947276 | 10.96566 | 0.210505 | 0.0290332878 | 11.07135 | 0.101169 | 0.0871572458 | 10.94419 | 0.113827 | 0.1439189068 | 10.97583 | 0.071969 | 0.2158868613 | 10.9013 | 0.112361 | 0.2588236533 | 10.9942 | 0.125229 | 0.285818809 | 10.89731 | 0.135473 | 2.05166e-05 | 2.05166 | 18.96303 | 0.01948476 | 2.91761e-06 | 0.291761 | 10.99017 | 2.073913 | 0.317223896 | 20.8962 | 22.68842 | 18.97345 | 21.02673 | 19.37755 | 18.96303 | 0.2966853048 | 0.2626215073 | 7.346994 | 7.031989 | 19.0655 | 266.858 | 10.99017 | 10.95711 | 10.89731 | 0.2158868613 | 0.285818809 | 7.97286
280 | BETHEP_clean | BETHEP_clean | Cl[Cd].N1=NN=C([N]1)c1cc(cc(c1)C1=NN=N[N]1)C1=NN=N[N]1.[Cd][Cd] MOFid-v1.UNKNOWN.cat0;BETHEP_clean | Cl[Cd].[Cd][Cd] | N1=NN=C([N]1)c1cc(cc(c1)C1=NN=N[N]1)C1=NN=N[N]1 | UNKNOWN | 0 | Cd | 3 | N96,Cl36 | 0 | 2.682 | Cd节点 (CN=3) | M-M=2.68Å | 15.93969 | 5.38602 | 15.93969 | 1.55026 | 1210.88 | 781.08 | 479.733 | 309.453 | 0.6876 | 0.443538 | 0 | Cd | Cd | Yes | Cd | 1.550278 | 7182.913 | 240 | 19.2945 | 19.2945 | 19.2945 | 7182.913 | 36 | 5 | 72 | 24 | 96 | 0 | 0 | 0 | 0 | 0 | 0 | 0 | 0 | 0 | 0 | 0 | 0 | 0.3 | 0.4 | 0 | 1.996975 | 25.145 | 1.044784 | 0.0009329529 | 22.21968 | 0.463244 | 0.0023160719 | 22.46373 | 0.387813 | 0.0237087477 | 22.33075 | 0.213563 | 0.117192308 | 22.41507 | 0.279921 | 0.3566210212 | 23.02384 | 0.343327 | 0.2389645668 | 22.5127 | 0.346507 | 1.181197 | 24.86112 | 0.800191 | 7.597351 | 26.93393 | 0.690432 | 1.996975 | 25.145 | 1.044784 | 8.61032 | 30.47187 | 0.772576 | 3.066466 | 23.18185 | 0.909019 | 5.588372 | 22.76495 | 1.222221 | 0.0482525861 | 0.0482525861 | 21.33553 | 0.234948 | 0.2397558525 | 21.23799 | 0.236329 | 0.4638910348 | 21.60664 | 0.685158 | 0.1884387817 | 12.99909 | 0.002138988 | 13.00187 | 0.196983 | 0.0216312731 | 13.12064 | 0.145288 | 0.0633904695 | 13.06082 | 0.078865 | 0.1055569591 | 13.0444 | 0.165589 | 0.156879622 | 13.09732 | 0.072808 | 0.1884387817 | 12.99909 | 0.080964 | 0.2096003163 | 13.02074 | 0.149602 | 2.34832e-05 | 2.34832 | 22.26681 | 0.02649468 | 2.17003e-06 | 0.217003 | 13.06939 | 1.948722 | 0.3566210212 | 24.10985 | 26.01411 | 22.23215 | 24.08331 | 22.65054 | 22.26681 | 0.3329122735 | 0.3083684351 | 11.36607 | 10.8216 | 17.0686 | 233.349 | 13.06939 | 13.04694 | 13.02074 | 0.156879622 | 0.2096003163 | 9.197421
281 | BETHIT_clean | BETHIT_clean | N1=NN=C([N]1)c1cc(cc(c1)C1=NN=N[N]1)C1=NN=N[N]1.[Cd] MOFid-v1.the.cat0;BETHIT_clean | [Cd] | N1=NN=C([N]1)c1cc(cc(c1)C1=NN=N[N]1)C1=NN=N[N]1 | the | 0 | Cd | 4 | N48 | 0 | 3.959 | Cd节点 (CN=4) | M-M=3.96Å | 16.17666 | 10.50859 | 16.17666 | 0.819587 | 1287.14 | 1570.48 | 480.797 | 586.633 | 0.7656 | 0.934129 | 0 | Cd | Cd | Yes | Cd | 0.8195957 | 7258.563 | 204 | 19.362 | 19.362 | 19.362 | 7258.563 | 12 | 4 | 72 | 24 | 96 | 0 | 0 | 0 | 0 | 0 | 0 | 0 | 0 | 0 | 0 | 0 | 0 | 0.3529412 | 0.4705882 | 0 | 1.806163 | 20.70004 | 0.688063 | 0.0006856158 | 18.55472 | 0.738938 | 0.0017410804 | 18.64563 | 0.381174 | 0.0174108037 | 18.77156 | 0.126252 | 0.086485289 | 18.86126 | 0.250631 | 0.2685084382 | 19.11776 | 0.072539 | 0.1784014229 | 19.05401 | 0.258323 | 0.8873246899 | 19.82109 | 0.966497 | 13.66845 | 23.28141 | 0.471868 | 1.806163 | 20.70004 | 0.688063 | 17.41581 | 28.38656 | 1.156274 | 3.339274 | 20.80334 | 0.48032 | 6.995865 | 18.94302 | 0.637559 | 0.0469306644 | 0.0469306644 | 17.52167 | 0.1772 | 0.2321603324 | 17.74125 | 0.254373 | 0.4641060828 | 17.80568 | 0.297616 | 0.2223610855 | 10.9097 | 0.0025924303 | 10.89526 | 0.195242 | 0.0248984961 | 10.85025 | 0.158488 | 0.0750321902 | 10.8215 | 0.135702 | 0.1259195383 | 10.80812 | 0.092959 | 0.1860635722 | 10.7432 | 0.077448 | 0.2223610855 | 10.9097 | 0.081861 | 0.2460104698 | 10.83667 | 0.093161 | 1.71741e-05 | 1.71741 | 18.74899 | 0.02315844 | 2.53368e-06 | 0.253368 | 10.81937 | 1.759233 | 0.2685084382 | 20.75036 | 22.34368 | 18.92263 | 20.98478 | 19.01101 | 18.74899 | 0.2510976345 | 0.2215777738 | 7.215503 | 6.778322 | 19.13611 | 312.3387 | 10.81937 | 10.82034 | 10.83667 | 0.1860635722 | 0.2460104698 | 7.929613
282 | BETZOR_clean | BETZOR_clean | [Mn].[Mn]O[Mn].[O-]C(=O)c1cccc(c1)P(=O)(c1cccc(c1)C(=O)[O-])c1cccc(c1)C(=O)[O-] MOFid-v1.UNKNOWN.cat0;BETZOR_clean | [Mn]O[Mn] | [O-]C(=O)c1cccc(c1)P(=O)(c1cccc(c1)C(=O)[O-])c1cccc(c1)C(=O)[O-] | UNKNOWN | 0 | Mn | 5 | O60 | 1 | 3.609 | Mn节点 (CN=5) | M-M=3.61Å | 7.75357 | 4.72091 | 7.64098 | 1.06732 | 1559.59 | 1461.22 | 0 | 0 | 0.5544 | 0.519432 | 0 | Mn | Mn | Yes | Mn | 1.067319 | 6194.595 | 344 | 15.251 | 21.5041 | 22.8079 | 6194.595 | 12 | 5 | 168 | 96 | 0 | 60 | 0 | 0 | 0 | 0 | 0 | 0 | 0 | 0 | 12 | 0 | 0 | 0.4883721 | 0 | 0.1744186 | 3.813492 | 26.0656 | 0.289596 | 0.0040640305 | 27.366 | 0.295913 | 0.0104496915 | 27.14702 | 0.169928 | 0.1038737322 | 27.13183 | 0.297916 | 0.4574585166 | 26.64568 | 0.331061 | 1.101908 | 25.89331 | 0.563459 | 0.7961716805 | 26.34788 | 0.2705 | 2.546411026 | 25.80402 | 0.405047 | 7.826763992 | 32.31606 | 1.652203 | 3.813492 | 26.0656 | 0.289596 | 8.468099 | 34.57898 | 1.875451 | 5.381254 | 28.16956 | 0.779761 | 7.018308 | 31.65118 | 1.861167 | 0.1470099081 | 0.1470099081 | 26.07815 | 0.238835 | 0.6340437044 | 25.69662 | 0.336936 | 1.135021 | 25.2527 | 0.266332 | 0.4508782091 | 16.47257 | 0.0056635852 | 16.71964 | 0.173998 | 0.0560001118 | 16.69341 | 0.08622 | 0.1592851953 | 16.65895 | 0.131505 | 0.2632829362 | 16.63988 | 0.14979 | 0.3833766869 | 16.65744 | 0.187522 | 0.4508782091 | 16.47257 | 0.146223 | 0.4874450656 | 16.60408 | 0.185251 | 0.000107098 | 10.7098 | 27.21015 | 0.04395311 | 5.70681e-06 | 0.570681 | 16.76978 | 3.66648233 | 1.101908 | 27.29119 | 29.14415 | 26.86075 | 25.86866 | 26.29562 | 27.21015 | 0.9980342279 | 0.954898052 | 14.37109 | 18.7667 | 16.77465 | 94.56422 | 16.76978 | 16.58996 | 16.60408 | 0.3833766869 | 0.4874450656 | 10.44037
283 | BEWCUD_clean | BEWCUD_clean | [O-]C(=O)c1ccc(cc1)c1cc(cc(c1)C1=C2C=CC3=[N]2[Zn]24(n5c1ccc5C(=C1[N]2=C(C=C1)C(=c1n4c(=C3c2cc(cc(c2)c2ccc(cc2)C(=O)[O-])c2ccc(cc2)C(=O)[O-])cc1)c1cc(cc(c1)c1ccc(cc1)C(=O)[O-])c1ccc(cc1)C(=O)[O-])c1cc(cc(c1)c1ccc(cc1)C(=O)[O-])c1ccc(cc1)C(=O)[O-])[Zn])c1ccc(cc1)C(=O)[O-].[Zn][Zn] MOFid-v1.scu,fjh.cat0;BEWCUD_clean | [O-]C(=O)c1ccc(cc1)c1cc(cc(c1)C1=C2C=CC3=[N]2[Zn]24(n5c1ccc5C(=C1[N]2=C(C=C1)C(=c1n4c(=C3c2cc(cc(c2)c2ccc(cc2)C(=O)[O-])c2ccc(cc2)C(=O)[O-])cc1)c1cc(cc(c1)c1ccc(cc1)C(=O)[O-])c1ccc(cc1)C(=O)[O-])c1cc(cc(c1)c1ccc(cc1)C(=O)[O-])c1ccc(cc1)C(=O)[O-])[Zn])c1ccc(cc1)C(=O)[O-].[Zn][Zn] |  | scu | 0 | Zn | 4 | O64,N32 | 0.667 | 0.706 | Zn节点 (CN=4) | M-M=0.706Å | 11.43013 | 9.61646 | 11.40927 | 0.476468 | 2123.61 | 4456.97 | 0 | 0 | 0.8196 | 1.72016 | 0 | Zn | Zn | Yes | Zn | 0.4764536 | 27293.46 | 712 | 30.701 | 30.701 | 28.957 | 27293.46 | 24 | 5 | 400 | 208 | 16 | 64 | 0 | 0 | 24 | 0 | 0 | 0 | 0 | 0 | 0 | 0 | 0 | 0.5617978 | 0.02247191 | 0.08988764 | 1.786487 | 15.47152 | 0.182315 | 0.0006894945 | 14.18265 | 1.278499 | 0.0015066732 | 15.18242 | 0.105198 | 0.0164967942 | 14.92234 | 0.263708 | 0.0816923292 | 14.99382 | 0.102839 | 0.250969612 | 15.07491 | 0.086812 | 0.1631292901 | 14.91324 | 0.117325 | 0.857922678 | 15.26006 | 0.121033 | 28.39128 | 24.84667 | 0.602474 | 1.786487 | 15.47152 | 0.182315 | 34.34402 | 29.27494 | 0.663732 | 3.802441 | 16.158 | 0.203826 | 13.18509 | 18.82023 | 0.10832 | 0.0570365168 | 0.0570365168 | 14.30894 | 0.151858 | 0.2871744572 | 14.44426 | 0.125874 | 0.5751341719 | 14.4543 | 0.068967 | 0.3230728604 | 8.98502 | 0.0034347041 | 9.10825 | 0.261699 | 0.0361665399 | 9.02573 | 0.105274 | 0.1088635197 | 8.9812 | 0.074527 | 0.1794984002 | 8.97833 | 0.055214 | 0.2706904314 | 8.93905 | 0.036245 | 0.3230728604 | 8.98502 | 0.060224 | 0.360426863 | 9.00247 | 0.035495 | 1.64844e-05 | 1.64844 | 14.96102 | 0.02225786 | 3.63012e-06 | 0.363012 | 8.97285 | 1.72945 | 0.250969612 | 17.01063 | 18.0132 | 15.6657 | 17.353 | 14.99399 | 14.96102 | 0.2344728178 | 0.1939330952 | 4.635731 | 4.541007 | 22.52136 | 350.1424 | 8.97285 | 8.967467 | 9.00247 | 0.2706904314 | 0.360426863 | 5.988171
284 | BEWVOQ_clean | BEWVOQ_clean | [Cr].[Mn].[O-]C(=O)C(=O)[O-] MOFid-v1.ERROR.cat0;BEWVOQ_clean | [Cr] ¦ [Mn] | [O-]C(=O)C(=O)[O-] | ERROR | 0 | Cr,Mn | 6 | O48 | 1 | 5.367 | Cr节点 (CN=6) | M-M=5.37Å | 10.23635 | 8.28637 | 9.99929 | 0.717556 | 2413.7 | 3363.78 | 0 | 0 | 0.7708 | 1.0742 | 0 | Cr,Mn | Cr | No |  | 0.7175563 | 3434.1 | 80 | 15.2933 | 15.5985 | 18.1942 | 3434.1 | 8 | 4 | 24 | 0 | 0 | 48 | 0 | 0 | 0 | 0 | 0 | 0 | 0 | 4 | 4 | 0 | 0 | 0.3 | 0 | 0.6 | 0.3154834588 | 10.8734 | 0.117245 | 9.54649e-05 | 10.10634 | 2.012965 | 0.0003116649 | 10.06322 | 0.817297 | 0.0031671889 | 10.69869 | 0.178217 | 0.0150666095 | 10.66957 | 0.117099 | 0.0459270464 | 10.64044 | 0.151769 | 0.0308014733 | 10.66245 | 0.15692 | 0.1538838238 | 10.74149 | 0.043485 | 4.39525 | 13.5903 | 0.128693 | 0.3154834588 | 10.8734 | 0.117245 | 13.42122 | 19.69585 | 0.184905 | 0.642316011 | 11.03262 | 0.102514 | 1.710338 | 11.70993 | 0.140273 | 0.0140080721 | 0.0140080721 | 10.62572 | 0.136781 | 0.071188747 | 10.63338 | 0.049915 | 0.1439891664 | 10.68967 | 0.087731 | 0.1053792247 | 7.07301 | 0.0012073504 | 7.21984 | 0.221207 | 0.0117337609 | 7.09588 | 0.106264 | 0.0352012827 | 7.07274 | 0.038723 | 0.0587502304 | 7.11935 | 0.0758 | 0.0885830157 | 7.09719 | 0.032602 | 0.1053792247 | 7.07301 | 0.024207 | 0.1174667674 | 7.10145 | 0.064807 | 3.0567e-06 | 0.30567 | 10.67602 | 0.00196379 | 1.18106e-06 | 0.118106 | 7.082389 | 0.3014753867 | 0.0459270464 | 11.81712 | 11.57218 | 12.76116 | 11.11802 | 10.65749 | 10.67602 | 0.0427598575 | 0.0319189743 | 2.592317 | 2.588099 | 30.60457 | 2047.066 | 7.082389 | 7.096517 | 7.10145 | 0.0885830157 | 0.1174667674 | 3.593636
285 | BEWWEH_clean | BEWWEH_clean | [Cr].[Mn].[O-]C(=O)C(=O)[O-] MOFid-v1.ERROR.cat0;BEWWEH_clean | [Cr] ¦ [Mn] | [O-]C(=O)C(=O)[O-] | ERROR | 0 | Cr,Mn | 6 | O96 | 1 | 5.359 | Cr节点 (CN=6) | M-M=5.36Å | 9.01955 | 7.89385 | 9.01955 | 0.713962 | 2373.05 | 3323.78 | 0 | 0 | 0.7674 | 1.07485 | 0 | Cr,Mn | Cr | No |  | 0.7139625 | 6902.772 | 160 | 14.5286 | 20.8778 | 22.757 | 6902.772 | 16 | 4 | 48 | 0 | 0 | 96 | 0 | 0 | 0 | 0 | 0 | 0 | 0 | 8 | 8 | 0 | 0 | 0.3 | 0 | 0.6 | 0.280997461 | 9.90881 | 0.017371 | 0.0001326682 | 9.78833 | 0.833808 | 0.0002484896 | 9.68478 | 0.571438 | 0.0026112461 | 9.67336 | 0.201206 | 0.0136100676 | 9.65269 | 0.060806 | 0.040733334 | 9.68381 | 0.05558 | 0.0272454053 | 9.68095 | 0.044911 | 0.1376547886 | 9.78344 | 0.07623 | 4.24142 | 13.30974 | 0.141791 | 0.280997461 | 9.90881 | 0.017371 | 13.30747 | 19.56055 | 0.23366 | 0.5822447146 | 10.20589 | 0.096239 | 1.596002 | 11.12728 | 0.09174 | 0.0134205417 | 0.0134205417 | 9.87235 | 0.062425 | 0.0678566004 | 9.86804 | 0.1208 | 0.1364523519 | 9.94978 | 0.076736 | 0.1018070119 | 6.74545 | 0.0010487101 | 6.62847 | 0.149046 | 0.0113694499 | 6.70041 | 0.07265 | 0.0344242264 | 6.72478 | 0.051596 | 0.0569841295 | 6.73866 | 0.031645 | 0.085250869 | 6.69404 | 0.039969 | 0.1018070119 | 6.74545 | 0.04211 | 0.1142420188 | 6.73663 | 0.041332 | 2.70473e-06 | 0.270473 | 9.653395 | 0.005935832 | 1.13941e-06 | 0.113941 | 6.716745 | 0.2675769193 | 0.040733334 | 10.59 | 9.974859 | 11.99733 | 9.797798 | 9.672483 | 9.653395 | 0.0381220879 | 0.0273127923 | 2.389027 | 2.373799 | 32.05589 | 2389.512 | 6.716745 | 6.72605 | 6.73663 | 0.085250869 | 0.1142420188 | 2.93665
286 | BEXPAX_clean | BEXPAX_clean | * MOFid-v1.NA.NA;BEXPAX_clean |  |  | NA |  | Ni | 4 | O12 | 1 | 9.095 | Ni节点 (CN=4) | M-M=9.1Å | 6.17717 | 5.82599 | 6.17717 | 0.749009 | 3226.03 | 4307.06 | 0 | 0 | 0.7082 | 0.945516 | 0 | Ni | Ni | Yes | Ni | 0.7490091 | 2187.422 | 81 | 8.524 | 17.2139 | 17.2139 | 2187.422 | 3 | 4 | 42 | 18 | 0 | 18 | 0 | 0 | 0 | 0 | 3 | 0 | 0 | 0 | 0 | 0 | 0 | 0.5185185 | 0 | 0.2222222 | 6.173111 | 23.34024 | 0.149746 | 0.0020967135 | 19.82764 | 0.3195 | 0.0055806785 | 19.86269 | 0.200082 | 0.0547299229 | 19.92241 | 0.034033 | 0.2806397151 | 20.05062 | 0.055312 | 0.8555224449 | 20.47014 | 0.094681 | 0.5686939411 | 20.21231 | 0.086747 | 3.010196 | 21.73177 | 0.206133 | 16.3366 | 30.15909 | 0.43967 | 6.173111 | 23.34024 | 0.149746 | 17.54741 | 31.37901 | 1.761184 | 10.4552 | 25.56629 | 0.358316 | 14.55525 | 28.8827 | 0.609727 | 0.132089782 | 0.132089782 | 20.07157 | 0.112933 | 0.6523661114 | 20.33656 | 0.080854 | 1.299532 | 20.68522 | 0.16194 | 0.5470078426 | 13.20196 | 0.0061856215 | 13.13115 | 0.103477 | 0.0615743305 | 13.19131 | 0.037831 | 0.1867753635 | 13.19655 | 0.044292 | 0.3084544247 | 13.18402 | 0.051124 | 0.4543977185 | 13.22786 | 0.061943 | 0.5470078426 | 13.20196 | 0.062701 | 0.5998785951 | 13.21304 | 0.094646 | 5.4909e-05 | 5.4909 | 19.84547 | 0.006237902 | 6.24797e-06 | 0.624797 | 13.15346 | 6.041021 | 0.8555224449 | 22.56193 | 24.23497 | 20.63323 | 22.81758 | 20.24436 | 19.84547 | 0.800792522 | 0.7234326629 | 9.413807 | 8.788294 | 17.65862 | 110.0388 | 13.15346 | 13.20461 | 13.21304 | 0.4543977185 | 0.5998785951 | 6.692015
287 | BEXQIF_clean | BEXQIF_clean | N#C[N]C#N.[Fe] MOFid-v1.ERROR.cat0;BEXQIF_clean | [Fe] | N#C[N]C#N | ERROR | 0 | Fe | 6 | N48 | 0 | 7.44 | Fe节点 (CN=6) | M-M=7.44Å | 8.04962 | 5.28644 | 8.01765 | 0.683962 | 2466.36 | 3605.99 | 0 | 0 | 0.7172 | 1.0486 | 0 | Fe | Fe | No |  | 0.6839619 | 4932.833 | 128 | 13.9104 | 17.0365 | 20.815 | 4932.833 | 8 | 3 | 48 | 0 | 72 | 0 | 0 | 0 | 0 | 0 | 0 | 0 | 8 | 0 | 0 | 0 | 0 | 0.375 | 0.5625 | 0 | 0.7379904122 | 14.81249 | 0.129782 | 0.0002891583 | 14.30353 | 0.605125 | 0.0007536573 | 14.33244 | 0.937285 | 0.0070382359 | 14.53616 | 0.202848 | 0.0360401975 | 14.5807 | 0.143762 | 0.1071946708 | 14.65978 | 0.095948 | 0.0715789823 | 14.59112 | 0.055577 | 0.3585901218 | 14.63396 | 0.092355 | 8.604855558 | 19.47888 | 0.227932 | 0.7379904122 | 14.81249 | 0.129782 | 13.16338 | 22.72243 | 0.387855 | 1.473265 | 15.18255 | 0.16157 | 4.08988 | 16.65891 | 0.209165 | 0.0250829439 | 0.0250829439 | 14.33655 | 0.141562 | 0.1257838577 | 14.42999 | 0.119852 | 0.2532534468 | 14.49595 | 0.093364 | 0.1499716414 | 9.45777 | 0.0016888075 | 9.5992 | 0.35123 | 0.016872694 | 9.4857 | 0.064939 | 0.0492707275 | 9.42942 | 0.079635 | 0.0831945325 | 9.46087 | 0.08797 | 0.1250548097 | 9.44488 | 0.017906 | 0.1499716414 | 9.45777 | 0.075071 | 0.1656723215 | 9.45517 | 0.038641 | 7.1636e-06 | 0.71636 | 14.54856 | 0.01709373 | 1.68e-06 | 0.168 | 9.435428 | 0.7129074683 | 0.1071946708 | 16.66801 | 18.00492 | 15.42757 | 16.57155 | 14.61053 | 14.54856 | 0.1001564349 | 0.0821117269 | 4.285908 | 4.264048 | 23.35167 | 806.2056 | 9.435428 | 9.454507 | 9.45517 | 0.1250548097 | 0.1656723215 | 5.113132
288 | BEXQOL_clean | BEXQOL_clean | N#C[N]C#N.[Co] MOFid-v1.ERROR.cat0;BEXQOL_clean | [Co] | N#C[N]C#N | ERROR | 0 | Co | 6 | N48 | 0 | 7.378 | Co节点 (CN=6) | M-M=7.38Å | 8.04915 | 5.31359 | 8.00625 | 0.699237 | 2471.17 | 3534.09 | 0 | 0 | 0.7174 | 1.02598 | 0 | Co | Co | No |  | 0.6992369 | 4883.741 | 128 | 13.8718 | 16.9489 | 20.772 | 4883.741 | 8 | 3 | 48 | 0 | 72 | 0 | 0 | 0 | 0 | 0 | 0 | 8 | 0 | 0 | 0 | 0 | 0 | 0.375 | 0.5625 | 0 | 0.7527181928 | 14.97405 | 0.297725 | 0.000306959 | 15.06837 | 0.761309 | 0.0008540147 | 14.48833 | 0.576656 | 0.0075645641 | 14.82571 | 0.120161 | 0.0371876279 | 14.76294 | 0.145202 | 0.1108942602 | 14.858 | 0.091141 | 0.072782716 | 14.7777 | 0.063582 | 0.3692169809 | 14.85483 | 0.058956 | 8.785228 | 19.69107 | 0.325562 | 0.7527181928 | 14.97405 | 0.297725 | 13.14701 | 23.07583 | 0.358863 | 1.501008 | 15.34888 | 0.156944 | 4.198436 | 16.91726 | 0.148905 | 0.0255019112 | 0.0255019112 | 14.44637 | 0.193589 | 0.1267011295 | 14.6003 | 0.1532 | 0.2566724361 | 14.68027 | 0.13308 | 0.1497412903 | 9.55142 | 0.0017596957 | 9.49852 | 0.282381 | 0.0164846105 | 9.50519 | 0.099776 | 0.0505844131 | 9.55459 | 0.069461 | 0.0838879459 | 9.5001 | 0.039549 | 0.1245888868 | 9.54755 | 0.030837 | 0.1497412903 | 9.55142 | 0.036004 | 0.1673321688 | 9.51219 | 0.0546 | 7.31641e-06 | 0.731641 | 14.71629 | 0.007674403 | 1.68908e-06 | 0.168908 | 9.518239 | 0.7272162816 | 0.1108942602 | 16.95513 | 18.37615 | 15.64004 | 16.8492 | 14.79955 | 14.71629 | 0.1033296961 | 0.085392349 | 4.450407 | 4.331595 | 22.96652 | 775.9845 | 9.518239 | 9.533023 | 9.51219 | 0.1245888868 | 0.1673321688 | 5.198051
289 | BEXQUR_clean | BEXQUR_clean | N#C[N]C#N.[Ni] MOFid-v1.ERROR.cat0;BEXQUR_clean | [Ni] | N#C[N]C#N | ERROR | 0 | Ni | 6 | N48 | 0 | 7.315 | Ni节点 (CN=6) | M-M=7.32Å | 8.07729 | 5.36514 | 8.07375 | 0.705667 | 2478.07 | 3511.67 | 0 | 0 | 0.72 | 1.02031 | 0 | Ni | Ni | No |  | 0.7056666 | 4834.725 | 128 | 13.8039 | 16.8679 | 20.7639 | 4834.725 | 8 | 3 | 48 | 0 | 72 | 0 | 0 | 0 | 0 | 0 | 8 | 0 | 0 | 0 | 0 | 0 | 0 | 0.375 | 0.5625 | 0 | 0.7915470017 | 15.26666 | 0.125403 | 0.0002829094 | 14.81659 | 0.689874 | 0.0006814162 | 14.97015 | 0.709656 | 0.0076720158 | 14.90305 | 0.249296 | 0.0376573688 | 14.85408 | 0.159144 | 0.1143349387 | 14.93221 | 0.072062 | 0.0756949922 | 14.98608 | 0.149026 | 0.3885897318 | 15.03096 | 0.164578 | 9.17271 | 20.08093 | 0.148085 | 0.7915470017 | 15.26666 | 0.125403 | 13.42447 | 23.37099 | 0.109489 | 1.556409 | 15.48362 | 0.270391 | 4.482304 | 17.21068 | 0.173952 | 0.0262345221 | 0.0262345221 | 14.6796 | 0.080338 | 0.135154636 | 14.75349 | 0.139176 | 0.2647362612 | 14.79127 | 0.150765 | 0.155204698 | 9.66963 | 0.0018282639 | 9.47274 | 0.245564 | 0.0175799285 | 9.59993 | 0.155702 | 0.0515199288 | 9.60725 | 0.058328 | 0.0847663447 | 9.5713 | 0.035296 | 0.1281609942 | 9.60707 | 0.063987 | 0.155204698 | 9.66963 | 0.051276 | 0.1679204102 | 9.60534 | 0.049061 | 7.63855e-06 | 0.763855 | 14.90183 | 0.01494736 | 1.72213e-06 | 0.172213 | 9.603764 | 0.7653124796 | 0.1143349387 | 16.86135 | 18.07477 | 15.39476 | 17.11452 | 14.92412 | 14.90183 | 0.1066629229 | 0.0881004166 | 4.460598 | 4.435525 | 22.94246 | 752.7243 | 9.603764 | 9.616 | 9.60534 | 0.1281609942 | 0.1679204102 | 5.298067
290 | BEXRAY_clean | BEXRAY_clean | N#C[N]C#N.[Mn] MOFid-v1.ERROR.cat0;BEXRAY_clean | [Mn] | N#C[N]C#N | ERROR | 0 | Mn | 6 | N48 | 0 | 7.571 | Mn节点 (CN=6) | M-M=7.57Å | 8.11263 | 5.64009 | 8.11263 | 0.639388 | 2590.56 | 4051.63 | 0 | 0 | 0.7392 | 1.15611 | 0 | Mn | Mn | No |  | 0.6393883 | 5257.871 | 128 | 14.3759 | 16.9055 | 21.6345 | 5257.871 | 8 | 3 | 48 | 0 | 72 | 0 | 0 | 0 | 0 | 0 | 0 | 0 | 0 | 0 | 8 | 0 | 0 | 0.375 | 0.5625 | 0 | 0.6796701292 | 14.14618 | 0.1441 | 0.0002778461 | 14.14195 | 0.718146 | 0.0007285741 | 13.63987 | 0.458687 | 0.0065942133 | 13.81789 | 0.151233 | 0.0329710663 | 13.90764 | 0.102181 | 0.0989965526 | 13.88272 | 0.112549 | 0.0659421325 | 13.8533 | 0.136223 | 0.3335665487 | 14.01821 | 0.041889 | 8.685462 | 18.62821 | 0.137617 | 0.6796701292 | 14.14618 | 0.1441 | 14.49905 | 22.2756 | 0.413283 | 1.380972118 | 14.57175 | 0.144304 | 3.841351 | 15.79446 | 0.143222 | 0.0246789048 | 0.0246789048 | 13.75525 | 0.034771 | 0.1212828942 | 13.92331 | 0.07776 | 0.2459184642 | 13.83173 | 0.096858 | 0.1507592744 | 9.12005 | 0.0017782148 | 9.12062 | 0.267346 | 0.0168096869 | 9.09854 | 0.03246 | 0.0501543017 | 9.09898 | 0.074761 | 0.0845547317 | 9.11327 | 0.040154 | 0.1242496727 | 9.10809 | 0.068722 | 0.1507592744 | 9.12005 | 0.066568 | 0.1655005517 | 9.09996 | 0.06269 | 6.57574e-06 | 0.657574 | 13.87791 | 0.02326104 | 1.68502e-06 | 0.168502 | 9.083371 | 0.6549912244 | 0.0989965526 | 15.82826 | 16.59216 | 15.07664 | 15.81599 | 13.88122 | 13.87791 | 0.0924023393 | 0.0743176478 | 3.983775 | 3.90247 | 24.15281 | 888.5004 | 9.083371 | 9.113803 | 9.09996 | 0.1242496727 | 0.1655005517 | 4.794541
291 | BEXREC_clean | BEXREC_clean | N#C[N]C#N.[Co] MOFid-v1.ERROR.cat0;BEXREC_clean | [Co] | N#C[N]C#N | ERROR | 0 | Co | 6 | N48 | 0 | 7.438 | Co节点 (CN=6) | M-M=7.44Å | 8.13134 | 5.54983 | 8.13134 | 0.665352 | 2617.27 | 3933.67 | 0 | 0 | 0.7388 | 1.11039 | 0 | Co | Co | No |  | 0.6653519 | 5132.46 | 128 | 14.2228 | 16.705 | 21.602 | 5132.46 | 8 | 3 | 48 | 0 | 72 | 0 | 0 | 0 | 0 | 0 | 0 | 8 | 0 | 0 | 0 | 0 | 0 | 0.375 | 0.5625 | 0 | 0.7493386045 | 14.65657 | 0.119924 | 0.0003251942 | 13.45526 | 0.626285 | 0.0007202899 | 14.52974 | 0.413283 | 0.007348781 | 14.23383 | 0.229338 | 0.0364794948 | 14.39263 | 0.126994 | 0.1103897533 | 14.42664 | 0.166484 | 0.0729255583 | 14.41859 | 0.10612 | 0.3635701508 | 14.52844 | 0.133751 | 9.640206 | 19.59685 | 0.155954 | 0.7493386045 | 14.65657 | 0.119924 | 14.84653 | 23.27876 | 0.286727 | 1.521407 | 15.00537 | 0.25293 | 4.272319 | 16.38835 | 0.188228 | 0.025805831 | 0.025805831 | 14.21723 | 0.139815 | 0.129716014 | 14.26478 | 0.143137 | 0.2545662718 | 14.25593 | 0.111841 | 0.1551419453 | 9.30238 | 0.0017110685 | 9.35541 | 0.292654 | 0.0180984247 | 9.33275 | 0.079225 | 0.0523380304 | 9.3397 | 0.062578 | 0.0869605752 | 9.34762 | 0.012997 | 0.132262862 | 9.35665 | 0.036794 | 0.1551419453 | 9.30238 | 0.052454 | 0.1741065414 | 9.39333 | 0.019687 | 7.22679e-06 | 0.722679 | 14.36733 | 0.01432513 | 1.75072e-06 | 0.175072 | 9.321651 | 0.7235327735 | 0.1103897533 | 16.63411 | 17.75093 | 15.38776 | 16.76364 | 14.41262 | 14.36733 | 0.1030409723 | 0.0845839223 | 4.17312 | 4.127896 | 23.6619 | 782.8754 | 9.321651 | 9.33555 | 9.39333 | 0.132262862 | 0.1741065414 | 5.045682
292 | BEXRIG_clean | BEXRIG_clean | N#C[N]C#N.[Ni] MOFid-v1.ERROR.cat0;BEXRIG_clean | [Ni] | N#C[N]C#N | ERROR | 0 | Ni | 6 | N48 | 0 | 7.374 | Ni节点 (CN=6) | M-M=7.37Å | 8.16514 | 5.60091 | 8.16514 | 0.67222 | 2617.75 | 3894.19 | 0 | 0 | 0.7394 | 1.09994 | 0 | Ni | Ni | No |  | 0.6722205 | 5075.274 | 128 | 14.1192 | 16.6545 | 21.5833 | 5075.274 | 8 | 3 | 48 | 0 | 72 | 0 | 0 | 0 | 0 | 0 | 8 | 0 | 0 | 0 | 0 | 0 | 0 | 0.375 | 0.5625 | 0 | 0.783972331 | 14.85582 | 0.196411 | 0.0002981196 | 14.32818 | 0.820606 | 0.000751383 | 14.44857 | 0.445755 | 0.0077085203 | 14.5818 | 0.092595 | 0.0379798247 | 14.61594 | 0.13353 | 0.1131607127 | 14.60262 | 0.102626 | 0.0735868609 | 14.52632 | 0.038163 | 0.3801876273 | 14.74305 | 0.083643 | 9.953005 | 19.8691 | 0.276659 | 0.783972331 | 14.85582 | 0.196411 | 15.03917 | 23.62457 | 0.259054 | 1.580612 | 15.28843 | 0.131426 | 4.517549 | 16.77054 | 0.118254 | 0.0266664912 | 0.0266664912 | 14.29941 | 0.106662 | 0.1329096131 | 14.36539 | 0.130245 | 0.2705130883 | 14.4738 | 0.176442 | 0.1608963481 | 9.41486 | 0.0017826333 | 9.35184 | 0.175555 | 0.0177715767 | 9.37965 | 0.038671 | 0.0536615224 | 9.45304 | 0.055834 | 0.0874950514 | 9.42393 | 0.067046 | 0.1329430755 | 9.47166 | 0.058727 | 0.1608963481 | 9.41486 | 0.039589 | 0.1777796502 | 9.39606 | 0.063122 | 7.52287e-06 | 0.752287 | 14.54906 | 0.02277452 | 1.78949e-06 | 0.178949 | 9.415092 | 0.7573058398 | 0.1131607127 | 16.59165 | 17.91407 | 15.42733 | 16.43356 | 14.58163 | 14.54906 | 0.1054521924 | 0.0864942215 | 4.255984 | 4.203918 | 23.46517 | 766.0684 | 9.415092 | 9.436817 | 9.39606 | 0.1329430755 | 0.1777796502 | 5.133972
293 | BEXRUT_clean | BEXRUT_clean | [Ni].[O-]C(=O)c1cncc(c1)OCc1cc(cc(c1)C(=O)[O-])C(=O)[O-] MOFid-v1.mog,UNKNOWN.cat0;BEXRUT_clean | [Ni] | [O-]C(=O)c1cncc(c1)OCc1cc(cc(c1)C(=O)[O-])C(=O)[O-] | mog | 0 | Ni | 2 | O12,N4 | 0.75 | 6.326 | Ni节点 (CN=2) | M-M=6.33Å | 6.49399 | 4.71424 | 6.45917 | 1.07075 | 1422.45 | 1328.47 | 0 | 0 | 0.585 | 0.546348 | 0 | Ni | Ni | Yes | Ni | 1.070746 | 2495.391 | 130 | 12.2315 | 12.4428 | 17.7483 | 2495.391 | 6 | 5 | 60 | 32 | 4 | 28 | 0 | 0 | 0 | 0 | 6 | 0 | 0 | 0 | 0 | 0 | 0 | 0.4615385 | 0.03076923 | 0.2153846 | 2.426833676 | 23.85993 | 0.317264 | 0.0012930186 | 23.3201 | 0.806704 | 0.0033231787 | 23.15071 | 0.488933 | 0.0328865217 | 23.22098 | 0.068385 | 0.1639423315 | 23.1541 | 0.321869 | 0.471811964 | 23.19807 | 0.143313 | 0.3266693291 | 23.05255 | 0.241776 | 1.401696 | 23.44376 | 0.256746 | 6.590568 | 27.43618 | 0.663032 | 2.426833676 | 23.85993 | 0.317264 | 7.409454 | 28.59358 | 0.85991 | 3.748249 | 24.36157 | 0.334077 | 5.541681 | 25.78186 | 0.755505 | 0.0651515657 | 0.0651515657 | 22.11925 | 0.178051 | 0.3138789754 | 22.1187 | 0.386254 | 0.6003128105 | 22.41234 | 0.304198 | 0.2325845296 | 13.65273 | 0.0026775326 | 13.69555 | 0.1349 | 0.0274451402 | 13.70158 | 0.110367 | 0.0812443823 | 13.71784 | 0.087404 | 0.1332655079 | 13.67656 | 0.097585 | 0.1972518032 | 13.67388 | 0.086683 | 0.2325845296 | 13.65273 | 0.114359 | 0.2584466284 | 13.66387 | 0.079247 | 3.37102e-05 | 3.37102 | 23.28238 | 0.05693604 | 2.74573e-06 | 0.274573 | 13.67024 | 2.361682 | 0.471811964 | 24.45014 | 26.37831 | 23.02374 | 23.94838 | 23.13491 | 23.28238 | 0.4389254423 | 0.4066603983 | 11.95964 | 12.27732 | 16.94161 | 182.9682 | 13.67024 | 13.66772 | 13.66387 | 0.1972518032 | 0.2584466284 | 9.612139
294 | BEXSAA_clean | BEXSAA_clean | [Mn].[O-]C(=O)c1cncc(c1)OCc1cc(cc(c1)C(=O)[O-])C(=O)[O-] MOFid-v1.mog,UNKNOWN.cat0;BEXSAA_clean | [Mn] | [O-]C(=O)c1cncc(c1)OCc1cc(cc(c1)C(=O)[O-])C(=O)[O-] | mog | 0 | Mn | 2 | O12,N4 | 0.75 | 6.45 | Mn节点 (CN=2) | M-M=6.45Å | 6.21678 | 4.72062 | 6.15067 | 0.992771 | 1456.96 | 1467.57 | 0 | 0 | 0.5884 | 0.592684 | 0 | Mn | Mn | Yes | Mn | 0.9927714 | 2653.701 | 130 | 12.5528 | 12.663 | 18.189 | 2653.701 | 6 | 5 | 60 | 32 | 4 | 28 | 0 | 0 | 0 | 0 | 0 | 0 | 0 | 0 | 6 | 0 | 0 | 0.4615385 | 0.03076923 | 0.2153846 | 2.213702 | 22.03918 | 0.227863 | 0.0013463988 | 23.0828 | 0.488781 | 0.0031077476 | 23.14854 | 0.367453 | 0.0319581504 | 23.12838 | 0.064312 | 0.1549199047 | 23.01811 | 0.332137 | 0.4531323609 | 22.77977 | 0.430391 | 0.3056220268 | 22.77078 | 0.328221 | 1.272634 | 22.40929 | 0.631799 | 6.738287 | 25.78907 | 0.814497 | 2.213702 | 22.03918 | 0.227863 | 7.743469 | 27.55314 | 1.221452 | 3.531665 | 22.81011 | 0.690181 | 5.435163 | 24.14466 | 0.663005 | 0.0631494312 | 0.0631494312 | 21.82255 | 0.274442 | 0.3072625674 | 21.89652 | 0.233618 | 0.5795450281 | 21.74445 | 0.300881 | 0.241583167 | 13.55325 | 0.0027995991 | 13.46576 | 0.200692 | 0.0278821862 | 13.48762 | 0.072165 | 0.0815735596 | 13.52621 | 0.129312 | 0.1357289067 | 13.47474 | 0.132925 | 0.200098676 | 13.51354 | 0.117496 | 0.241583167 | 13.55325 | 0.039842 | 0.2629504637 | 13.47113 | 0.073847 | 3.2263e-05 | 3.2263 | 23.17228 | 0.03919693 | 2.77425e-06 | 0.277425 | 13.46469 | 2.150553 | 0.4531323609 | 24.03337 | 26.21187 | 22.20749 | 23.68074 | 22.85622 | 23.17228 | 0.4211742105 | 0.3899829297 | 11.32272 | 11.62945 | 17.15172 | 189.5621 | 13.46469 | 13.51384 | 13.47113 | 0.200098676 | 0.2629504637 | 9.707591
295 | BEXSEE_clean | BEXSEE_clean | [Co].[O-]C(=O)c1cncc(c1)OCc1cc(cc(c1)C(=O)[O-])C(=O)[O-] MOFid-v1.mog,UNKNOWN.cat0;BEXSEE_clean | [Co] | [O-]C(=O)c1cncc(c1)OCc1cc(cc(c1)C(=O)[O-])C(=O)[O-] | mog | 0 | Co | 2 | O12,N4 | 0.75 | 6.382 | Co节点 (CN=2) | M-M=6.38Å | 6.49176 | 4.26641 | 6.49176 | 1.04973 | 1376.89 | 1311.66 | 0 | 0 | 0.5628 | 0.536136 | 0 | Co | Co | Yes | Co | 1.049733 | 2547.621 | 130 | 12.5175 | 17.86 | 12.3435 | 2547.621 | 6 | 5 | 60 | 32 | 4 | 28 | 0 | 0 | 0 | 0 | 0 | 6 | 0 | 0 | 0 | 0 | 0 | 0.4615385 | 0.03076923 | 0.2153846 | 2.289342 | 22.8977 | 0.412756 | 0.0012228719 | 23.01007 | 0.758313 | 0.0032253462 | 23.03062 | 0.1906 | 0.0312341143 | 23.03958 | 0.368856 | 0.1534298896 | 22.96819 | 0.182051 | 0.4383866362 | 23.08514 | 0.446295 | 0.3017647671 | 22.99788 | 0.419661 | 1.274182 | 23.05257 | 0.081661 | 6.678422 | 26.54476 | 0.691305 | 2.289342 | 22.8977 | 0.412756 | 7.5809 | 27.91608 | 1.47827 | 3.614401 | 23.64651 | 0.245091 | 5.492585 | 25.61305 | 0.793372 | 0.0604002125 | 0.0604002125 | 21.79465 | 0.260403 | 0.2976425333 | 22.08607 | 0.261812 | 0.5681662869 | 21.77007 | 0.162165 | 0.2236906925 | 13.49257 | 0.0026509931 | 13.59926 | 0.196752 | 0.0259217794 | 13.36411 | 0.161446 | 0.0766356047 | 13.45661 | 0.045795 | 0.1272752643 | 13.5035 | 0.14521 | 0.1869269206 | 13.44005 | 0.097894 | 0.2236906925 | 13.49257 | 0.091687 | 0.2497056103 | 13.4909 | 0.118983 | 3.11814e-05 | 3.11814 | 23.10577 | 0.02818654 | 2.6142e-06 | 0.26142 | 13.42037 | 2.228942 | 0.4383866362 | 24.24857 | 26.54555 | 22.53642 | 23.66373 | 23.01707 | 23.10577 | 0.4071525219 | 0.3779864237 | 11.72615 | 11.9277 | 17.01372 | 194.9711 | 13.42037 | 13.47871 | 13.4909 | 0.1869269206 | 0.2497056103 | 9.685396
296 | BEXSII_clean | BEXSII_clean | [Cu].[Cu][Cu].[O-]C(=O)c1cncc(c1)OCc1cc(cc(c1)C(=O)[O-])C(=O)[O-] MOFid-v1.UNKNOWN.cat0;BEXSII_clean | [Cu][Cu] | [O-]C(=O)c1cncc(c1)OCc1cc(cc(c1)C(=O)[O-])C(=O)[O-] | UNKNOWN | 0 | Cu | 4 | O24,N4 | 0.857 | 2.671 | Cu节点 (CN=4) | M-M=2.67Å | 6.27069 | 4.79422 | 6.26455 | 0.943025 | 2150.91 | 2280.86 | 0 | 0 | 0.668 | 0.708359 | 0 | Cu | Cu | Yes | Cu | 0.9430253 | 2884.633 | 130 | 11.6416 | 14.9517 | 16.6108 | 2884.633 | 6 | 5 | 60 | 32 | 4 | 28 | 0 | 0 | 0 | 6 | 0 | 0 | 0 | 0 | 0 | 0 | 0 | 0.4615385 | 0.03076923 | 0.2153846 | 4.76996 | 24.64255 | 0.32666 | 0.0023883144 | 22.49241 | 0.173085 | 0.0056821027 | 22.56976 | 0.283679 | 0.0593721228 | 22.4414 | 0.176105 | 0.2969191136 | 22.43561 | 0.197184 | 0.8722943224 | 22.63647 | 0.166501 | 0.587115847 | 22.49277 | 0.158798 | 2.654686 | 23.52471 | 0.226627 | 12.12293 | 32.5832 | 0.90162 | 4.76996 | 24.64255 | 0.32666 | 13.25426 | 33.20973 | 1.602604 | 7.523821173 | 27.14346 | 0.222825 | 10.47924 | 30.09263 | 0.330937 | 0.121274994 | 0.121274994 | 21.96843 | 0.122866 | 0.585406638 | 22.1457 | 0.096821 | 1.112751 | 22.34377 | 0.15175 | 0.431338739 | 14.18028 | 0.0050157146 | 14.19637 | 0.076414 | 0.0507548606 | 14.15212 | 0.040172 | 0.1519186703 | 14.11868 | 0.084344 | 0.2453427136 | 14.11554 | 0.056767 | 0.3607855405 | 14.13019 | 0.071173 | 0.431338739 | 14.18028 | 0.071631 | 0.4792296571 | 14.12162 | 0.091455 | 6.00535e-05 | 6.00535 | 22.35207 | 0.02274854 | 5.07474e-06 | 0.507474 | 14.12944 | 4.648685 | 0.8722943224 | 24.12903 | 26.05764 | 22.32637 | 24.00308 | 22.52162 | 22.35207 | 0.8129221996 | 0.7510193284 | 12.08882 | 11.83381 | 16.80096 | 109.0452 | 14.12944 | 14.142 | 14.12162 | 0.3607855405 | 0.4792296571 | 8.222632
297 | BEXVEH_clean | BEXVEH_clean | [Cu][Cu].[O-]C(=O)c1cc(CCc2cc(cc(c2)C(=O)[O-])C(=O)[O-])cc(c1)C(=O)[O-].[O-]C(=O)c1cc(OCc2cc(cc(c2)C(=O)[O-])C(=O)[O-])cc(c1)C(=O)[O-] MOFid-v1.nbo,fof.cat0;BEXVEH_clean | [Cu][Cu] | [O-]C(=O)c1cc(CCc2cc(cc(c2)C(=O)[O-])C(=O)[O-])cc(c1)C(=O)[O-].[O-]C(=O)c1cc(OCc2cc(cc(c2)C(=O)[O-])C(=O)[O-])cc(c1)C(=O)[O-] | nbo | 0 | Cu | 4 | O96 | 1 | 2.655 | Cu节点 (CN=4) | M-M=2.65Å | 9.97626 | 6.15688 | 9.95158 | 0.782835 | 2372.61 | 3030.79 | 0 | 0 | 0.7306 | 0.933274 | 0 | Cu | Cu | Yes | Cu | 0.7828352 | 12286.16 | 440 | 18.742 | 22.8595 | 29.669 | 12286.16 | 24 | 4 | 208 | 104 | 0 | 104 | 0 | 0 | 0 | 24 | 0 | 0 | 0 | 0 | 0 | 0 | 0 | 0.4727273 | 0 | 0.2363636 | 2.930098 | 19.53524 | 0.416479 | 0.0013660844 | 20.63878 | 0.45929 | 0.0032587479 | 20.56699 | 0.511486 | 0.0338845036 | 20.52928 | 0.16248 | 0.1604706728 | 20.30883 | 0.321359 | 0.4754124692 | 20.02628 | 0.231724 | 0.3237792617 | 20.5139 | 0.37261 | 1.456317 | 19.19119 | 0.448783 | 16.48866 | 29.1259 | 0.828965 | 2.930098 | 19.53524 | 0.416479 | 18.26419 | 30.77372 | 0.903565 | 6.282609 | 21.07415 | 0.401085 | 13.3449 | 26.50739 | 0.304502 | 0.0806399822 | 0.0806399822 | 19.16958 | 0.287937 | 0.3887815704 | 19.01446 | 0.14568 | 0.7567697396 | 19.01555 | 0.502649 | 0.3424275004 | 11.71288 | 0.0040140868 | 11.82918 | 0.251676 | 0.0388697404 | 11.81652 | 0.147864 | 0.1156833915 | 11.79501 | 0.08189 | 0.193183322 | 11.82744 | 0.076656 | 0.286320926 | 11.78484 | 0.071449 | 0.3424275004 | 11.71288 | 0.199159 | 0.3847912228 | 11.75885 | 0.190357 | 3.35012e-05 | 3.35012 | 20.62545 | 0.04003718 | 3.91964e-06 | 0.391964 | 11.81733 | 2.849457776 | 0.4754124692 | 21.65744 | 23.63546 | 19.86479 | 21.47205 | 20.283 | 20.62545 | 0.4415279656 | 0.394772487 | 8.302091 | 8.547009 | 18.44911 | 185.0022 | 11.81733 | 11.77505 | 11.75885 | 0.286320926 | 0.3847912228 | 8.808119
298 | BEYSEF_clean | BEYSEF_clean | NC1=C2N=CN=C2[N]C=N1.[Co][Co] MOFid-v1.lvt.cat0;BEYSEF_clean | [Co][Co] | NC1=C2N=CN=C2[N]C=N1 | lvt | 0 | Co | 5 | N24,O16 | 0.4 | 2.956 | Co节点 (CN=5) | M-M=2.96Å | 5.61731 | 4.74798 | 5.61731 | 1.17978 | 1409.15 | 1194.41 | 0 | 0 | 0.5534 | 0.469069 | 0 | Co | Co | No |  | 1.179785 | 2996.564 | 200 | 15.8189 | 15.8189 | 15.8189 | 2996.564 | 8 | 5 | 64 | 72 | 40 | 16 | 0 | 0 | 0 | 0 | 0 | 8 | 0 | 0 | 0 | 0 | 0 | 0.32 | 0.2 | 0.08 | 2.723119 | 26.71587 | 0.34375 | 0.0012055834 | 22.82661 | 0.377127 | 0.0028456466 | 22.95057 | 0.297509 | 0.0289770593 | 23.08194 | 0.120707 | 0.1467562995 | 23.11386 | 0.23081 | 0.4376228777 | 23.49601 | 0.252979 | 0.2964424017 | 23.40116 | 0.227002 | 1.483187 | 24.71706 | 0.063309 | 6.033641809 | 32.95123 | 1.013829 | 2.723119 | 26.71587 | 0.34375 | 6.474137733 | 34.09523 | 1.533672 | 4.052982 | 28.91583 | 0.687878 | 5.393277 | 31.74394 | 0.8479 | 0.05546271 | 0.05546271 | 22.59788 | 0.089244 | 0.2761197092 | 22.84965 | 0.185331 | 0.5517051258 | 23.19126 | 0.184427 | 0.2375175535 | 14.98835 | 0.0026284068 | 14.81129 | 0.117356 | 0.0270336431 | 14.92368 | 0.097353 | 0.0795117513 | 14.91655 | 0.09542 | 0.1331249867 | 14.91982 | 0.087742 | 0.1950579221 | 14.99808 | 0.066543 | 0.2375175535 | 14.98835 | 0.104857 | 0.2587561762 | 15.04005 | 0.128287 | 2.86916e-05 | 2.86916 | 22.98944 | 0.02064158 | 2.69632e-06 | 0.269632 | 14.91198 | 2.667657 | 0.4376228777 | 24.95265 | 26.85305 | 23.57206 | 24.43283 | 23.33701 | 22.98944 | 0.4086458184 | 0.3821601677 | 11.21777 | 10.64102 | 17.2252 | 193.3766 | 14.91198 | 14.96875 | 15.04005 | 0.1950579221 | 0.2587561762 | 8.077463
299 | BIBXIV_clean | BIBXIV_clean | [C]c1c([C])c(C#CC2=CN=N[CH]2)c(c(c1C#CC1=CN=N[CH]1)[C])[C].[C]c1c([C])c(C#C[C]2C=NN=C2)c(c(c1C#CC1=CN=N[CH]1)[C])[C].[OH]123[Ni]4567[Ni]89%101[Ni]1%11%122[Ni]2%1334[OH]35[Ni]45%147[OH]68[Ni]67%104[OH]91[Ni]14%126[OH]%112[Ni]%13351[OH]%1474 MOFid-v1.fcu.cat0;BIBXIV_clean | [OH]123[Ni]4567[Ni]89%101[Ni]1%11%122[Ni]2%1334[OH]35[Ni]45%147[OH]68[Ni]67%104[OH]91[Ni]14%126[OH]%112[Ni]%13351[OH]%1474 | [C]c1c([C])c(C#CC2=CN=N[CH]2)c(c(c1C#CC1=CN=N[CH]1)[C])[C].[C]c1c([C])c(C#C[C]2C=NN=C2)c(c(c1C#CC1=CN=N[CH]1)[C])[C] | fcu | 0 | Ni | 9 | N192,O96 | 0.333 | 2.641 | Ni节点 (CN=9) | M-M=2.64Å | 18.4936 | 4.06846 | 18.4936 | 0.9977 | 1657.17 | 1660.99 | 0 | 0 | 0.7322 | 0.733888 | 0 | Ni | Ni | No |  | 0.9977002 | 34012.85 | 1328 | 32.4002 | 32.4002 | 32.4002 | 34012.85 | 32 | 6 | 480 | 120 | 96 | 24 | 576 | 0 | 0 | 0 | 32 | 0 | 0 | 0 | 0 | 0 | 0 | 0.3614458 | 0.07228916 | 0.01807229 | 1.607085311 | 20.09639 | 0.378352 | 0.0006532589 | 20.055 | 0.338332 | 0.0016906437 | 19.79316 | 0.559329 | 0.0172612033 | 19.67533 | 0.135177 | 0.0845419729 | 19.64243 | 0.224107 | 0.2553557091 | 19.95296 | 0.304005 | 0.1716553881 | 19.7469 | 0.131273 | 0.824919145 | 19.70258 | 0.288803 | 11.7116 | 24.55924 | 0.604925 | 1.607085311 | 20.09639 | 0.378352 | 14.08929 | 28.68734 | 0.896051 | 3.234534 | 20.75799 | 0.367136 | 7.73803 | 22.51581 | 0.61642 | 0.0439029103 | 0.0439029103 | 18.73492 | 0.174371 | 0.213104296 | 18.5464 | 0.216069 | 0.4151912711 | 18.59753 | 0.24347 | 0.2014043563 | 11.45279 | 0.0022386961 | 11.53284 | 0.428786 | 0.02300352 | 11.54413 | 0.157783 | 0.0672685363 | 11.48162 | 0.059351 | 0.1130504833 | 11.49516 | 0.03248 | 0.1683426072 | 11.49557 | 0.135621 | 0.2014043563 | 11.45279 | 0.044266 | 0.2198644242 | 11.48932 | 0.0811 | 1.71849e-05 | 1.71849 | 19.68274 | 0.06916221 | 2.28285e-06 | 0.228285 | 11.54821 | 1.563182 | 0.2553557091 | 21.36987 | 23.04261 | 19.49156 | 21.57545 | 19.78076 | 19.68274 | 0.2380945058 | 0.2114527988 | 7.584405 | 7.527827 | 18.92342 | 327.1452 | 11.54821 | 11.48117 | 11.48932 | 0.1683426072 | 0.2198644242 | 8.134525
300 | BIBXOB_clean | BIBXOB_clean | N1=NC=C([CH]1)C#Cc1ccc(cc1)C#CC1=CN=N[CH]1.N1=NC=C([CH]1)C#Cc1ccc(cc1)C#C[C]1C=NN=C1.[OH]123[Ni]4567[Ni]89%101[Ni]1%11%122[Ni]2%1334[OH]35[Ni]45%147[OH]68[Ni]67%104[OH]91[Ni]14%126[OH]%112[Ni]%13351[OH]%1474 MOFid-v1.fcu.cat0;BIBXOB_clean | [OH]123[Ni]4567[Ni]89%101[Ni]1%11%122[Ni]2%1334[OH]35[Ni]45%147[OH]68[Ni]67%104[OH]91[Ni]14%126[OH]%112[Ni]%13351[OH]%1474 | N1=NC=C([CH]1)C#Cc1ccc(cc1)C#CC1=CN=N[CH]1.N1=NC=C([CH]1)C#Cc1ccc(cc1)C#C[C]1C=NN=C1 | fcu | 0 | Ni | 9 | N48,O24 | 0.333 | 2.753 | Ni节点 (CN=9) | M-M=2.75Å | 19.69299 | 7.98654 | 19.69299 | 0.409554 | 1997.19 | 4876.5 | 0 | 0 | 0.826 | 2.01683 | 0.000488336 | Ni | Ni | No |  | 0.409554 | 8551.739 | 188 | 22.9539 | 22.9539 | 22.9539 | 8551.739 | 8 | 5 | 96 | 54 | 24 | 6 | 0 | 0 | 0 | 0 | 8 | 0 | 0 | 0 | 0 | 0 | 0 | 0.5106383 | 0.1276596 | 0.03191489 | 1.196067 | 14.35294 | 0.36621 | 0.0005422766 | 15.02607 | 0.62406 | 0.0012623488 | 14.21111 | 0.486382 | 0.0123627207 | 14.25094 | 0.423445 | 0.060817948 | 14.36235 | 0.273085 | 0.1849726149 | 14.45055 | 0.192678 | 0.1218848098 | 14.28729 | 0.344834 | 0.6081587368 | 14.29821 | 0.266269 | 17.44786 | 17.33282 | 0.286307 | 1.196067 | 14.35294 | 0.36621 | 36.72757 | 24.44412 | 0.661459 | 2.446138523 | 14.37762 | 0.406196 | 6.6615 | 14.87821 | 0.176776 | 0.0440221904 | 0.0440221904 | 13.29623 | 0.231791 | 0.2245321357 | 13.16579 | 0.208431 | 0.4598031256 | 13.42576 | 0.095116 | 0.2830891163 | 8.27983 | 0.0032003208 | 8.1983 | 0.269105 | 0.0317187349 | 8.32856 | 0.170513 | 0.0942998226 | 8.39122 | 0.094879 | 0.1580721407 | 8.35212 | 0.101163 | 0.2382875886 | 8.3848 | 0.078651 | 0.2830891163 | 8.27983 | 0.060235 | 0.3121261009 | 8.28988 | 0.053872 | 1.2323e-05 | 1.2323 | 14.43397 | 0.03690184 | 3.16311e-06 | 0.316311 | 8.359495 | 1.152044 | 0.1849726149 | 15.94797 | 17.3104 | 15.10211 | 15.43139 | 14.36673 | 14.43397 | 0.1726098942 | 0.1409504245 | 3.881289 | 3.895849 | 24.56551 | 475.5018 | 8.359495 | 8.338917 | 8.28988 | 0.2382875886 | 0.3121261009 | 6.074474
301 | BIBXUH_clean | BIBXUH_clean | N1=NC=C([CH]1)c1ccc(cc1)C1=CN=N[CH]1.[N]1N=CC(=C1)c1ccc(cc1)C1=CN=N[CH]1.[OH]123[Ni]4567[Ni]89%101[Ni]1%11%122[Ni]2%1334[OH]35[Ni]45%147[OH]68[Ni]67%104[OH]91[Ni]14%126[OH]%112[Ni]%13351[OH]%1474 MOFid-v1.fcu.cat0;BIBXUH_clean | [OH]123[Ni]4567[Ni]89%101[Ni]1%11%122[Ni]2%1334[OH]35[Ni]45%147[OH]68[Ni]67%104[OH]91[Ni]14%126[OH]%112[Ni]%13351[OH]%1474 | N1=NC=C([CH]1)c1ccc(cc1)C1=CN=N[CH]1.[N]1N=CC(=C1)c1ccc(cc1)C1=CN=N[CH]1 | fcu | 0 | Ni | 9 | N48,O24 | 0.333 | 2.898 | Ni节点 (CN=9) | M-M=2.9Å | 14.73899 | 5.12647 | 14.73899 | 0.739806 | 2068.95 | 2796.6 | 0 | 0 | 0.7088 | 0.958089 | 0.00108136 | Ni | Ni | No |  | 0.7398063 | 4087.185 | 164 | 17.9465 | 17.9465 | 17.9465 | 4087.185 | 8 | 5 | 72 | 54 | 24 | 6 | 0 | 0 | 0 | 0 | 8 | 0 | 0 | 0 | 0 | 0 | 0 | 0.4390244 | 0.1463415 | 0.03658537 | 2.895039 | 19.39597 | 0.139148 | 0.0010605985 | 18.16294 | 0.657476 | 0.0025262151 | 17.84299 | 0.546006 | 0.0260172697 | 17.85982 | 0.18036 | 0.1281436341 | 17.88999 | 0.156147 | 0.3894078207 | 18.10725 | 0.164889 | 0.2551717521 | 17.98819 | 0.128916 | 1.34003 | 18.57855 | 0.166114 | 16.97997 | 29.97835 | 0.72861 | 2.895039 | 19.39597 | 0.139148 | 18.70894 | 31.24489 | 0.925397 | 6.693337 | 21.44598 | 0.277953 | 14.0116 | 26.45843 | 0.48556 | 0.0713552796 | 0.0713552796 | 17.5676 | 0.075562 | 0.3563404888 | 17.70241 | 0.084665 | 0.7191338096 | 17.9411 | 0.105498 | 0.3317476474 | 11.33722 | 0.0039300493 | 11.27675 | 0.182818 | 0.0373715082 | 11.29541 | 0.109494 | 0.1108205259 | 11.29251 | 0.081916 | 0.1844823498 | 11.32244 | 0.095808 | 0.2757006822 | 11.31263 | 0.077053 | 0.3317476474 | 11.33722 | 0.066456 | 0.3637749751 | 11.2948 | 0.079075 | 2.54464e-05 | 2.54464 | 17.87314 | 0.01080496 | 3.71506e-06 | 0.371506 | 11.26098 | 2.823683798 | 0.3894078207 | 20.16273 | 21.9745 | 18.0415 | 20.47218 | 17.99514 | 17.87314 | 0.363390551 | 0.3180525411 | 7.062148 | 6.849526 | 19.16618 | 222.3434 | 11.26098 | 11.3241 | 11.2948 | 0.2757006822 | 0.3637749751 | 6.612167
302 | BICPOT_clean | BICPOT_clean | [5 empty] | Al | 4 | O128,F16 | 0.889 | 3.497 | Al节点 (CN=4) | M-M=3.5Å | 7.30922 | 6.53578 | 7.30892 | 1.59286 | 1232.22 | 773.59 | 12.3074 | 7.72661 | 0.5162 | 0.324071 | 0 | Al | Al | No |  | 1.59286 | 4226.717 | 200 | 21.759 | 13.8214 | 14.2237 | 4226.717 | 32 | 4 | 0 | 0 | 0 | 128 | 8 | 0 | 0 | 0 | 0 | 0 | 0 | 0 | 0 | 0 | 32 | 0 | 0 | 0.64 | 6.027443 | 41.2898 | 1.750633 | 0.1068401321 | 42.66852 | 1.137777 | 0.2401232317 | 42.1975 | 0.588414 | 1.527152 | 37.81821 | 1.094548 | 3.602624 | 36.14322 | 0.614982 | 4.864687 | 38.33231 | 0.293269 | 4.437069501 | 37.29529 | 0.634093 | 5.688373 | 40.43803 | 2.162472 | 6.773055 | 40.95429 | 5.616504 | 6.027443 | 41.2898 | 1.750633 | 7.017483 | 38.06285 | 5.125702 | 6.272389 | 40.72426 | 1.948561 | 6.584989474 | 43.38187 | 5.067565 | 1.145628 | 1.145628 | 36.83916 | 0.443699 | 3.152636 | 36.63895 | 0.947729 | 4.010569 | 37.54133 | 0.792519 | 1.262212 | 21.68172 | 0.0201320482 | 21.34766 | 0.188661 | 0.189352241 | 21.36598 | 0.251668 | 0.5246741632 | 21.51964 | 0.300394 | 0.8086501136 | 21.68913 | 0.394145 | 1.095728 | 21.61336 | 0.23976 | 1.262212 | 21.68172 | 0.190239 | 1.372677344 | 22.12863 | 0.292017 | 0.00270604 | 270.604 | 43.12464 | 0.2214214 | 2.00537e-05 | 2.00537 | 21.27324 | 4.881815 | 4.864687 | 38.25279 | 41.3058 | 36.68939 | 36.76319 | 37.25694 | 43.12464 | 3.337536 | 3.71906 | 22.19844 | 134.9397 | 17.64645 | 54.64788 | 21.27324 | 21.6614 | 22.12863 | 1.095728 | 1.372677344 | 21.8514
303 | BICPUA_clean | BICPUA_clean | [O-]C(=O)c1ccc(cc1)c1cc(cc(c1)c1ccc(cc1)C(=O)[O-])c1cc(cc(c1)c1cc(cc(c1)c1ccc(cc1)C(=O)[O-])c1ccc(cc1)C(=O)[O-])c1cc(cc(c1)c1ccc(cc1)C(=O)[O-])c1ccc(cc1)C(=O)[O-].[Yb][O]([Yb])[Yb] MOFid-v1.nia,jjt.cat0;BICPUA_clean | [Yb][O]([Yb])[Yb] | [O-]C(=O)c1ccc(cc1)c1cc(cc(c1)c1ccc(cc1)C(=O)[O-])c1cc(cc(c1)c1cc(cc(c1)c1ccc(cc1)C(=O)[O-])c1ccc(cc1)C(=O)[O-])c1cc(cc(c1)c1ccc(cc1)C(=O)[O-])c1ccc(cc1)C(=O)[O-] | nia | 0 | Yb | 5 | O30 | 1 | 3.654 | Yb节点 (CN=5) | M-M=3.65Å | 13.79678 | 9.90606 | 13.29085 | 0.543859 | 2105.6 | 3871.6 | 0 | 0 | 0.815 | 1.49855 | 0 | Yb | Yb | Yes | Yb | 0.5438643 | 9502.461 | 236 | 19.848 | 19.848 | 27.853 | 9502.461 | 6 | 4 | 132 | 72 | 0 | 26 | 0 | 0 | 0 | 0 | 0 | 0 | 0 | 0 | 0 | 0 | 0 | 0.559322 | 0 | 0.1101695 | 1.371168 | 14.87531 | 0.270224 | 0.0005703362 | 14.89505 | 0.853969 | 0.0013374785 | 14.24873 | 0.654698 | 0.0126719059 | 14.51695 | 0.215538 | 0.0629096866 | 14.43428 | 0.155679 | 0.1916048395 | 14.47786 | 0.107058 | 0.1265061866 | 14.39265 | 0.104375 | 0.6603649448 | 14.68932 | 0.139504 | 23.29077 | 23.2466 | 0.427553 | 1.371168 | 14.87531 | 0.270224 | 29.63086 | 27.60194 | 0.180443 | 2.890717 | 15.57984 | 0.291136 | 10.12572 | 18.21024 | 0.305415 | 0.0452774627 | 0.0452774627 | 13.76671 | 0.133128 | 0.2300824491 | 13.93231 | 0.141931 | 0.4655188285 | 13.89938 | 0.077766 | 0.2656521474 | 8.84794 | 0.0029601251 | 8.73545 | 0.461138 | 0.0294687078 | 8.8143 | 0.055599 | 0.0888198181 | 8.8051 | 0.035492 | 0.148444047 | 8.76284 | 0.067719 | 0.223238415 | 8.78657 | 0.041886 | 0.2656521474 | 8.84794 | 0.037176 | 0.2931447609 | 8.82567 | 0.113792 | 1.26198e-05 | 1.26198 | 14.37176 | 0.02047581 | 2.97407e-06 | 0.297407 | 8.79872 | 1.325891 | 0.1916048395 | 16.40503 | 17.4073 | 15.29197 | 16.51582 | 14.43493 | 14.37176 | 0.1789329336 | 0.1463273768 | 4.291484 | 4.243276 | 23.32471 | 458.6368 | 8.79872 | 8.799117 | 8.82567 | 0.223238415 | 0.2931447609 | 5.573039
304 | BIFGOO_clean | BIFGOO_clean | I[Cu]12[Cu]3([Cu]1([Cu]23I)I)(I)I.c1ccc(cn1)CN1CC[O]2CC[O]3[K]452[O](C[C]1)CC[O]4CC[N]5([C]C3)Cc1cccnc1 MOFid-v1.hcb.cat0;BIFGOO_clean | I[Cu]12[Cu]3([Cu]1([Cu]23I)I)(I)I.c1ccc(cn1)CN1CC[O]2CC[O]3[K]452[O](C[C]1)CC[O]4CC[N]5([C]C3)Cc1cccnc1 |  | hcb | 0 | Cu,K | 4 | I44,O24,N12 | 0.3 | 2.475 | Cu节点 (CN=4) | M-M=2.48Å | 10.87246 | 9.01928 | 10.87246 | 1.75205 | 1220.8 | 696.781 | 0 | 0 | 0.5534 | 0.315858 | 0 | Cu,K | Cu | Yes | Cu | 1.752052 | 4222.334 | 231 | 19.275 | 19.275 | 13.123 | 4222.334 | 17 | 7 | 72 | 96 | 12 | 18 | 0 | 0 | 0 | 14 | 0 | 0 | 0 | 0 | 0 | 0 | 0 | 0.3116883 | 0.05194805 | 0.07792208 | 0.6796159576 | 21.63801 | 0.282735 | 0.0003310875 | 22.88786 | 0.898262 | 0.0008024662 | 22.58467 | 0.188846 | 0.0082393081 | 22.95646 | 0.422017 | 0.0393334722 | 22.62702 | 0.374206 | 0.1164670327 | 22.46045 | 0.18378 | 0.0796840563 | 22.67368 | 0.495958 | 0.3652638354 | 21.95222 | 0.366649 | 3.975415 | 26.67023 | 0.535529 | 0.6796159576 | 21.63801 | 0.282735 | 4.507732 | 29.18767 | 0.722752 | 1.302811 | 20.79376 | 0.587671 | 2.965804 | 23.03265 | 0.603691 | 0.0166343396 | 0.0166343396 | 20.77173 | 0.190393 | 0.0834284312 | 20.78737 | 0.239086 | 0.1650905948 | 20.64948 | 0.090917 | 0.0855061453 | 13.55922 | 0.0009722187 | 13.89615 | 0.31797 | 0.0097600658 | 13.66796 | 0.2346 | 0.0288593236 | 13.68617 | 0.102292 | 0.0483612174 | 13.6041 | 0.19078 | 0.0717996852 | 13.72608 | 0.125563 | 0.0855061453 | 13.55922 | 0.269841 | 0.0929598222 | 13.61482 | 0.179982 | 8.07588e-06 | 0.807588 | 22.89139 | 0.09645129 | 9.70909e-07 | 0.0970909 | 13.68752 | 0.662981618 | 0.1164670327 | 23.51396 | 25.84841 | 21.69876 | 22.99472 | 22.58705 | 22.89139 | 0.1082277246 | 0.0998326931 | 8.110553 | 8.317855 | 18.90187 | 673.731 | 13.68752 | 13.6298 | 13.61482 | 0.0717996852 | 0.0929598222 | 9.203872
305 | BIFKEI_clean | BIFKEI_clean | [Cu][OH]([Cu])[Cu].n1ccc(cc1)c1ccncc1 MOFid-v1.dia.cat0;BIFKEI_clean | [Cu][OH]([Cu])[Cu] | n1ccc(cc1)c1ccncc1 | dia | 0 | Cu | 6 | N32,O6 | 0.158 | 3.278 | Cu节点 (CN=6) | M-M=3.28Å | 5.92703 | 4.3432 | 5.92703 | 1.02128 | 2025.04 | 1982.84 | 0 | 0 | 0.6088 | 0.596113 | 0 | Cu | Cu | Yes | Cu | 1.021272 | 2681.389 | 138 | 12.287 | 12.916 | 18.199 | 2681.389 | 6 | 6 | 58 | 46 | 20 | 2 | 0 | 0 | 0 | 6 | 0 | 0 | 0 | 0 | 0 | 0 | 0 | 0.4202899 | 0.1449275 | 0.01449275 | 5.533346014 | 28.9857 | 0.438374 | 0.004071208 | 24.79602 | 0.123163 | 0.010199075 | 24.72485 | 0.097736 | 0.0985023463 | 24.78343 | 0.108507 | 0.488223235 | 24.96438 | 0.157972 | 1.37129 | 25.51265 | 0.19063 | 0.9435315031 | 25.23024 | 0.128959 | 3.840690347 | 27.37314 | 0.180028 | 8.80483 | 33.54625 | 1.211125 | 5.533346014 | 28.9857 | 0.438374 | 9.465446 | 33.80915 | 2.032973 | 6.848651 | 30.85584 | 0.457865 | 8.112476 | 32.63056 | 1.103392 | 0.1649218219 | 0.1649218219 | 24.66319 | 0.136942 | 0.7678294863 | 25.05091 | 0.152142 | 1.46156 | 25.47368 | 0.196198 | 0.4933303523 | 15.91655 | 0.0057471914 | 15.82745 | 0.096103 | 0.058423603 | 15.77354 | 0.065982 | 0.1745835716 | 15.85359 | 0.087706 | 0.2857543312 | 15.87457 | 0.091024 | 0.4153659617 | 15.90978 | 0.080249 | 0.4933303523 | 15.91655 | 0.040516 | 0.5474048205 | 15.93726 | 0.082924 | 9.97531e-05 | 9.97531 | 24.69189 | 0.01517549 | 5.91966e-06 | 0.591966 | 15.81045 | 5.368424 | 1.37129 | 26.5594 | 28.06558 | 25.97106 | 25.64156 | 25.23576 | 24.69189 | 1.272787 | 1.206368 | 16.50701 | 16.85115 | 16.04391 | 79.01952 | 15.81045 | 15.9003 | 15.93726 | 0.4153659617 | 0.5474048205 | 8.881444
306 | BIGZUO_clean | BIGZUO_clean | [Ag].[Cr][O]([Cr])[Cr].[O-]C(=O)c1ccncc1 MOFid-v1.ERROR.cat0;BIGZUO_clean | [Cr][O]([Cr])[Cr] | [O-]C(=O)c1ccncc1 | ERROR | 0 | Ag,Cr | 2 | O90,N36 | 0.714 | 3.259 | Ag节点 (CN=2) | M-M=3.26Å | 21.72315 | 20.98793 | 21.52659 | 0.308304 | 1399.52 | 4539.4 | 0 | 0 | 0.9064 | 2.93995 | 0 | Ag,Cr | Ag | Yes | Ag,Cr | 0.3083044 | 39691.07 | 510 | 44.391 | 44.391 | 23.258 | 39691.07 | 36 | 6 | 216 | 144 | 36 | 78 | 0 | 0 | 0 | 0 | 0 | 0 | 0 | 18 | 0 | 0 | 0 | 0.4235294 | 0.07058824 | 0.1529412 | 0.6419340953 | 11.84132 | 0.699269 | 0.0002510444 | 11.4819 | 2.199727 | 0.000634396 | 12.49081 | 0.93228 | 0.0065678642 | 12.03039 | 0.697277 | 0.0320827955 | 11.92807 | 0.453226 | 0.097367909 | 11.85891 | 0.291436 | 0.0651154888 | 11.77969 | 0.414179 | 0.3291904479 | 11.90382 | 0.311472 | 6.544337 | 11.35256 | 0.238765 | 0.6419340953 | 11.84132 | 0.699269 | 16.57649 | 12.93982 | 0.298774 | 1.246391333 | 11.31424 | 0.616748 | 3.091252 | 11.09871 | 0.414431 | 0.0294739693 | 0.0294739693 | 10.2203 | 0.294731 | 0.1444048086 | 10.36482 | 0.248758 | 0.2930332697 | 10.3576 | 0.321073 | 0.2185239709 | 6.16555 | 0.0024392016 | 6.06105 | 0.417718 | 0.0242732793 | 6.12882 | 0.072448 | 0.0728232303 | 6.20158 | 0.098808 | 0.1211798093 | 6.26752 | 0.02118 | 0.182003796 | 6.19757 | 0.105408 | 0.2185239709 | 6.16555 | 0.094989 | 0.2401748539 | 6.14887 | 0.124501 | 6.42796e-06 | 0.642796 | 11.90692 | 0.06046218 | 2.43702e-06 | 0.243702 | 6.211996 | 0.612460126 | 0.097367909 | 12.44562 | 11.86815 | 13.27923 | 12.18948 | 11.85556 | 11.90692 | 0.0908000448 | 0.0678939397 | 2.674887 | 2.637631 | 30.13627 | 969.2161 | 6.211996 | 6.210213 | 6.14887 | 0.182003796 | 0.2401748539 | 5.694924
307 | BIHBAX_clean | BIHBAX_clean | [Ag].[Cr][O]([Cr])[Cr].[O-]C(=O)c1ccncc1 MOFid-v1.ERROR.cat0;BIHBAX_clean | [Cr][O]([Cr])[Cr] | [O-]C(=O)c1ccncc1 | ERROR | 0 | Ag,Cr | 5 | O120,N48 | 0.714 | 3.242 | Ag节点 (CN=5) | M-M=3.24Å | 18.57439 | 17.55669 | 18.57439 | 0.321672 | 1460.76 | 4541.16 | 0 | 0 | 0.8984 | 2.79291 | 0 | Ag,Cr | Ag | Yes | Ag,Cr | 0.3216722 | 50722.16 | 680 | 24.62 | 24.62 | 83.68 | 50722.16 | 48 | 6 | 288 | 192 | 48 | 104 | 0 | 0 | 0 | 0 | 0 | 0 | 0 | 24 | 0 | 0 | 0 | 0.4235294 | 0.07058824 | 0.1529412 | 0.6062047951 | 11.54976 | 0.543484 | 0.0002366263 | 12.54287 | 0.327123 | 0.0006717134 | 11.65215 | 1.105189 | 0.0064347089 | 11.76084 | 0.175954 | 0.0313517136 | 11.8063 | 0.201101 | 0.0923173367 | 11.67817 | 0.119379 | 0.0629629527 | 11.8187 | 0.137541 | 0.3102501659 | 11.62294 | 0.252356 | 6.476972 | 11.34649 | 0.340224 | 0.6062047951 | 11.54976 | 0.543484 | 17.39607 | 13.35695 | 0.249639 | 1.210004 | 11.26411 | 0.279354 | 3.097362 | 11.22011 | 0.231552 | 0.0280936492 | 0.0280936492 | 10.34245 | 0.123254 | 0.1397774497 | 10.1989 | 0.210296 | 0.2800459627 | 10.12393 | 0.20301 | 0.2118848643 | 6.25726 | 0.0023789849 | 6.25634 | 0.158363 | 0.0238343756 | 6.24398 | 0.096555 | 0.0710998445 | 6.1952 | 0.060988 | 0.1200725848 | 6.24899 | 0.116812 | 0.1755500043 | 6.28158 | 0.116989 | 0.2118848643 | 6.25726 | 0.095905 | 0.2372255063 | 6.16646 | 0.084835 | 6.24016e-06 | 0.624016 | 11.7517 | 0.07257152 | 2.37499e-06 | 0.237499 | 6.256034 | 0.5781111459 | 0.0923173367 | 12.47817 | 12.50305 | 13.03145 | 11.90002 | 11.76772 | 11.7517 | 0.0858826278 | 0.0642236875 | 2.629374 | 2.627447 | 30.49534 | 1023.87 | 6.256034 | 6.26261 | 6.16646 | 0.1755500043 | 0.2372255063 | 5.495668
308 | BIHBEB_clean | BIHBEB_clean | * MOFid-v1.NA.NAno_mof;BIHBEB_clean |  |  | NA |  | Cd,Cr | 5 | O30,N12 | 0.714 | 3.3 | Cd节点 (CN=5) | M-M=3.3Å | 18.34605 | 17.1599 | 18.34605 | 0.724278 | 1666.73 | 2301.23 | 0 | 0 | 0.776 | 1.07141 | 0 | Cd,Cr | Cd | Yes | Cd,Cr | 0.7242802 | 6353.837 | 263 | 22.858 | 22.858 | 14.042 | 6353.837 | 9 | 6 | 120 | 96 | 12 | 26 | 0 | 0 | 0 | 0 | 0 | 0 | 0 | 6 | 0 | 0 | 0 | 0.4562738 | 0.04562738 | 0.09885932 | 5.09969359 | 22.41481 | 0.499123 | 0.0277123554 | 32.2546 | 0.200801 | 0.0683449651 | 32.22539 | 0.35081 | 0.4749033514 | 31.78076 | 0.443747 | 1.277921 | 31.56601 | 1.095426 | 2.195015658 | 28.04918 | 1.433105 | 1.800868 | 29.63369 | 0.738246 | 3.635215 | 24.22841 | 0.939198 | 18.25214 | 23.54541 | 1.464341 | 5.09969359 | 22.41481 | 0.499123 | 21.96431 | 28.78511 | 1.175603 | 7.694006 | 22.21352 | 0.204613 | 13.25706 | 23.38753 | 0.938118 | 0.4946524641 | 0.4946524641 | 30.4116 | 0.387289 | 1.398885 | 27.56659 | 0.660396 | 2.07344 | 26.22066 | 0.794425 | 0.9462073442 | 17.37043 | 0.0171961841 | 19.69123 | 0.217194 | 0.1616508962 | 19.18713 | 0.200377 | 0.4272569539 | 18.78689 | 0.313247 | 0.631976116 | 18.19547 | 0.27446 | 0.8352970311 | 17.58978 | 0.223354 | 0.9462073442 | 17.37043 | 0.375734 | 1.002473 | 17.06004 | 0.266845 | 0.000701282 | 70.1282 | 32.25153 | 0.02661893 | 1.76715e-05 | 1.76715 | 19.66019 | 4.605041 | 2.195015658 | 29.64562 | 31.3133 | 29.64245 | 27.9811 | 29.74963 | 32.25153 | 1.720112 | 1.700363 | 13.13913 | 39.68435 | 18.26694 | 68.91268 | 19.66019 | 17.71856 | 17.06004 | 0.8352970311 | 1.002473 | 12.59133
309 | BIJDUV_clean | BIJDUV_clean | * MOFid-v1.NA.NA;BIJDUV_clean |  |  | NA |  | Cd,Ti | 5 | O50,N24,Br2 | 0.658 | 3.602 | Cd节点 (CN=5) | M-M=3.6Å | 8.61386 | 5.69718 | 8.42708 | 0.896671 | 1704.44 | 1900.85 | 0 | 0 | 0.6122 | 0.682747 | 0 | Cd,Ti | Cd | Yes | Ti | 0.8966743 | 10650.03 | 670 | 16.7622 | 34.4419 | 18.4473 | 10650.03 | 14 | 7 | 272 | 320 | 24 | 38 | 0 | 0 | 0 | 0 | 0 | 0 | 0 | 0 | 0 | 0 | 0 | 0.4059701 | 0.0358209 | 0.05671642 | 4.241509 | 25.06827 | 0.566182 | 0.003953791 | 28.54763 | 0.392537 | 0.0095725648 | 28.7379 | 0.336918 | 0.0938911242 | 28.42364 | 0.156178 | 0.4261443295 | 28.00037 | 0.564845 | 1.032555 | 26.77139 | 0.950713 | 0.7494292327 | 27.2167 | 0.50288 | 2.583873 | 24.98646 | 0.33022 | 10.67097 | 31.71032 | 1.804254 | 4.241509 | 25.06827 | 0.566182 | 11.40795 | 33.53794 | 1.204399 | 6.698733 | 25.97966 | 0.823608 | 9.512076 | 29.60253 | 1.372614 | 0.1285471128 | 0.1285471128 | 26.43729 | 0.285822 | 0.5837134417 | 25.69717 | 0.906527 | 1.041935862 | 24.90441 | 0.572652 | 0.3821526992 | 15.58172 | 0.0046297827 | 15.76294 | 0.271876 | 0.0442763728 | 15.74709 | 0.213324 | 0.1364329586 | 15.73827 | 0.300756 | 0.2197342699 | 15.7013 | 0.137314 | 0.3189355158 | 15.53933 | 0.198536 | 0.3821526992 | 15.58172 | 0.034139 | 0.4203777503 | 15.62493 | 0.239324 | 9.91566e-05 | 9.91566 | 28.7944 | 0.07695751 | 4.54869e-06 | 0.454869 | 15.86214 | 4.112962 | 1.032555 | 27.62474 | 29.53812 | 27.18629 | 26.14981 | 27.32949 | 28.7944 | 0.9386634503 | 0.9040074617 | 16.18751 | 21.79894 | 16.50653 | 99.50954 | 15.86214 | 15.60745 | 15.62493 | 0.3189355158 | 0.4203777503 | 12.93226
310 | BIJFAD_clean | BIJFAD_clean | * MOFid-v1.NA.NA;BIJFAD_clean |  |  | NA |  | Zn,Ti | 5 | O56,N28 | 0.667 | 0.956 | Zn节点 (CN=5) | M-M=0.956Å | 8.3585 | 6.26342 | 8.18439 | 0.855984 | 1774.61 | 2073.18 | 0 | 0 | 0.6172 | 0.721042 | 0 | Zn,Ti | Zn | Yes | Zn,Ti | 0.8559713 | 10552.65 | 670 | 16.9014 | 34.0597 | 18.3315 | 10552.65 | 16 | 6 | 272 | 320 | 24 | 38 | 0 | 0 | 8 | 0 | 0 | 0 | 0 | 0 | 0 | 0 | 0 | 0.4059701 | 0.0358209 | 0.05671642 | 4.874207 | 25.69578 | 0.457791 | 0.0038075825 | 27.54442 | 0.364565 | 0.0094465732 | 27.5468 | 0.467176 | 0.0900492121 | 27.24908 | 0.300999 | 0.4299075492 | 27.12812 | 0.357788 | 1.082622 | 26.42096 | 0.592131 | 0.763260596 | 26.44878 | 0.354437 | 2.852617 | 25.00074 | 0.462551 | 11.54551 | 32.50761 | 1.406891 | 4.874207 | 25.69578 | 0.457791 | 12.24319 | 33.35499 | 2.766789 | 7.667109 | 27.40163 | 0.597476 | 10.33045 | 30.67303 | 1.236097 | 0.1300138925 | 0.1300138925 | 25.46555 | 0.289764 | 0.6173660741 | 25.53136 | 0.364934 | 1.11635 | 24.69456 | 0.434185 | 0.4205436996 | 15.52888 | 0.0049496275 | 15.51192 | 0.099699 | 0.0496065732 | 15.64494 | 0.151721 | 0.1444468593 | 15.5492 | 0.146543 | 0.2374925032 | 15.48831 | 0.167758 | 0.34983572 | 15.37137 | 0.203729 | 0.4205436996 | 15.52888 | 0.115674 | 0.4640976642 | 15.47066 | 0.212246 | 9.35641e-05 | 9.35641 | 27.6058 | 0.07041532 | 4.95751e-06 | 0.495751 | 15.65199 | 4.744192691 | 1.082622 | 27.21428 | 29.24223 | 26.46751 | 25.9331 | 26.66595 | 27.6058 | 0.9925726564 | 0.952607976 | 15.47329 | 18.8732 | 16.51672 | 95.02738 | 15.65199 | 15.46285 | 15.47066 | 0.34983572 | 0.4640976642 | 11.9538
311 | BINROH_clean | BINROH_clean | [Cu][Cu].[O-]C(=O)c1ccc2c(c1)ccc(c2)c1cc(cc(c1)c1ccc2c(c1)ccc(c2)C(=O)[O-])c1ccc2c(c1)ccc(c2)C(=O)[O-] MOFid-v1.pto.cat1;BINROH_clean | [Cu][Cu] | [O-]C(=O)c1ccc2c(c1)ccc(c2)c1cc(cc(c1)c1ccc2c(c1)ccc(c2)C(=O)[O-])c1ccc2c(c1)ccc(c2)C(=O)[O-] | pto | 1 | Cu | 4 | O96 | 1 | 2.622 | Cu节点 (CN=4) | M-M=2.62Å | 21.31368 | 10.23686 | 21.31368 | 0.503862 | 1906.53 | 3783.82 | 0 | 0 | 0.7964 | 1.58059 | 0 | Cu | Cu | Yes | Cu | 0.5038623 | 35904.34 | 1080 | 32.99 | 32.99 | 32.99 | 35904.34 | 24 | 4 | 624 | 336 | 0 | 96 | 0 | 0 | 0 | 24 | 0 | 0 | 0 | 0 | 0 | 0 | 0 | 0.5777778 | 0 | 0.08888889 | 3.171611 | 20.37576 | 0.261733 | 0.0017256548 | 20.19022 | 0.780975 | 0.0040800722 | 20.4426 | 0.698291 | 0.0402545704 | 20.64474 | 0.179395 | 0.2007037529 | 20.75826 | 0.238038 | 0.590105107 | 20.64932 | 0.25168 | 0.4065982388 | 20.56321 | 0.263897 | 1.791143 | 20.5995 | 0.607463 | 19.94087 | 20.8686 | 0.39931 | 3.171611 | 20.37576 | 0.261733 | 28.96182 | 26.02773 | 1.01939 | 5.42628 | 19.47895 | 0.490547 | 10.87338 | 18.76974 | 0.380821 | 0.0951037746 | 0.0951037746 | 19.31372 | 0.244402 | 0.4639028295 | 19.33069 | 0.244498 | 0.9033022785 | 19.21239 | 0.331902 | 0.4106645424 | 11.53643 | 0.0046170446 | 11.72756 | 0.223784 | 0.0462117511 | 11.66597 | 0.143164 | 0.1394843122 | 11.61234 | 0.090037 | 0.230402456 | 11.61317 | 0.076021 | 0.3409499234 | 11.59196 | 0.123914 | 0.4106645424 | 11.53643 | 0.183326 | 0.4492531216 | 11.59032 | 0.198942 | 4.05489e-05 | 4.05489 | 20.58964 | 0.06799191 | 4.68326e-06 | 0.468326 | 11.67877 | 3.076508 | 0.590105107 | 22.22407 | 24.24809 | 20.51788 | 21.90624 | 20.65693 | 20.58964 | 0.5498505366 | 0.4950013324 | 8.653838 | 8.658264 | 18.2224 | 151.9662 | 11.67877 | 11.58052 | 11.59032 | 0.3409499234 | 0.4492531216 | 8.910875
312 | BINRUN_clean | BINRUN_clean | [O-]C(=O)c1ccc2c(c1)ccc(c2)c1cc(cc(c1)c1ccc2c(c1)ccc(c2)C(=O)[O-])c1ccc2c(c1)ccc(c2)C(=O)[O-].[Zn][Zn] MOFid-v1.pto.cat1;BINRUN_clean | [Zn][Zn] | [O-]C(=O)c1ccc2c(c1)ccc(c2)c1cc(cc(c1)c1ccc2c(c1)ccc(c2)C(=O)[O-])c1ccc2c(c1)ccc(c2)C(=O)[O-] | pto | 1 | Zn | 4 | O96 | 1 | 3.016 | Zn节点 (CN=4) | M-M=3.02Å | 21.10286 | 10.09364 | 21.09225 | 0.511736 | 1907.73 | 3727.96 | 0 | 0 | 0.7778 | 1.51992 | 0 | Zn | Zn | Yes | Zn | 0.5117251 | 35495.49 | 1080 | 32.8643 | 32.8643 | 32.8643 | 35495.49 | 24 | 4 | 624 | 336 | 0 | 96 | 0 | 0 | 24 | 0 | 0 | 0 | 0 | 0 | 0 | 0 | 0 | 0.5777778 | 0 | 0.08888889 | 3.343816 | 20.37056 | 0.525858 | 0.0018237299 | 21.03346 | 0.412958 | 0.0044427707 | 20.9118 | 0.433441 | 0.0438929288 | 20.78346 | 0.220919 | 0.2183173855 | 20.8079 | 0.381308 | 0.6415918493 | 20.9304 | 0.321146 | 0.4273378621 | 21.06332 | 0.231171 | 1.884228 | 20.50095 | 0.329421 | 20.08393 | 21.53893 | 0.449759 | 3.343816 | 20.37056 | 0.525858 | 28.64704 | 26.07631 | 1.241513 | 5.677010769 | 19.70326 | 0.161469 | 11.19352 | 18.77253 | 0.338155 | 0.1009633349 | 0.1009633349 | 19.6302 | 0.133438 | 0.4902816841 | 19.63426 | 0.183564 | 0.9597755894 | 19.6735 | 0.337838 | 0.4262957307 | 11.77447 | 0.0049958316 | 11.88957 | 0.330555 | 0.0495515195 | 11.90313 | 0.151158 | 0.1456150086 | 11.84559 | 0.085885 | 0.2410065971 | 11.91017 | 0.076933 | 0.3614779004 | 11.77271 | 0.100889 | 0.4262957307 | 11.77447 | 0.1437 | 0.4736350063 | 11.8585 | 0.084428 | 4.43912e-05 | 4.43912 | 20.86957 | 0.02113624 | 4.9597e-06 | 0.49597 | 11.95104 | 3.242852 | 0.6415918493 | 22.39364 | 24.57446 | 20.62164 | 21.98482 | 20.93387 | 20.86957 | 0.5976989205 | 0.5406285144 | 8.874565 | 8.95038 | 18.11139 | 141.1608 | 11.95104 | 11.81912 | 11.8585 | 0.3614779004 | 0.4736350063 | 8.918536
313 | BINSAU_clean | BINSAU_clean | [Mn][Mn].[O-]C(=O)c1ccc2c(c1)ccc(c2)c1cc(cc(c1)c1ccc2c(c1)ccc(c2)C(=O)[O-])c1ccc2c(c1)ccc(c2)C(=O)[O-] MOFid-v1.pto.cat1;BINSAU_clean | [Mn][Mn] | [O-]C(=O)c1ccc2c(c1)ccc(c2)c1cc(cc(c1)c1ccc2c(c1)ccc(c2)C(=O)[O-])c1ccc2c(c1)ccc(c2)C(=O)[O-] | pto | 1 | Mn | 4 | O96 | 1 | 3.28 | Mn节点 (CN=4) | M-M=3.28Å | 21.88013 | 9.52705 | 21.05522 | 0.471575 | 1883.78 | 3994.65 | 0 | 0 | 0.7874 | 1.66972 | 0 | Mn | Mn | Yes | Mn | 0.4715752 | 37635.12 | 1080 | 33.5118 | 33.5118 | 33.5118 | 37635.12 | 24 | 4 | 624 | 336 | 0 | 96 | 0 | 0 | 0 | 0 | 0 | 0 | 0 | 0 | 24 | 0 | 0 | 0.5777778 | 0 | 0.08888889 | 2.774751 | 19.39215 | 0.215605 | 0.0012724761 | 18.89437 | 0.257474 | 0.0032513636 | 19.30467 | 0.478247 | 0.0316388092 | 19.14877 | 0.202945 | 0.1579180307 | 19.15738 | 0.113413 | 0.474703771 | 19.22922 | 0.220705 | 0.3247761419 | 19.24465 | 0.294753 | 1.512165 | 19.43207 | 0.308925 | 19.52919 | 19.8274 | 0.546723 | 2.774751 | 19.39215 | 0.215605 | 30.49525 | 23.98025 | 0.407242 | 5.076885 | 18.91471 | 0.350276 | 10.5413 | 18.49897 | 0.409001 | 0.0860465203 | 0.0860465203 | 18.05783 | 0.149672 | 0.4136342731 | 17.82044 | 0.086056 | 0.8113719509 | 17.89662 | 0.275813 | 0.3900794299 | 10.93912 | 0.0046267606 | 11.17063 | 0.239824 | 0.0453647098 | 11.1081 | 0.119801 | 0.1364964564 | 10.98111 | 0.077941 | 0.2276422377 | 11.12405 | 0.131938 | 0.3332250092 | 11.02359 | 0.138998 | 0.3900794299 | 10.93912 | 0.191618 | 0.4391726819 | 11.02869 | 0.130337 | 3.23758e-05 | 3.23758 | 19.16843 | 0.02218712 | 4.52728e-06 | 0.452728 | 11.08196 | 2.688705 | 0.474703771 | 20.68502 | 22.26597 | 18.94472 | 20.84437 | 19.21042 | 19.16843 | 0.4430649618 | 0.3886572507 | 7.122871 | 7.15127 | 19.27279 | 186.4488 | 11.08196 | 11.02892 | 11.02869 | 0.3332250092 | 0.4391726819 | 8.086465
314 | BIPLIX_clean | BIPLIX_clean | * MOFid-v1.NA.NA;BIPLIX_clean |  |  | NA |  | Zn,Co | 6 | O48,N24 | 0.667 | 3.152 | Zn节点 (CN=6) | M-M=3.15Å | 7.36646 | 5.75458 | 7.16866 | 1.07595 | 1632.15 | 1516.94 | 0 | 0 | 0.6014 | 0.558949 | 0 | Zn,Co | Zn | Yes | Zn | 1.075923 | 6426.872 | 346 | 16.082 | 17.074 | 27.878 | 6426.872 | 14 | 6 | 168 | 88 | 24 | 52 | 0 | 0 | 10 | 0 | 0 | 4 | 0 | 0 | 0 | 0 | 0 | 0.4855491 | 0.06936416 | 0.150289 | 1.883975 | 21.35397 | 0.23067 | 0.0007473972 | 19.61154 | 0.612452 | 0.0018850017 | 20.0219 | 0.312284 | 0.0179495388 | 19.75444 | 0.206244 | 0.0914766126 | 19.86735 | 0.16878 | 0.2794605113 | 20.0563 | 0.181331 | 0.1855886258 | 19.87022 | 0.188733 | 0.9358853494 | 20.51384 | 0.078819 | 7.734387 | 30.16905 | 0.178388 | 1.883975 | 21.35397 | 0.23067 | 8.537229866 | 30.71498 | 1.749429 | 3.775971 | 23.38379 | 0.194473 | 6.473720273 | 27.58185 | 0.250675 | 0.0446457257 | 0.0446457257 | 19.35321 | 0.095986 | 0.2228324179 | 19.42367 | 0.05415 | 0.4437828357 | 19.69101 | 0.271609 | 0.1984984863 | 12.5488 | 0.0021821596 | 12.47707 | 0.129674 | 0.0228751563 | 12.49276 | 0.057879 | 0.0690216796 | 12.54022 | 0.054999 | 0.1128149523 | 12.51648 | 0.066372 | 0.1678131795 | 12.49104 | 0.059636 | 0.1984984863 | 12.5488 | 0.052595 | 0.2205061817 | 12.55316 | 0.030668 | 1.83309e-05 | 1.83309 | 19.79698 | 0.0107198 | 2.28645e-06 | 0.228645 | 12.48751 | 1.839329 | 0.2794605113 | 21.96647 | 23.77526 | 20.04393 | 22.08021 | 19.93129 | 19.79698 | 0.2615109725 | 0.2348147856 | 8.326536 | 8.017188 | 18.32708 | 296.713 | 12.48751 | 12.51877 | 12.55316 | 0.1678131795 | 0.2205061817 | 7.309467
315 | BIPSUQ_clean | BIPSUQ_clean | [Cu][Cu].[O-]C(=O)c1cc(cc(c1)C(=O)[O-])c1ccc(cc1)C1=C2C=CC3=[N]2[Cu]24n5c1ccc5C(=C1[N]2=C(C=C1)C(=c1n4c(=C3c2ccc(cc2)c2cc(cc(c2)C(=O)[O-])C(=O)[O-])cc1)c1ccc(cc1)c1cc(cc(c1)C(=O)[O-])C(=O)[O-])c1ccc(cc1)c1cc(cc(c1)C(=O)[O-])C(=O)[O-] MOFid-v1.ERROR,UNKNOWN.cat0;BIPSUQ_clean | [Cu][Cu].[O-]C(=O)c1cc(cc(c1)C(=O)[O-])c1ccc(cc1)C1=C2C=CC3=[N]2[Cu]24n5c1ccc5C(=C1[N]2=C(C=C1)C(=c1n4c(=C3c2ccc(cc2)c2cc(cc(c2)C(=O)[O-])C(=O)[O-])cc1)c1ccc(cc1)c1cc(cc(c1)C(=O)[O-])C(=O)[O-])c1ccc(cc1)c1cc(cc(c1)C(=O)[O-])C(=O)[O-] |  | ERROR | 0 | Cu | 4 | O144,N24 | 0.857 | 2.616 | Cu节点 (CN=4) | M-M=2.62Å | 18.61448 | 16.92881 | 18.61448 | 0.43749 | 1960.32 | 4480.84 | 0 | 0 | 0.8374 | 1.9141 | 0 | Cu | Cu | Yes | Cu | 0.4374905 | 42951.6 | 930 | 33.7831 | 33.7831 | 43.456 | 42951.6 | 42 | 5 | 480 | 240 | 24 | 144 | 0 | 0 | 0 | 42 | 0 | 0 | 0 | 0 | 0 | 0 | 0 | 0.516129 | 0.02580645 | 0.1548387 | 1.253876 | 14.75028 | 0.084901 | 0.0004904531 | 14.73605 | 1.369614 | 0.00108695 | 14.5125 | 0.886706 | 0.0126589909 | 14.50621 | 0.167948 | 0.0618766172 | 14.61766 | 0.102786 | 0.1899909072 | 14.65162 | 0.128404 | 0.1242039211 | 14.62591 | 0.037909 | 0.6380484887 | 14.58215 | 0.211611 | 16.42506 | 17.80404 | 0.573273 | 1.253876 | 14.75028 | 0.084901 | 31.85687 | 21.24674 | 0.427923 | 2.464288 | 15.04407 | 0.327219 | 6.976275 | 15.83758 | 0.174049 | 0.0449670332 | 0.0449670332 | 13.73843 | 0.099554 | 0.2241061144 | 13.69766 | 0.076269 | 0.4428172453 | 13.73939 | 0.193492 | 0.2690996586 | 8.41686 | 0.0028543484 | 8.25118 | 0.536395 | 0.0298778696 | 8.48564 | 0.082183 | 0.0908796246 | 8.45094 | 0.068871 | 0.1503216506 | 8.40869 | 0.060201 | 0.226231411 | 8.45285 | 0.036249 | 0.2690996586 | 8.41686 | 0.09775 | 0.3044564632 | 8.47902 | 0.071395 | 1.24479e-05 | 1.24479 | 14.6096 | 0.01259405 | 3.0212e-06 | 0.30212 | 8.442745 | 1.208909328 | 0.1899909072 | 16.49447 | 17.24233 | 15.39099 | 16.8501 | 14.63173 | 14.6096 | 0.1773319163 | 0.145023874 | 4.199039 | 4.120184 | 23.62193 | 462.8288 | 8.442745 | 8.426133 | 8.47902 | 0.226231411 | 0.3044564632 | 6.166856
316 | BIRGIU_clean | BIRGIU_clean | [Mn].[Mn]Br.[N][N][N].[O]CC(CN1[CH]C=CC=C1)(CBr)C[O] MOFid-v1.ERROR.cat1;BIRGIU_clean | [Mn]Br | [N][N][N].[O]CC(CN1[CH]C=CC=C1)(CBr)C[O] | ERROR | 1 | Mn | 5 | O40,Br12,N8 | 0.667 | 3.195 | Mn节点 (CN=5) | M-M=3.19Å | 6.67557 | 4.28336 | 6.67557 | 1.36929 | 1467.6 | 1071.8 | 0 | 0 | 0.553 | 0.403858 | 0 | Mn | Mn | Yes | Mn | 1.369294 | 5126.95 | 324 | 16.342 | 16.809 | 19.303 | 5126.95 | 12 | 6 | 96 | 152 | 20 | 24 | 0 | 0 | 0 | 0 | 0 | 0 | 0 | 0 | 12 | 0 | 0 | 0.2962963 | 0.0617284 | 0.07407407 | 2.987587 | 28.26842 | 0.832915 | 0.0013349506 | 24.33903 | 0.375099 | 0.0033617693 | 24.33691 | 0.293965 | 0.0337477878 | 24.48348 | 0.280668 | 0.1719040874 | 24.57114 | 0.188025 | 0.5123475363 | 25.11451 | 0.441578 | 0.340941653 | 24.84171 | 0.271948 | 1.687287 | 26.80877 | 0.339567 | 6.17635519 | 34.23554 | 1.164925 | 2.987587 | 28.26842 | 0.832915 | 6.663841304 | 34.0904 | 2.429013 | 4.334963 | 30.73734 | 0.693243 | 5.561205 | 33.50117 | 1.480908 | 0.0593631688 | 0.0593631688 | 23.69466 | 0.084194 | 0.2982468874 | 23.88905 | 0.141121 | 0.5613696426 | 24.11493 | 0.232772 | 0.2005146068 | 15.01885 | 0.0023165754 | 14.90657 | 0.151503 | 0.0233904634 | 14.95605 | 0.129288 | 0.069989553 | 15.05027 | 0.076754 | 0.1133850568 | 15.02325 | 0.055935 | 0.1671541469 | 15.04282 | 0.062258 | 0.2005146068 | 15.01885 | 0.127271 | 0.2260974641 | 15.09351 | 0.023419 | 3.37276e-05 | 3.37276 | 24.37889 | 0.06104193 | 2.33233e-06 | 0.233233 | 14.92918 | 2.928224 | 0.5123475363 | 25.99327 | 27.73197 | 24.69236 | 25.55547 | 24.84245 | 24.37889 | 0.4785997485 | 0.4529843675 | 15.3256 | 14.4609 | 16.21087 | 168.2596 | 14.92918 | 15.02831 | 15.09351 | 0.1671541469 | 0.2260974641 | 9.449716
317 | BIRSEC_clean | BIRSEC_clean | [Co][OH]1[Co][OH]([Co])[Co]2[OH]([Co]1[OH]2[Co])[Co].[O-]C(=O)c1cccc(c1)C(=O)[O-].[O-]C(=O)c1ccncc1 MOFid-v1.ERROR.cat0;BIRSEC_clean | [Co][OH]1[Co][OH]([Co])[Co]2[OH]([Co]1[OH]2[Co])[Co] | [O-]C(=O)c1cccc(c1)C(=O)[O-].[O-]C(=O)c1ccncc1 | ERROR | 0 | Co | 6 | O72,N8 | 0.9 | 3.043 | Co节点 (CN=6) | M-M=3.04Å | 6.48832 | 4.86094 | 6.48832 | 1.33798 | 1247.05 | 932.038 | 0 | 0 | 0.5134 | 0.383713 | 0 | Co | Co | Yes | Co | 1.337979 | 3627.228 | 230 | 13.111 | 13.848 | 19.978 | 3627.228 | 14 | 5 | 96 | 64 | 8 | 48 | 0 | 0 | 0 | 0 | 0 | 14 | 0 | 0 | 0 | 0 | 0 | 0.4173913 | 0.03478261 | 0.2086957 | 2.786767833 | 27.96921 | 0.248704 | 0.0017193426 | 22.83397 | 0.126106 | 0.0042726947 | 22.95876 | 0.043373 | 0.0438475138 | 22.92058 | 0.040932 | 0.222885826 | 23.26737 | 0.118542 | 0.6617009836 | 24.10301 | 0.166775 | 0.4517572739 | 23.65863 | 0.089843 | 1.874409 | 26.13083 | 0.177844 | 4.680677 | 31.83541 | 1.242841 | 2.786767833 | 27.96921 | 0.248704 | 5.078382 | 33.0438 | 1.202082 | 3.550857 | 29.23628 | 0.235268 | 4.2893 | 31.31547 | 0.664054 | 0.085297785 | 0.085297785 | 23.04796 | 0.090573 | 0.4035151717 | 23.64928 | 0.203046 | 0.7577938451 | 24.15353 | 0.093856 | 0.2959600259 | 15.32994 | 0.0036076256 | 15.17692 | 0.079181 | 0.0356015124 | 15.18995 | 0.077695 | 0.1032354043 | 15.22939 | 0.06416 | 0.168720118 | 15.27338 | 0.036106 | 0.2497067155 | 15.32491 | 0.030651 | 0.2959600259 | 15.32994 | 0.071992 | 0.3272653203 | 15.31814 | 0.031818 | 4.44778e-05 | 4.44778 | 22.86206 | 0.01447375 | 3.58361e-06 | 0.358361 | 15.18988 | 2.701470048 | 0.6617009836 | 25.30906 | 26.70516 | 24.29152 | 24.93049 | 23.67634 | 22.86206 | 0.6178534698 | 0.5764031986 | 13.24956 | 12.41145 | 16.55908 | 136.305 | 15.18988 | 15.30941 | 15.31814 | 0.2497067155 | 0.3272653203 | 7.672181
318 | BIRSIG_clean | BIRSIG_clean | [Ni][OH]1[Ni][OH]([Ni])[Ni]2[OH]([Ni]1[OH]2[Ni])[Ni].[O-]C(=O)c1cccc(c1)C(=O)[O-].[O-]C(=O)c1ccncc1 MOFid-v1.ERROR.cat0;BIRSIG_clean | [Ni][OH]1[Ni][OH]([Ni])[Ni]2[OH]([Ni]1[OH]2[Ni])[Ni] | [O-]C(=O)c1cccc(c1)C(=O)[O-].[O-]C(=O)c1ccncc1 | ERROR | 0 | Ni | 6 | O72,N8 | 0.9 | 2.988 | Ni节点 (CN=6) | M-M=2.99Å | 6.37536 | 4.74657 | 6.37536 | 1.3786 | 1214.29 | 880.813 | 0 | 0 | 0.4994 | 0.362252 | 0 | Ni | Ni | Yes | Ni | 1.378598 | 3516.307 | 230 | 12.988 | 13.722 | 19.73 | 3516.307 | 14 | 5 | 96 | 64 | 8 | 48 | 0 | 0 | 0 | 0 | 14 | 0 | 0 | 0 | 0 | 0 | 0 | 0.4173913 | 0.03478261 | 0.2086957 | 2.880976 | 28.99449 | 0.585306 | 0.0022244425 | 23.70904 | 0.144502 | 0.0053438002 | 23.63446 | 0.050849 | 0.0544913469 | 23.85046 | 0.079506 | 0.2740303296 | 24.22872 | 0.060144 | 0.7895743073 | 25.18604 | 0.105663 | 0.5415543256 | 24.721 | 0.099683 | 2.054124 | 27.30344 | 0.322431 | 4.499394 | 31.55421 | 0.931934 | 2.880976 | 28.99449 | 0.585306 | 4.827342 | 32.27796 | 2.594211 | 3.511671 | 30.59332 | 0.691643 | 4.147904 | 31.07963 | 0.590435 | 0.0976421051 | 0.0976421051 | 23.93821 | 0.048609 | 0.4631743078 | 24.47438 | 0.165409 | 0.8490240842 | 25.14047 | 0.229011 | 0.3266954499 | 15.87081 | 0.0039179304 | 15.71722 | 0.064663 | 0.0395710972 | 15.75881 | 0.04824 | 0.1167436216 | 15.76941 | 0.053514 | 0.1923061549 | 15.80767 | 0.050366 | 0.2802561993 | 15.86958 | 0.025643 | 0.3266954499 | 15.87081 | 0.072389 | 0.3587368415 | 15.88777 | 0.045506 | 5.48094e-05 | 5.48094 | 23.70742 | 0.02611763 | 4.00894e-06 | 0.400894 | 15.7448 | 2.783334 | 0.7895743073 | 26.01036 | 27.48382 | 25.07992 | 25.46735 | 24.71192 | 23.70742 | 0.7350829604 | 0.6919322022 | 14.08665 | 13.67179 | 16.47993 | 118.4848 | 15.7448 | 15.84935 | 15.88777 | 0.2802561993 | 0.3587368415 | 7.962617
319 | BIWSEG_ion_b | BIWSEG_ion_b | Cl[Cu].[N]1N=NC(=N1)c1ccc(cc1)c1cc(cc(c1)c1ccc(cc1)C1=N[N]N=N1)c1ccc(cc1)C1=N[N]N=N1 MOFid-v1.the.cat0;BIWSEG_ion_b | Cl[Cu] | [N]1N=NC(=N1)c1ccc(cc1)c1cc(cc(c1)c1ccc(cc1)C1=N[N]N=N1)c1ccc(cc1)C1=N[N]N=N1 | the | 0 | Cu | 4 | N2,Cl2 | 0 | 6.667 | Cu节点 (CN=4) | M-M=6.67Å | 29.73511 | 11.96997 | 29.73511 | 0.466941 | 1434.98 | 3073.15 | 0 | 0 | 0.843 | 1.80537 | 0 | Cu | Cu | Yes | Cu | 0.02125205 | 24464.77 | 16 | 29.03 | 29.03 | 29.03 | 24464.77 | 2 | 5 | 7 | 3 | 2 | 0 | 0 | 0 | 0 | 2 | 0 | 0 | 0 | 0 | 0 | 0 | 0 | 0.4375 | 0.125 | 0 | 1.641975 | 19.07813 | 0.762882 | 0.0010538761 | 23.6032 | 2.296866 | 0.0027836864 | 23.45515 | 1.083843 | 0.0269428865 | 23.25116 | 0.732918 | 0.1331663248 | 23.13458 | 0.403187 | 0.3651280788 | 22.36943 | 0.515258 | 0.2459383309 | 22.812 | 0.660591 | 0.9469912196 | 20.44291 | 0.437289 | 8.134528 | 16.37724 | 0.99638 | 1.641975 | 19.07813 | 0.762882 | 12.17574 | 14.08615 | 0.538304 | 2.846788 | 18.94427 | 0.673681 | 5.575237 | 18.33756 | 1.397686 | 0.0561534235 | 0.0561534235 | 20.11653 | 0.748186 | 0.2725105437 | 19.28192 | 0.556579 | 0.5149456453 | 18.29075 | 0.202886 | 0.2533299995 | 10.94088 | 0.0029799254 | 11.25403 | 0.97971 | 0.0299736887 | 11.50624 | 0.256298 | 0.0892378636 | 11.29252 | 0.333985 | 0.1433707523 | 11.10917 | 0.336768 | 0.2189881763 | 11.08608 | 0.249461 | 0.2533299995 | 10.94088 | 0.086825 | 0.2836888981 | 10.96705 | 0.339568 | 2.79603e-05 | 2.79603 | 23.66002 | 0.2684108 | 2.9835e-06 | 0.29835 | 11.34798 | 1.585822 | 0.3651280788 | 22.90572 | 25.73697 | 21.01909 | 21.9611 | 22.772 | 23.66002 | 0.3381851923 | 0.3089746553 | 8.336708 | 9.371644 | 18.78423 | 233.2497 | 11.34798 | 11.04538 | 10.96705 | 0.2189881763 | 0.2836888981 | 12.31204
320 | BIWSOQ_clean | BIWSOQ_clean | Cl[Cu].[Cu].[N]N1[C](N([N])[C](N([C]1C12[C]3[C]4[C]2[C]2[C]4C4([C]5[C]3[C]1[C]5[C]24)C1=NN=N[N]1)[N])C12[C]3[C]4[C]2[C]2[C]4C4([C]5[C]3[C]1[C]5[C]24)C1=NN=N[N]1)C12[C]3[C]4[C]2[C]2[C]4C4([C]5[C]3[C]1[C]5[C]24)C1=NN=N[N]1.[N]N1[C](N([N])[C](N([C]1C12[C]3[C]4[C]2[C]2[C]4C4([C]5[C]3[C]1[C]5[C]24)C1=NN=N[N]1)[N])C12[C]3[C]4[C]2[C]2[C]4C4([C]5[C]3[C]1[C]5[C]24)C1=NN=N[N]1)C12[C]3[C]4[C]2[C]2[C]4C4([C]5[C]3[C]1[C]5[C]24)C1=N[N]N=N1.[N]N1[C](N([N])[C](N([C]1C12[C]3[C]4[C]2[C]2[C]4C4([C]5[C]3[C]1[C]5[C]24)C1=N[N]N=N1)[N])C12[C]3[C]4[C]2[C]2[C]4C4([C]5[C]3[C]1[C]5[C]24)C1=NN=N[N]1)C12[C]3[C]4[C]2[C]2[C]4C4([C]5[C]3[C]1[C]5[C]24)C1=N[N]N=N1 MOFid-v1.the.cat1;BIWSOQ_clean | Cl[Cu] | [N]N1[C](N([N])[C](N([C]1C12[C]3[C]4[C]2[C]2[C]4C4([C]5[C]3[C]1[C]5[C]24)C1=NN=N[N]1)[N])C12[C]3[C]4[C]2[C]2[C]4C4([C]5[C]3[C]1[C]5[C]24)C1=NN=N[N]1)C12[C]3[C]4[C]2[C]2[C]4C4([C]5[C]3[C]1[C]5[C]24)C1=NN=N[N]1.[N]N1[C](N([N])[C](N([C]1C12[C]3[C]4[C]2[C]2[C]4C4([C]5[C]3[C]1[C]5[C]24)C1=NN=N[N]1)[N])C12[C]3[C]4[C]2[C]2[C]4C4([C]5[C]3[C]1[C]5[C]24)C1=NN=N[N]1)C12[C]3[C]4[C]2[C]2[C]4C4([C]5[C]3[C]1[C]5[C]24)C1=N[N]N=N1.[N]N1[C](N([N])[C](N([C]1C12[C]3[C]4[C]2[C]2[C]4C4([C]5[C]3[C]1[C]5[C]24)C1=N[N]N=N1)[N])C12[C]3[C]4[C]2[C]2[C]4C4([C]5[C]3[C]1[C]5[C]24)C1=NN=N[N]1)C12[C]3[C]4[C]2[C]2[C]4C4([C]5[C]3[C]1[C]5[C]24)C1=N[N]N=N1 | the | 1 | Cu | 9 | N192,Cl24 | 0 | 3.607 | Cu节点 (CN=9) | M-M=3.61Å | 15.33666 | 5.40917 | 6.36274 | 0.990293 | 1940.65 | 1959.67 | 0 | 0 | 0.6518 | 0.658189 | 0 | Cu | Cu | Yes | Cu | 0.9902921 | 23212.54 | 990 | 28.526 | 28.526 | 28.526 | 23212.54 | 24 | 4 | 672 | 0 | 288 | 0 | 0 | 0 | 0 | 24 | 0 | 0 | 0 | 0 | 0 | 0 | 0 | 0.6787879 | 0.2909091 | 0 | 5.948342 | 26.42859 | 0.324453 | 0.0049772565 | 24.20544 | 0.398032 | 0.0127248726 | 24.18645 | 0.177758 | 0.1256161285 | 24.21809 | 0.169802 | 0.6008574335 | 24.32183 | 0.100418 | 1.61888 | 24.80393 | 0.274137 | 1.17304 | 24.60013 | 0.149051 | 4.102831 | 26.01606 | 0.430439 | 12.0952 | 32.54301 | 0.949465 | 5.948342 | 26.42859 | 0.324453 | 12.97468 | 33.56287 | 1.686273 | 8.116460504 | 26.82271 | 0.850164 | 10.82697 | 29.52675 | 0.830766 | 0.2177351043 | 0.2177351043 | 23.89972 | 0.080833 | 0.9971127848 | 24.19398 | 0.224135 | 1.776783 | 24.44878 | 0.39755 | 0.6654064539 | 15.33942 | 0.0085386315 | 15.37833 | 0.084136 | 0.0833636277 | 15.40752 | 0.088422 | 0.2389913846 | 15.36269 | 0.0881 | 0.3875939137 | 15.3531 | 0.083169 | 0.5632679502 | 15.32346 | 0.082397 | 0.6654064539 | 15.33942 | 0.116779 | 0.7272934729 | 15.29539 | 0.077372 | 0.000127533 | 12.7533 | 24.20076 | 0.01728685 | 8.34629e-06 | 0.834629 | 15.41904 | 5.730606 | 1.61888 | 25.98488 | 27.54429 | 25.21883 | 25.19152 | 24.5753 | 24.20076 | 1.493264 | 1.401145 | 14.37042 | 15.2802 | 16.43277 | 70.87884 | 15.41904 | 15.33866 | 15.29539 | 0.5632679502 | 0.7272934729 | 8.781715
321 | BIWYAH10_clean | BIWYAH10_clean | N#C[N]C#N.[Nd] MOFid-v1.ERROR.cat0;BIWYAH10_clean | [Nd] | N#C[N]C#N | ERROR | 0 | Nd | 6 | N24 | 0 | 8.509 | Nd节点 (CN=6) | M-M=8.51Å | 7.2461 | 5.52874 | 7.11386 | 0.722295 | 2876.07 | 3981.85 | 0 | 0 | 0.7574 | 1.0486 | 0 | Nd | Nd | Yes | Nd | 0.7222994 | 3148.392 | 64 | 12.787 | 15.302 | 16.9531 | 3148.392 | 4 | 3 | 24 | 0 | 36 | 0 | 0 | 0 | 0 | 0 | 0 | 0 | 0 | 0 | 0 | 0 | 0 | 0.375 | 0.5625 | 0 | 0.409929288 | 11.76778 | 0.05899 | 0.0001430021 | 11.79011 | 0.83266 | 0.000295132 | 11.38555 | 0.505584 | 0.0039645058 | 11.47552 | 0.270787 | 0.0199138068 | 11.5436 | 0.129298 | 0.0602890881 | 11.60767 | 0.050568 | 0.0400466807 | 11.60703 | 0.098254 | 0.2046847249 | 11.66292 | 0.044232 | 5.986005131 | 15.7479 | 0.193528 | 0.409929288 | 11.76778 | 0.05899 | 12.7637 | 20.56285 | 0.229951 | 0.8589042418 | 12.16056 | 0.134312 | 2.361981 | 13.17352 | 0.154569 | 0.0171146162 | 0.0171146162 | 11.62949 | 0.090392 | 0.0869300801 | 11.71455 | 0.115482 | 0.1716299355 | 11.71232 | 0.081796 | 0.1184270591 | 7.86821 | 0.0012565932 | 7.75254 | 0.196653 | 0.0132961552 | 7.8389 | 0.089731 | 0.0402201088 | 7.82861 | 0.07495 | 0.0671197216 | 7.84196 | 0.073984 | 0.0981025015 | 7.87685 | 0.078064 | 0.1184270591 | 7.86821 | 0.031013 | 0.1324473528 | 7.874 | 0.064222 | 3.96419e-06 | 0.396419 | 11.53481 | 0.009238595 | 1.32518e-06 | 0.132518 | 7.845651 | 0.3928146718 | 0.0602890881 | 13.49671 | 13.4996 | 13.58577 | 13.40476 | 11.5861 | 11.53481 | 0.0563245823 | 0.0431744719 | 3.07276 | 2.991435 | 27.62029 | 1517.107 | 7.845651 | 7.86234 | 7.874 | 0.0981025015 | 0.1324473528 | 3.689157
322 | BOKQEZ_clean | BOKQEZ_clean | [Mn][O]1([Mn])[Mn]23[Mn]1([O]2([Mn])[Mn])[O]3([Mn])[Mn].[O-]C(=O)c1ccc(s1)C(=O)[O-] MOFid-v1.ERROR.cat0;BOKQEZ_clean | [Mn][O]1([Mn])[Mn]23[Mn]1([O]2([Mn])[Mn])[O]3([Mn])[Mn] | [O-]C(=O)c1ccc(s1)C(=O)[O-] | ERROR | 0 | Mn | 5 | O84 | 1 | 3.184 | Mn节点 (CN=5) | M-M=3.18Å | 7.07757 | 4.49353 | 7.07641 | 1.32957 | 1554.46 | 1169.14 | 0 | 0 | 0.5416 | 0.407349 | 0 | Mn | Mn | Yes | Mn | 1.329542 | 3767.671 | 178 | 15.2429 | 15.2429 | 20.6894 | 3767.671 | 16 | 5 | 72 | 24 | 0 | 54 | 0 | 12 | 0 | 0 | 0 | 0 | 0 | 0 | 16 | 0 | 0 | 0.4044944 | 0 | 0.3033708 | 1.39386 | 20.75065 | 0.14087 | 0.0005200188 | 18.12065 | 0.395272 | 0.0012741498 | 18.21093 | 0.260075 | 0.0126461953 | 18.15935 | 0.090573 | 0.06362876 | 18.26036 | 0.052482 | 0.1954400705 | 18.5308 | 0.078434 | 0.1277298877 | 18.39198 | 0.059987 | 0.6750963371 | 19.31262 | 0.112884 | 5.607943 | 28.50495 | 0.736283 | 1.39386 | 20.75065 | 0.14087 | 6.253494 | 29.98673 | 1.485931 | 2.743831 | 23.0292 | 0.304273 | 4.680839 | 26.66016 | 0.606419 | 0.0336520562 | 0.0336520562 | 18.29288 | 0.073086 | 0.1672078124 | 18.54855 | 0.071004 | 0.3365723563 | 18.83291 | 0.05458 | 0.1523696651 | 12.09282 | 0.0017050817 | 11.95329 | 0.102174 | 0.0173968057 | 12.03182 | 0.0621 | 0.0518506439 | 12.07519 | 0.025855 | 0.0858404016 | 12.09157 | 0.065528 | 0.1287264179 | 12.09425 | 0.041938 | 0.1523696651 | 12.09282 | 0.042219 | 0.1681007531 | 12.09327 | 0.026024 | 1.2551e-05 | 1.2551 | 18.13013 | 0.009933547 | 1.74688e-06 | 0.174688 | 12.01965 | 1.360208 | 0.1954400705 | 21.01095 | 22.68535 | 18.99875 | 21.34874 | 18.39438 | 18.13013 | 0.1827938752 | 0.1617880143 | 7.591296 | 7.184809 | 18.70967 | 420.1254 | 12.01965 | 12.09288 | 12.09327 | 0.1287264179 | 0.1681007531 | 6.11049
323 | BOPHIZ_clean | BOPHIZ_clean | [Cd].[O-]C(=O)c1cc(c2cccc(c2)C(=O)[O-])c(cc1c1cccc(c1)C(=O)[O-])C(=O)[O-] MOFid-v1.UNKNOWN.cat0;BOPHIZ_clean | [Cd] | [O-]C(=O)c1cc(c2cccc(c2)C(=O)[O-])c(cc1c1cccc(c1)C(=O)[O-])C(=O)[O-] | UNKNOWN | 0 | Cd | 7 | O34 | 1 | 3.981 | Cd节点 (CN=7) | M-M=3.98Å | 6.90751 | 5.24121 | 6.77761 | 1.23618 | 1521.62 | 1230.9 | 0 | 0 | 0.572 | 0.462715 | 0 | Cd | Cd | Yes | Cd | 1.236192 | 3067.678 | 166 | 11.2195 | 15.817 | 18.0989 | 3067.678 | 6 | 4 | 88 | 40 | 0 | 32 | 0 | 0 | 0 | 0 | 0 | 0 | 0 | 0 | 0 | 0 | 0 | 0.5301205 | 0 | 0.1927711 | 4.478428 | 28.68282 | 0.811902 | 0.0036964662 | 27.58943 | 0.599321 | 0.0093177951 | 27.51152 | 0.331949 | 0.0917347602 | 27.40535 | 0.416472 | 0.4176824359 | 26.51737 | 0.560143 | 1.101257 | 26.07307 | 0.259033 | 0.7817606383 | 26.28009 | 0.325394 | 2.980523 | 26.86691 | 0.406598 | 7.238714 | 33.30647 | 0.52356 | 4.478428 | 28.68282 | 0.811902 | 7.613773 | 33.86545 | 0.935786 | 5.632458449 | 31.0879 | 0.681715 | 6.640333 | 32.78552 | 0.75583 | 0.1316441886 | 0.1316441886 | 25.72673 | 0.470612 | 0.6167369585 | 25.11145 | 0.372648 | 1.131638645 | 25.66121 | 0.402502 | 0.4119662322 | 15.86509 | 0.0049243644 | 15.97509 | 0.235669 | 0.0489663179 | 15.96323 | 0.092243 | 0.1449941605 | 15.96007 | 0.099061 | 0.2341709516 | 15.98979 | 0.125397 | 0.346239925 | 15.99295 | 0.173737 | 0.4119662322 | 15.86509 | 0.129757 | 0.4506203946 | 15.93336 | 0.293802 | 9.30116e-05 | 9.30116 | 27.75375 | 0.04640369 | 4.90304e-06 | 0.490304 | 15.93812 | 4.346783 | 1.101257 | 27.24422 | 29.13425 | 26.61719 | 25.98122 | 26.29018 | 27.75375 | 1.009522 | 0.9696126423 | 15.90309 | 18.97019 | 16.38639 | 93.51255 | 15.93812 | 15.94928 | 15.93336 | 0.346239925 | 0.4506203946 | 11.81563
324 | BUKMUQ01_clean | BUKMUQ01_clean | [O-]C(=O)c1cncc(c1)C(=O)[O-].[Zn] MOFid-v1.srs.cat0;BUKMUQ01_clean | [Zn] | [O-]C(=O)c1cncc(c1)C(=O)[O-] | srs | 0 | Zn | 5 | O16,N4 | 0.8 | 7.09 | Zn节点 (CN=5) | M-M=7.09Å | 5.90111 | 4.73838 | 5.90111 | 0.853512 | 2933.47 | 3436.94 | 0 | 0 | 0.7038 | 0.824593 | 0 | Zn | Zn | Yes | Zn | 0.8534755 | 1793.737 | 64 | 10.8285 | 11.1933 | 14.799 | 1793.737 | 4 | 5 | 28 | 12 | 4 | 16 | 0 | 0 | 4 | 0 | 0 | 0 | 0 | 0 | 0 | 0 | 0 | 0.4375 | 0.0625 | 0.25 | 2.948204 | 20.28711 | 0.162792 | 0.0009971762 | 17.69336 | 0.310807 | 0.0025305983 | 17.83967 | 0.240352 | 0.0249414562 | 17.91771 | 0.091913 | 0.1246801673 | 17.98081 | 0.098374 | 0.3880190447 | 18.18457 | 0.122659 | 0.2544094806 | 18.10287 | 0.080955 | 1.32719 | 19.04439 | 0.102088 | 13.19908 | 29.08395 | 0.318483 | 2.948204 | 20.28711 | 0.162792 | 14.6189 | 30.85919 | 1.126696 | 6.283677 | 22.90118 | 0.274578 | 11.0289 | 26.91948 | 0.296421 | 0.0674253811 | 0.0674253811 | 18.10416 | 0.046457 | 0.3410553582 | 18.29397 | 0.077123 | 0.6898109655 | 18.64053 | 0.170261 | 0.3164513152 | 11.95878 | 0.0036061026 | 11.88871 | 0.116551 | 0.0356332339 | 11.89809 | 0.077407 | 0.1075172882 | 11.88497 | 0.042719 | 0.1740388842 | 11.88064 | 0.057791 | 0.263043641 | 11.92781 | 0.027222 | 0.3164513152 | 11.95878 | 0.061001 | 0.3466226745 | 11.95712 | 0.035805 | 2.47451e-05 | 2.47451 | 17.8741 | 0.01261109 | 3.54074e-06 | 0.354074 | 11.87883 | 2.880779 | 0.3880190447 | 20.63461 | 22.37509 | 18.63151 | 20.89724 | 18.08942 | 17.8741 | 0.3630775885 | 0.3205936636 | 7.375564 | 6.98868 | 18.85921 | 220.819 | 11.87883 | 11.92241 | 11.95712 | 0.263043641 | 0.3466226745 | 5.995275
325 | BUPVEP_clean | BUPVEP_clean | [O-]C(=O)[C]=[C]C(=O)[O-].[O-]C(=O)[C][C]C(=O)[O-].[O]12[Ce]34[O]5[Ce]62[O]2[Ce]71[O]4[Ce]14[O]3[Ce]35[O]6[Ce]2([O]71)[O]43 MOFid-v1.fcu.cat0;BUPVEP_clean | [O]12[Ce]34[O]5[Ce]62[O]2[Ce]71[O]4[Ce]14[O]3[Ce]35[O]6[Ce]2([O]71)[O]43 | [O-]C(=O)[C]=[C]C(=O)[O-].[O-]C(=O)[C][C]C(=O)[O-] | fcu | 0 | Ce | 8 | O192 | 1 | 3.719 | Ce节点 (CN=8) | M-M=3.72Å | 8.00881 | 3.79594 | 6.88527 | 1.70124 | 1586.52 | 932.564 | 97.3647 | 57.2315 | 0.582 | 0.342103 | 0.00105805 | Ce | Ce | No |  | 1.701243 | 6406.667 | 248 | 18.5728 | 18.5728 | 18.5728 | 6406.667 | 24 | 3 | 96 | 0 | 0 | 128 | 0 | 0 | 0 | 0 | 0 | 0 | 0 | 0 | 0 | 0 | 0 | 0.3870968 | 0 | 0.516129 | 0.7754677633 | 19.73117 | 0.251255 | 0.0003618368 | 19.65258 | 0.519275 | 0.0009455368 | 19.91539 | 0.391898 | 0.0094287062 | 19.74245 | 0.035214 | 0.0462256083 | 19.72383 | 0.141798 | 0.136388683 | 19.78556 | 0.145976 | 0.0911219423 | 19.71309 | 0.07753 | 0.4200839994 | 19.79763 | 0.212836 | 3.937658 | 24.90074 | 0.760904 | 0.7754677633 | 19.73117 | 0.251255 | 4.741359 | 26.6723 | 0.795061 | 1.432728 | 20.48666 | 0.061525 | 2.836823 | 22.78376 | 0.26981 | 0.0224138877 | 0.0224138877 | 19.53727 | 0.102568 | 0.1119266083 | 19.50999 | 0.071198 | 0.2152310256 | 19.49233 | 0.186783 | 0.0998603019 | 12.51305 | 0.0011521647 | 12.58599 | 0.185672 | 0.0114083346 | 12.56694 | 0.051079 | 0.0341326403 | 12.54873 | 0.046915 | 0.0564036977 | 12.54871 | 0.06745 | 0.0839689993 | 12.55672 | 0.073081 | 0.0998603019 | 12.51305 | 0.082969 | 0.1114200367 | 12.56084 | 0.077296 | 9.31177e-06 | 0.931177 | 19.74541 | 0.00881959 | 1.13705e-06 | 0.113705 | 12.55145 | 0.7530538756 | 0.136388683 | 21.77141 | 24.00223 | 19.69131 | 21.6207 | 19.74083 | 19.74541 | 0.1269599768 | 0.1139747953 | 8.121371 | 8.189411 | 18.48817 | 590.0346 | 12.55145 | 12.53949 | 12.56084 | 0.0839689993 | 0.1114200367 | 7.193968
326 | CAGSAG_clean | CAGSAG_clean | [O-]C(=O)c1ccc2c(c1)ccc(c2)C(=O)[O-].[Zn][O]([Zn])([Zn])[Zn] MOFid-v1.pcu.cat1;CAGSAG_clean | [Zn][O]([Zn])([Zn])[Zn] | [O-]C(=O)c1ccc2c(c1)ccc(c2)C(=O)[O-] | pcu | 1 | Zn | 4 | O68 | 1 | 3.084 | Zn节点 (CN=4) | M-M=3.08Å | 9.02799 | 5.29308 | 7.06322 | 0.961699 | 2031.62 | 2112.53 | 9.03866 | 9.39864 | 0.6624 | 0.688781 | 0 | Zn | Zn | Yes | Zn | 0.9616577 | 6354.752 | 284 | 17.672 | 19.85 | 20.915 | 6354.752 | 16 | 4 | 144 | 72 | 0 | 52 | 0 | 0 | 16 | 0 | 0 | 0 | 0 | 0 | 0 | 0 | 0 | 0.5070423 | 0 | 0.1830986 | 3.728621 | 23.06274 | 0.416689 | 0.0017846826 | 23.06664 | 0.415632 | 0.0045508558 | 22.95329 | 0.333305 | 0.0451621495 | 23.02451 | 0.415187 | 0.2185022088 | 22.70468 | 0.21569 | 0.6241736446 | 22.33282 | 0.604511 | 0.4366223494 | 22.47848 | 0.281537 | 1.940361 | 22.13452 | 0.160392 | 11.06427 | 31.57764 | 1.08524 | 3.728621 | 23.06274 | 0.416689 | 12.09026 | 33.56901 | 0.365427 | 6.520127 | 25.29889 | 0.288842 | 9.653729 | 29.73086 | 0.503064 | 0.0915265399 | 0.0915265399 | 21.93383 | 0.306446 | 0.4369959271 | 21.72894 | 0.275328 | 0.8310507941 | 21.68926 | 0.230671 | 0.3433586731 | 13.68 | 0.0040872798 | 13.68239 | 0.140674 | 0.0395058433 | 13.76457 | 0.103943 | 0.1183477217 | 13.78959 | 0.042847 | 0.1949124742 | 13.7537 | 0.072686 | 0.2880335117 | 13.79062 | 0.182485 | 0.3433586731 | 13.68 | 0.098102 | 0.3755084316 | 13.7301 | 0.154242 | 4.62217e-05 | 4.62217 | 23.06597 | 0.05259577 | 3.98334e-06 | 0.398334 | 13.77747 | 3.637095 | 0.6241736446 | 23.93169 | 25.90433 | 22.25871 | 23.63204 | 22.50533 | 23.06597 | 0.5790114951 | 0.5326471047 | 10.83509 | 11.60375 | 17.32291 | 144.613 | 13.77747 | 13.74144 | 13.7301 | 0.2880335117 | 0.3755084316 | 9.288495
327 | CANROA_clean | CANROA_clean | [Co].[O-]C(=O)c1ccc(cc1)[Si](c1ccc(cc1)C(=O)[O-])(c1ccc(cc1)C(=O)[O-])c1ccc(cc1)C(=O)[O-] MOFid-v1.kgd.cat0;CANROA_clean | [Co] | [O-]C(=O)c1ccc(cc1)[Si](c1ccc(cc1)C(=O)[O-])(c1ccc(cc1)C(=O)[O-])c1ccc(cc1)C(=O)[O-] | kgd | 0 | Si,Co | 5 | O30 | 1 | 3.451 | Si节点 (CN=5) | M-M=3.45Å | 6.93935 | 4.21694 | 6.93935 | 0.944373 | 1810.25 | 1916.88 | 0 | 0 | 0.5966 | 0.631742 | 0 | Si,Co | Si | Yes | Co | 0.9443714 | 4198.334 | 218 | 12.7239 | 14.4992 | 23.3453 | 4198.334 | 6 | 5 | 112 | 64 | 0 | 32 | 0 | 0 | 0 | 0 | 0 | 6 | 0 | 0 | 0 | 0 | 0 | 0.5137615 | 0 | 0.146789 | 4.264567 | 24.56638 | 0.772702 | 0.0044727007 | 27.05384 | 0.293682 | 0.010756819 | 27.0445 | 0.196855 | 0.1094581372 | 27.01017 | 0.125147 | 0.496516895 | 26.94729 | 0.226232 | 1.193256514 | 26.51962 | 0.602853 | 0.8635767647 | 26.71904 | 0.400047 | 2.778121271 | 25.06397 | 0.215886 | 9.572276 | 30.51689 | 0.487357 | 4.264567 | 24.56638 | 0.772702 | 10.29357 | 31.44973 | 0.95614 | 6.223144 | 26.14289 | 0.56477 | 8.492912 | 28.91146 | 0.540052 | 0.1578498619 | 0.1578498619 | 26.00914 | 0.156498 | 0.6819062378 | 25.63663 | 0.305974 | 1.226665 | 25.31978 | 0.191243 | 0.4656983643 | 16.1065 | 0.0056715869 | 16.31798 | 0.260622 | 0.0567856733 | 16.42906 | 0.125518 | 0.1691616238 | 16.36136 | 0.144121 | 0.2718033862 | 16.28515 | 0.094757 | 0.3951822153 | 16.22967 | 0.105529 | 0.4656983643 | 16.1065 | 0.224293 | 0.5092334654 | 16.09877 | 0.209455 | 0.00011209 | 11.209 | 27.10609 | 0.01739593 | 5.7783e-06 | 0.57783 | 16.4415 | 4.106718 | 1.193256514 | 27.33099 | 29.07672 | 27.01685 | 25.89938 | 26.72865 | 27.10609 | 1.083798 | 1.035407 | 15.09755 | 19.39844 | 16.63217 | 89.58867 | 16.4415 | 16.20711 | 16.09877 | 0.3951822153 | 0.5092334654 | 10.6646
328 | CANRUG_clean | CANRUG_clean | [Ca].[O-]C(=O)c1ccc(cc1)[Si](c1ccc(cc1)C(=O)O)(c1ccc(cc1)C(=O)[O-])c1ccc(cc1)C(=O)[O-] MOFid-v1.UNKNOWN,kgd.cat0;CANRUG_clean | [Ca] | [O-]C(=O)c1ccc(cc1)[Si](c1ccc(cc1)C(=O)O)(c1ccc(cc1)C(=O)[O-])c1ccc(cc1)C(=O)[O-] | UNKNOWN | 0 | Ca,Si | 6 | O36 | 1 | 3.721 | Ca节点 (CN=6) | M-M=3.72Å | 6.57321 | 4.9271 | 6.57235 | 0.884567 | 1797.13 | 2031.65 | 0 | 0 | 0.588 | 0.664732 | 0 | Ca,Si | Ca | Yes | Ca | 0.8845654 | 4277.382 | 222 | 13.6691 | 14.569 | 23.6874 | 4277.382 | 6 | 5 | 112 | 68 | 0 | 32 | 0 | 0 | 0 | 0 | 0 | 0 | 0 | 0 | 0 | 0 | 0 | 0.5045045 | 0 | 0.1441441 | 6.893231 | 29.11249 | 0.764784 | 0.0049666449 | 26.49406 | 0.316806 | 0.0128847496 | 26.53742 | 0.107862 | 0.1257844878 | 26.44409 | 0.194556 | 0.6145144142 | 26.65317 | 0.165298 | 1.767193 | 26.64297 | 0.292854 | 1.20455 | 26.85184 | 0.428856 | 4.783757 | 27.89419 | 0.504179 | 10.7903 | 33.56534 | 0.386405 | 6.893231 | 29.11249 | 0.764784 | 11.43274 | 32.71968 | 2.244449 | 8.475522817 | 30.69009 | 0.40772 | 9.948599 | 33.07076 | 0.984693 | 0.1920570126 | 0.1920570126 | 25.85415 | 0.246046 | 0.9088612704 | 25.74122 | 0.35581 | 1.737923 | 26.10407 | 0.533588 | 0.5866821847 | 16.30153 | 0.0068245651 | 16.28482 | 0.170207 | 0.0689131122 | 16.20258 | 0.087928 | 0.2022097418 | 16.2965 | 0.052345 | 0.3320849455 | 16.23877 | 0.073442 | 0.4983998889 | 16.39858 | 0.090384 | 0.5866821847 | 16.30153 | 0.148435 | 0.653011398 | 16.31337 | 0.11398 | 0.000127854 | 12.7854 | 26.5526 | 0.03235013 | 6.968e-06 | 0.6968 | 16.2299 | 6.701174 | 1.767193 | 27.48665 | 28.84117 | 27.07635 | 26.54242 | 26.71599 | 26.5526 | 1.641408 | 1.575135951 | 17.72867 | 18.34874 | 16.04045 | 67.96608 | 16.2299 | 16.31296 | 16.31337 | 0.4983998889 | 0.653011398 | 10.3227
329 | CAVPUM_manual | CAVPUM_manual | [O-]C(=O)c1ccc(cc1)c1cc(cc(c1)c1ccc(cc1)C(=O)[O-])c1ccc(cc1)C(=O)[O-].[Zn][Zn].n1ccc(cc1)c1ccncc1 MOFid-v1.ith-d.cat0;CAVPUM_manual | [Zn][Zn] | [O-]C(=O)c1ccc(cc1)c1cc(cc(c1)c1ccc(cc1)C(=O)[O-])c1ccc(cc1)C(=O)[O-].n1ccc(cc1)c1ccncc1 | ith-d | 0 | Zn | 5 | O48,N12 | 0.8 | 3.105 | Zn节点 (CN=5) | M-M=3.1Å | 20.42812 | 7.78019 | 20.42812 | 0.407456 | 1942.56 | 4767.53 | 0 | 0 | 0.8202 | 2.01298 | 0 | Zn | Zn | Yes | Zn | 0.4074466 | 21212.76 | 516 | 27.6821 | 27.6821 | 27.6821 | 21212.76 | 12 | 5 | 276 | 168 | 12 | 48 | 0 | 0 | 12 | 0 | 0 | 0 | 0 | 0 | 0 | 0 | 0 | 0.5348837 | 0.02325581 | 0.09302326 | 1.430516 | 14.42355 | 0.178652 | 0.000509101 | 14.5363 | 1.70213 | 0.0013255838 | 14.37792 | 0.856727 | 0.01385139 | 14.23102 | 0.185562 | 0.0692953728 | 14.26767 | 0.222199 | 0.2030448557 | 14.24336 | 0.153561 | 0.1359299722 | 14.23826 | 0.126667 | 0.698966883 | 14.32381 | 0.119984 | 24.24428 | 20.43784 | 0.110827 | 1.430516 | 14.42355 | 0.178652 | 37.52398 | 25.47574 | 0.811049 | 3.003802 | 14.83529 | 0.104646 | 9.200627 | 16.4669 | 0.282906 | 0.0500551965 | 0.0500551965 | 13.49598 | 0.129564 | 0.2518705252 | 13.49898 | 0.122865 | 0.5005807818 | 13.60699 | 0.236428 | 0.3068054069 | 8.46894 | 0.0036117355 | 8.32398 | 0.252567 | 0.0339752888 | 8.51048 | 0.096806 | 0.1024061504 | 8.43018 | 0.07095 | 0.1727773593 | 8.52062 | 0.062481 | 0.2524948944 | 8.49909 | 0.113774 | 0.3068054069 | 8.46894 | 0.089711 | 0.3401082982 | 8.45615 | 0.091301 | 1.36217e-05 | 1.36217 | 14.17807 | 0.02362271 | 3.4231e-06 | 0.34231 | 8.47032 | 1.380461 | 0.2030448557 | 16.19798 | 17.31921 | 15.01924 | 16.25547 | 14.24976 | 14.17807 | 0.1891934657 | 0.1529896592 | 4.020772 | 3.979346 | 24.10831 | 439.114 | 8.47032 | 8.496217 | 8.45615 | 0.2524948944 | 0.3401082982 | 5.707748
330 | CAVREY_clean | CAVREY_clean | CC1=NN=C([N]1)C.Oc1cc(cc(c1)C(=O)[O-])C(=O)[O-].[Zn][OH]([Zn])[Zn].[Zn][Zn] MOFid-v1.ERROR.cat0;CAVREY_clean | [Zn][OH]([Zn])[Zn].[Zn][Zn] | CC1=NN=C([N]1)C.Oc1cc(cc(c1)C(=O)[O-])C(=O)[O-] | ERROR | 0 | Zn | 7 | N60,O60 | 0.5 | 2.99 | Zn节点 (CN=7) | M-M=2.99Å | 7.18071 | 5.30054 | 7.16429 | 1.02665 | 1966.55 | 1915.49 | 0 | 0 | 0.6398 | 0.62319 | 0 | Zn | Zn | Yes | Zn | 1.026609 | 7586.658 | 388 | 15.585 | 19.237 | 25.305 | 7586.658 | 20 | 5 | 144 | 124 | 36 | 64 | 0 | 0 | 20 | 0 | 0 | 0 | 0 | 0 | 0 | 0 | 0 | 0.371134 | 0.09278351 | 0.1649485 | 4.052136 | 24.33008 | 0.225167 | 0.0033189201 | 26.09149 | 0.202986 | 0.0078809362 | 26.03808 | 0.447092 | 0.0803215959 | 26.09732 | 0.347563 | 0.3654609296 | 25.27696 | 0.469603 | 0.9129761489 | 24.04998 | 0.49092 | 0.6378348787 | 24.73946 | 0.639668 | 2.399298 | 23.67643 | 0.281368 | 9.734961 | 32.01316 | 0.752986 | 4.052136 | 24.33008 | 0.225167 | 10.54516 | 32.98638 | 1.6249 | 6.21589 | 26.15301 | 0.34517 | 8.528679 | 29.42642 | 0.580522 | 0.1271422179 | 0.1271422179 | 24.45464 | 0.36921 | 0.5670809925 | 24.10013 | 0.334281 | 1.050184 | 23.64619 | 0.474756 | 0.4632085212 | 15.62986 | 0.0059037072 | 16.20304 | 0.137762 | 0.0572530363 | 16.13764 | 0.168456 | 0.1629281969 | 15.98213 | 0.357208 | 0.2698211387 | 16.14199 | 0.233325 | 0.3859460343 | 15.78075 | 0.377056 | 0.4632085212 | 15.62986 | 0.239297 | 0.5007678774 | 15.74367 | 0.294988 | 8.13158e-05 | 8.13158 | 26.22645 | 0.0455406 | 5.76672e-06 | 0.576672 | 16.26081 | 3.924994 | 0.9129761489 | 25.89274 | 28.20423 | 24.76134 | 24.71266 | 24.6888 | 26.22645 | 0.832654553 | 0.785833931 | 11.82777 | 14.10088 | 17.3229 | 107.6936 | 16.26081 | 15.85087 | 15.74367 | 0.3859460343 | 0.5007678774 | 9.965645
331 | CAVSUP_clean | CAVSUP_clean | [La].[O]P(=O)([C]N([C]P(=O)([O])[O])[C][C][C][C][C]=[C]N([C]P(=O)([O])[O])[C]P(=O)([O])[O])[O] MOFid-v1.ERROR,UNKNOWN.cat0;CAVSUP_clean | [La] | [O]P(=O)([C]N([C]P(=O)([O])[O])[C][C][C][C][C]=[C]N([C]P(=O)([O])[O])[C]P(=O)([O])[O])[O] | ERROR | 0 | La | 6 | O12 | 1 | 10.273 | La节点 (CN=6) | M-M=10.3Å | 6.03054 | 5.46806 | 6.0217 | 1.37834 | 1107.72 | 803.663 | 0 | 0 | 0.5324 | 0.386261 | 0 | La | La | No |  | 1.37834 | 1452.705 | 58 | 13.3444 | 18.782 | 5.849 | 1452.705 | 2 | 5 | 20 | 0 | 4 | 24 | 0 | 0 | 0 | 0 | 0 | 0 | 0 | 0 | 0 | 0 | 0 | 0.3448276 | 0.06896552 | 0.4137931 | 0.8231209544 | 20.47244 | 0.130443 | 0.0004229458 | 18.68073 | 0.598797 | 0.0008873569 | 18.68874 | 0.357258 | 0.0088486897 | 18.79455 | 0.079393 | 0.0436857405 | 18.91211 | 0.063006 | 0.1307400121 | 19.0568 | 0.092508 | 0.0870107331 | 18.91142 | 0.086906 | 0.4256700736 | 19.652 | 0.29194 | 3.287755 | 26.06604 | 0.64129 | 0.8231209544 | 20.47244 | 0.130443 | 3.879678 | 27.10626 | 0.728633 | 1.466898 | 21.73323 | 0.269477 | 2.535398 | 24.15392 | 0.253771 | 0.0227602895 | 0.0227602895 | 18.85291 | 0.134748 | 0.1117136707 | 19.04147 | 0.087591 | 0.2193803305 | 19.26894 | 0.040159 | 0.1043224854 | 12.51114 | 0.0012211523 | 12.47254 | 0.244461 | 0.0118217499 | 12.43936 | 0.099629 | 0.0353429272 | 12.44879 | 0.044233 | 0.0585220159 | 12.50058 | 0.070443 | 0.0865255894 | 12.48083 | 0.01555 | 0.1043224854 | 12.51114 | 0.024355 | 0.1147385625 | 12.52014 | 0.052947 | 8.78859e-06 | 0.878859 | 18.76217 | 0.01179942 | 1.18632e-06 | 0.118632 | 12.44907 | 0.8003606649 | 0.1307400121 | 21.104 | 22.96789 | 19.10051 | 21.24361 | 18.96011 | 18.76217 | 0.1218913224 | 0.1079797226 | 7.554991 | 7.408279 | 18.83465 | 620.8992 | 12.44907 | 12.49752 | 12.52014 | 0.0865255894 | 0.1147385625 | 6.313096
332 | CAWDOU02_clean | CAWDOU02_clean | [Cu].n1ccc(cc1)c1nnc(o1)c1ccncc1 MOFid-v1.dia.cat0;CAWDOU02_clean | [Cu] | n1ccc(cc1)c1nnc(o1)c1ccncc1 | dia | 0 | Cu | 4 | N16 | 0 | 9.194 | Cu节点 (CN=4) | M-M=9.19Å | 6.97816 | 4.93144 | 6.97816 | 0.905214 | 1990.01 | 2198.39 | 0 | 0 | 0.6108 | 0.674758 | 0 | Cu | Cu | Yes | Cu | 0.9052137 | 3756.827 | 204 | 13.9077 | 16.4355 | 16.4355 | 3756.827 | 4 | 5 | 96 | 64 | 32 | 8 | 0 | 0 | 0 | 4 | 0 | 0 | 0 | 0 | 0 | 0 | 0 | 0.4705882 | 0.1568627 | 0.03921569 | 5.967063 | 28.28826 | 0.47371 | 0.0038667041 | 25.77309 | 0.404107 | 0.0100436647 | 25.67315 | 0.285401 | 0.0981904799 | 25.71631 | 0.38221 | 0.4719515313 | 25.74911 | 0.259104 | 1.313352 | 25.69127 | 0.357791 | 0.9190945088 | 25.65762 | 0.45503 | 3.756925724 | 26.92619 | 0.528086 | 10.42731 | 32.83663 | 1.736873 | 5.967063 | 28.28826 | 0.47371 | 11.13375 | 34.00691 | 2.239043 | 7.942002713 | 30.23859 | 0.249597 | 9.600431 | 31.78839 | 1.572558 | 0.1590842029 | 0.1590842029 | 24.76984 | 0.112927 | 0.7318782787 | 24.78566 | 0.344083 | 1.365804 | 25.04332 | 0.081411 | 0.4226548688 | 15.04502 | 0.0052095216 | 15.0846 | 0.277595 | 0.0490403065 | 15.02857 | 0.088599 | 0.1493518277 | 15.06315 | 0.073429 | 0.2444202568 | 15.10187 | 0.136216 | 0.359197585 | 15.05772 | 0.091209 | 0.4226548688 | 15.04502 | 0.127208 | 0.4698396456 | 15.09665 | 0.093864 | 9.90734e-05 | 9.90734 | 25.67678 | 0.04661142 | 5.07708e-06 | 0.507708 | 15.08937 | 5.807979 | 1.313352 | 26.80378 | 28.23275 | 26.28563 | 25.89295 | 25.69933 | 25.67678 | 1.215161 | 1.154268 | 18.28175 | 19.51385 | 15.82954 | 82.01493 | 15.08937 | 15.0682 | 15.09665 | 0.359197585 | 0.4698396456 | 10.58741
333 | CAXTEC_clean | CAXTEC_clean | [Al]1[Al]O1.[C][O].[O-]C(=O)c1c([N])c([N])c(c(c1[N])[N])C(=O)[O-] MOFid-v1.fcu.cat0;CAXTEC_clean | [Al]1[Al]O1 | [C][O].[O-]C(=O)c1c([N])c([N])c(c(c1[N])[N])C(=O)[O-] | fcu | 0 | Al | 6 | O216 | 1 | 2.725 | Al节点 (CN=6) | M-M=2.73Å | 10.87616 | 5.2726 | 10.87615 | 0.837152 | 1928.01 | 2303.05 | 0 | 0 | 0.6672 | 0.796988 | 0 | Al | Al | No |  | 0.8371523 | 13214.24 | 450 | 20.9357 | 20.9357 | 34.8126 | 13214.24 | 36 | 4 | 198 | 0 | 72 | 144 | 0 | 0 | 0 | 0 | 0 | 0 | 0 | 0 | 0 | 0 | 36 | 0.44 | 0.16 | 0.32 | 2.716910942 | 21.09484 | 0.59679 | 0.0013584799 | 21.04942 | 0.571483 | 0.0032930002 | 20.89676 | 0.304512 | 0.0332883857 | 21.0199 | 0.100136 | 0.1675095737 | 20.96593 | 0.331226 | 0.4818043977 | 21.08109 | 0.670472 | 0.3325311027 | 21.12975 | 0.440066 | 1.466492 | 20.86574 | 0.191804 | 12.04233 | 27.34956 | 0.290562 | 2.716910942 | 21.09484 | 0.59679 | 13.75337 | 29.96444 | 1.1432 | 4.814873 | 21.41128 | 0.306231 | 9.259057 | 24.06339 | 0.774244 | 0.0765270735 | 0.0765270735 | 20.04305 | 0.242961 | 0.3693113821 | 19.88822 | 0.140184 | 0.706122447 | 20.11493 | 0.484963 | 0.3081553957 | 12.32607 | 0.0035237917 | 12.42152 | 0.173102 | 0.0355794132 | 12.39848 | 0.042277 | 0.1062785331 | 12.35768 | 0.064521 | 0.1770808524 | 12.42293 | 0.103459 | 0.2610514199 | 12.2327 | 0.081687 | 0.3081553957 | 12.32607 | 0.067603 | 0.3426821746 | 12.28113 | 0.101354 | 3.38223e-05 | 3.38223 | 21.03617 | 0.02606377 | 3.59333e-06 | 0.359333 | 12.43082 | 2.640384 | 0.4818043977 | 22.6766 | 24.68687 | 20.88749 | 22.45543 | 21.05892 | 21.03617 | 0.448516012 | 0.4052773242 | 9.228151 | 9.412523 | 17.91612 | 181.4388 | 12.43082 | 12.32723 | 12.28113 | 0.2610514199 | 0.3426821746 | 8.605356
334 | CAXXEG_clean | CAXXEG_clean | [Ni][OH]1[Ni][OH]([Ni]1)[Ni].[O-]C(=O)c1ccncc1 MOFid-v1.ERROR.cat0;CAXXEG_clean | [Ni][OH]1[Ni][OH]([Ni]1)[Ni] | [O-]C(=O)c1ccncc1 | ERROR | 0 | Ni | 6 | O76,N20 | 0.792 | 2.935 | Ni节点 (CN=6) | M-M=2.94Å | 6.07325 | 3.85926 | 6.03932 | 1.21319 | 1423.03 | 1172.97 | 0 | 0 | 0.5422 | 0.446922 | 0 | Ni | Ni | No |  | 1.213187 | 5186.608 | 312 | 13.0989 | 18.4444 | 22.0504 | 5186.608 | 16 | 5 | 132 | 88 | 20 | 56 | 0 | 0 | 0 | 0 | 16 | 0 | 0 | 0 | 0 | 0 | 0 | 0.4230769 | 0.06410256 | 0.1794872 | 3.459911 | 28.16814 | 0.569419 | 0.0025378409 | 25.72158 | 0.122665 | 0.006366594 | 25.81455 | 0.266233 | 0.0639111469 | 25.78929 | 0.104635 | 0.313180344 | 25.9534 | 0.277471 | 0.830082898 | 25.94072 | 0.156558 | 0.5821661898 | 25.79159 | 0.353373 | 2.27852 | 27.03448 | 0.418078 | 6.16443 | 32.59226 | 1.305365 | 3.459911 | 28.16814 | 0.569419 | 6.516505 | 30.93079 | 1.140404 | 4.594181 | 30.04516 | 0.716714 | 5.614792 | 31.32435 | 0.465713 | 0.1013245078 | 0.1013245078 | 25.27592 | 0.152636 | 0.4603982079 | 25.55093 | 0.265378 | 0.8566686508 | 25.78224 | 0.359865 | 0.3154872721 | 16.19192 | 0.0038595414 | 16.25232 | 0.133708 | 0.03818307 | 16.25341 | 0.061947 | 0.1125226758 | 16.31195 | 0.043016 | 0.1842914532 | 16.28896 | 0.136463 | 0.2711531268 | 16.22039 | 0.074276 | 0.3154872721 | 16.19192 | 0.213306 | 0.3503528959 | 16.27358 | 0.143091 | 6.4449e-05 | 6.4449 | 25.81391 | 0.03235624 | 3.84897e-06 | 0.384897 | 16.2644 | 3.358586 | 0.830082898 | 27.02498 | 28.51846 | 26.61171 | 25.94477 | 25.89524 | 25.81391 | 0.7661717511 | 0.7287583902 | 15.30653 | 16.74448 | 16.4037 | 115.0664 | 16.2644 | 16.23376 | 16.27358 | 0.2711531268 | 0.3503528959 | 9.549503
335 | CAYQAV_clean | CAYQAV_clean | [Ce].[O-]C(=O)[C]1NNC(=C1)C(=O)[O-].[O-]C(=O)c1[n-][nH]c(c1)C(=O)O MOFid-v1.ERROR.cat0;CAYQAV_clean | [Ce] | [O-]C(=O)[C]1NNC(=C1)C(=O)[O-].[O-]C(=O)c1[n-][nH]c(c1)C(=O)O | ERROR | 0 | Ce | 5 | O32,N8 | 0.8 | 6.798 | Ce节点 (CN=5) | M-M=6.8Å | 5.97925 | 4.27197 | 5.97925 | 1.3965 | 1570.86 | 1124.85 | 0 | 0 | 0.5832 | 0.417615 | 0 | Ce | Ce | Yes | Ce | 1.396503 | 3545.799 | 176 | 19.2347 | 13.2563 | 16.7559 | 3545.799 | 8 | 5 | 60 | 36 | 24 | 48 | 0 | 0 | 0 | 0 | 0 | 0 | 0 | 0 | 0 | 0 | 0 | 0.3409091 | 0.1363636 | 0.2727273 | 1.124548 | 20.79178 | 0.151678 | 0.000454814 | 18.86363 | 0.561228 | 0.0011003565 | 18.94225 | 0.212683 | 0.0116805461 | 18.78901 | 0.121608 | 0.0558436157 | 18.85198 | 0.033033 | 0.1707040657 | 19.0755 | 0.07166 | 0.1125926676 | 18.99632 | 0.041732 | 0.5772973153 | 19.88455 | 0.097359 | 4.986078 | 27.30789 | 0.648973 | 1.124548 | 20.79178 | 0.151678 | 5.769282 | 28.47275 | 0.98414 | 2.176361 | 22.52153 | 0.28777 | 3.904268 | 25.24548 | 0.327638 | 0.0287035849 | 0.0287035849 | 18.97016 | 0.061845 | 0.1417887931 | 19.13022 | 0.052781 | 0.2831646905 | 19.30705 | 0.1151 | 0.1302172347 | 12.5898 | 0.0016033766 | 12.47474 | 0.190664 | 0.0151115624 | 12.48635 | 0.065754 | 0.0439178473 | 12.52674 | 0.064324 | 0.0720932611 | 12.53433 | 0.049994 | 0.1085664108 | 12.54453 | 0.041574 | 0.1302172347 | 12.5898 | 0.034896 | 0.1421555786 | 12.57325 | 0.075954 | 1.11118e-05 | 1.11118 | 18.74016 | 0.01001214 | 1.48303e-06 | 0.148303 | 12.50622 | 1.095844 | 0.1707040657 | 21.45689 | 23.27688 | 19.4511 | 21.64268 | 18.9746 | 18.74016 | 0.1590235196 | 0.1420004808 | 7.861735 | 7.492633 | 18.57581 | 476.6973 | 12.50622 | 12.55622 | 12.57325 | 0.1085664108 | 0.1421555786 | 6.233934
336 | CEJBEA_clean | CEJBEA_clean | [Dy].[Dy][Dy].[O-]C(=O)c1cccc(c1)C(=O)[O-] MOFid-v1.ERROR.cat0;CEJBEA_clean | [Dy][Dy] | [O-]C(=O)c1cccc(c1)C(=O)[O-] | ERROR | 0 | Dy | 9 | O38,N14 | 0.731 | 4.015 | Dy节点 (CN=9) | M-M=4.01Å | 7.33038 | 5.85474 | 7.33038 | 1.57516 | 776.239 | 492.799 | 0 | 0 | 0.4492 | 0.285177 | 0 | Dy | Dy | No |  | 1.575165 | 3682.528 | 274 | 10.286 | 19.161 | 19.787 | 3682.528 | 6 | 5 | 136 | 80 | 14 | 38 | 0 | 0 | 0 | 0 | 0 | 0 | 0 | 0 | 0 | 0 | 0 | 0.4963504 | 0.05109489 | 0.1386861 | 1.185902 | 25.43749 | 0.297263 | 0.0009172679 | 26.30733 | 0.634611 | 0.002374877 | 25.9025 | 0.37051 | 0.0224211768 | 25.69546 | 0.34748 | 0.1063374734 | 25.76748 | 0.407209 | 0.2737156074 | 24.75982 | 0.378612 | 0.1951848305 | 25.26033 | 0.147873 | 0.692463319 | 24.63405 | 0.309891 | 2.76356 | 33.08434 | 1.48127 | 1.185902 | 25.43749 | 0.297263 | 2.9823 | 33.64844 | 1.739805 | 1.819258 | 28.37438 | 1.08131 | 2.455704 | 31.24472 | 0.397059 | 0.0370855353 | 0.0370855353 | 24.41907 | 0.457454 | 0.1681463012 | 24.1598 | 0.412071 | 0.3041309709 | 23.84183 | 0.232635 | 0.1142899118 | 15.12098 | 0.0014170537 | 15.06036 | 0.13124 | 0.0137542474 | 15.19025 | 0.098628 | 0.0398731232 | 15.18443 | 0.075227 | 0.0649387511 | 15.12769 | 0.09912 | 0.096144945 | 15.06458 | 0.176245 | 0.1142899118 | 15.12098 | 0.149262 | 0.1251897742 | 15.13465 | 0.156072 | 2.30581e-05 | 2.30581 | 25.8895 | 0.08012239 | 1.37309e-06 | 0.137309 | 15.16207 | 1.148817 | 0.2737156074 | 26.06619 | 27.96934 | 25.1887 | 25.04051 | 25.26254 | 25.8895 | 0.2512944306 | 0.2366300721 | 14.23453 | 16.79285 | 16.61374 | 300.1026 | 15.16207 | 15.10442 | 15.13465 | 0.096144945 | 0.1251897742 | 10.72743
337 | CEJZAU_clean | CEJZAU_clean | [Co][O]([Co][O]([Co])[Co])[Co].[O-]C(=O)c1ccc(cc1)Oc1ccc(cc1)C(=O)[O-].n1ccc(cc1)c1cc(Oc2cc(cc(c2)c2ccncc2)c2ccncc2)cc(c1)c1ccncc1 MOFid-v1.ERROR.cat0;CEJZAU_clean | [Co][O]([Co][O]([Co])[Co])[Co] | [O-]C(=O)c1ccc(cc1)Oc1ccc(cc1)C(=O)[O-].n1ccc(cc1)c1cc(Oc2cc(cc(c2)c2ccncc2)c2ccncc2)cc(c1)c1ccncc1 | ERROR | 0 | Co | 6 | O44,N16 | 0.733 | 3.079 | Co节点 (CN=6) | M-M=3.08Å | 7.19009 | 4.36372 | 6.93205 | 1.03983 | 1483.83 | 1427 | 0 | 0 | 0.5552 | 0.533934 | 0 | Co | Co | No |  | 1.039828 | 6555.141 | 412 | 16.1652 | 16.1652 | 29.4964 | 6555.141 | 10 | 5 | 212 | 136 | 16 | 38 | 0 | 0 | 0 | 0 | 0 | 10 | 0 | 0 | 0 | 0 | 0 | 0.5145631 | 0.03883495 | 0.09223301 | 5.854283 | 32.20237 | 0.928784 | 0.0054966505 | 26.64423 | 0.308471 | 0.0139959034 | 26.70458 | 0.142244 | 0.1394048012 | 26.70479 | 0.21569 | 0.6981598788 | 26.98049 | 0.264161 | 1.90957 | 27.73748 | 0.231768 | 1.304591167 | 27.19309 | 0.275678 | 4.599609 | 30.51783 | 0.394813 | 8.082814 | 36.04957 | 2.095929 | 5.854283 | 32.20237 | 0.928784 | 8.558038 | 34.9014 | 1.079828 | 6.695401444 | 34.06373 | 0.516371 | 7.573930635 | 35.11775 | 0.956781 | 0.2081905858 | 0.2081905858 | 26.12416 | 0.130606 | 0.9939192632 | 26.74169 | 0.234965 | 1.788686 | 27.09852 | 0.255925 | 0.6177900175 | 16.94015 | 0.0070740826 | 16.80104 | 0.210531 | 0.0724613842 | 16.75334 | 0.096171 | 0.2166167531 | 16.81664 | 0.128839 | 0.3558936544 | 16.9044 | 0.074156 | 0.5204094693 | 16.88288 | 0.153452 | 0.6177900175 | 16.94015 | 0.136292 | 0.674766378 | 16.97911 | 0.134647 | 0.000141734 | 14.1734 | 26.66593 | 0.04099576 | 7.45635e-06 | 0.745635 | 16.78673 | 5.646092 | 1.90957 | 27.89148 | 29.11945 | 27.18337 | 27.3716 | 27.30369 | 26.66593 | 1.770165 | 1.701379292 | 18.3468 | 19.0085 | 16.00978 | 65.36025 | 16.78673 | 16.90914 | 16.97911 | 0.5204094693 | 0.674766378 | 9.879203
338 | CIFDOM_clean | CIFDOM_clean | [Mn].[O-]C(=O)c1ccc2c(c1)ccc(c2)C(=O)[O-] MOFid-v1.pcu.cat0;CIFDOM_clean | [Mn] | [O-]C(=O)c1ccc2c(c1)ccc(c2)C(=O)[O-] | pcu | 0 | Mn | 4 | O28 | 1 | 3.644 | Mn节点 (CN=4) | M-M=3.64Å | 5.56405 | 4.03207 | 5.56103 | 0.979977 | 1797.6 | 1834.33 | 0 | 0 | 0.591 | 0.603075 | 0 | Mn | Mn | Yes | Mn | 0.9799774 | 2736.028 | 138 | 11.8731 | 13.2334 | 18.4743 | 2736.028 | 6 | 4 | 72 | 36 | 0 | 24 | 0 | 0 | 0 | 0 | 0 | 0 | 0 | 0 | 6 | 0 | 0 | 0.5217391 | 0 | 0.173913 | 4.925139 | 26.94982 | 0.446731 | 0.0024893244 | 23.29516 | 0.25265 | 0.0063566369 | 23.15042 | 0.16713 | 0.0624670747 | 23.12455 | 0.144511 | 0.3152410187 | 23.42042 | 0.057651 | 0.9193004348 | 23.76216 | 0.484163 | 0.6161275643 | 23.48379 | 0.351521 | 2.94725 | 25.3409 | 0.091781 | 9.296205509 | 31.79668 | 1.256879 | 4.925139 | 26.94982 | 0.446731 | 10.08345 | 32.78721 | 1.124472 | 6.757896332 | 28.99788 | 0.599169 | 8.414617 | 30.6242 | 0.717618 | 0.1199107719 | 0.1199107719 | 22.80189 | 0.156444 | 0.5803566441 | 23.11207 | 0.082067 | 1.092941 | 23.47695 | 0.293118 | 0.4055671941 | 14.59614 | 0.0047326409 | 14.58987 | 0.128016 | 0.0464369956 | 14.52365 | 0.040155 | 0.1381944895 | 14.53511 | 0.079965 | 0.2302960503 | 14.60017 | 0.084767 | 0.3412197936 | 14.65426 | 0.088479 | 0.4055671941 | 14.59614 | 0.078347 | 0.4455701378 | 14.6442 | 0.12963 | 6.23721e-05 | 6.23721 | 23.13519 | 0.03486722 | 4.7246e-06 | 0.47246 | 14.5249 | 4.805229 | 0.9193004348 | 25.01144 | 26.8001 | 23.41012 | 24.82411 | 23.55546 | 23.13519 | 0.8568333601 | 0.7993896629 | 13.4708 | 13.20156 | 16.50021 | 104.7933 | 14.5249 | 14.61686 | 14.6442 | 0.3412197936 | 0.4455701378 | 8.610288
339 | CIRTUU_clean | CIRTUU_clean | [Cu][Cu].[O-]C(=O)c1cc(cc(c1)C(=O)[O-])c1ccc2c(c1)c(=O)c1c([nH]2)ccc(c1)c1cc(cc(c1)C(=O)[O-])C(=O)[O-] MOFid-v1.UNKNOWN.cat0;CIRTUU_clean | [Cu][Cu] | [O-]C(=O)c1cc(cc(c1)C(=O)[O-])c1ccc2c(c1)c(=O)c1c([nH]2)ccc(c1)c1cc(cc(c1)C(=O)[O-])C(=O)[O-] | UNKNOWN | 0 | Cu | 4 | O192 | 1 | 2.657 | Cu节点 (CN=4) | M-M=2.66Å | 15.60203 | 7.15132 | 15.60203 | 0.583758 | 2414.48 | 4136.1 | 0 | 0 | 0.7788 | 1.33412 | 0 | Cu | Cu | Yes | Cu | 0.5837578 | 44137.21 | 1296 | 30.988 | 30.988 | 45.964 | 44137.21 | 48 | 5 | 696 | 312 | 24 | 216 | 0 | 0 | 0 | 48 | 0 | 0 | 0 | 0 | 0 | 0 | 0 | 0.537037 | 0.01851852 | 0.1666667 | 3.15289 | 19.3878 | 0.467476 | 0.00202047 | 22.26366 | 0.539613 | 0.0047982134 | 22.23017 | 0.139351 | 0.0473537581 | 22.16009 | 0.401993 | 0.2338975963 | 22.13989 | 0.300838 | 0.6359324526 | 21.04038 | 0.379867 | 0.4223910108 | 21.48968 | 0.484586 | 1.743772 | 19.94635 | 0.586713 | 21.08772 | 23.53549 | 0.766826 | 3.15289 | 19.3878 | 0.467476 | 25.96582 | 27.92419 | 0.507019 | 5.845693 | 19.1078 | 0.592549 | 13.56838 | 21.27899 | 0.411624 | 0.1015906484 | 0.1015906484 | 20.17511 | 0.269594 | 0.4865723513 | 19.80788 | 0.270788 | 0.9354647099 | 19.27452 | 0.559463 | 0.4132940622 | 11.72648 | 0.0048562173 | 11.92444 | 0.352857 | 0.0479080178 | 12.00965 | 0.122871 | 0.1438432837 | 11.94714 | 0.167002 | 0.2341134998 | 11.87067 | 0.053758 | 0.3503888079 | 11.87056 | 0.157209 | 0.4132940622 | 11.72648 | 0.192128 | 0.4694193024 | 11.72854 | 0.153408 | 4.72647e-05 | 4.72647 | 22.20451 | 0.06786935 | 4.84456e-06 | 0.484456 | 12.03373 | 3.0513 | 0.6359324526 | 22.572 | 25.38612 | 20.58363 | 21.74626 | 21.55665 | 22.20451 | 0.5885786945 | 0.5343418042 | 9.074668 | 9.756242 | 18.12974 | 143.3223 | 12.03373 | 11.82257 | 11.72854 | 0.3503888079 | 0.4694193024 | 10.17078
340 | CITZIP_manual | CITZIP_manual | [Co].[O-]C(=O)c1ccnc(c1)C(=O)[O-].[OH].[O] MOFid-v1.UNKNOWN.cat0;CITZIP_manual | [Co] ¦ [O] | [O-]C(=O)c1ccnc(c1)C(=O)[O-].[OH] | UNKNOWN | 0 | Co | 6 | O32,N4 | 0.889 | 2.961 | Co节点 (CN=6) | M-M=2.96Å | 6.91567 | 6.30981 | 6.88477 | 1.43035 | 1426.63 | 997.402 | 0 | 0 | 0.5266 | 0.368162 | 0 | Co | Co | No |  | 1.43035 | 1255.007 | 73 | 10.8123 | 11.1357 | 11.1357 | 1255.007 | 6 | 5 | 28 | 15 | 4 | 20 | 0 | 0 | 0 | 0 | 0 | 6 | 0 | 0 | 0 | 0 | 0 | 0.3835616 | 0.05479452 | 0.2739726 | 2.743977 | 26.24425 | 0.36683 | 0.0012847784 | 21.02352 | 0.317443 | 0.0029481382 | 21.13391 | 0.101699 | 0.0302608143 | 21.08311 | 0.07466 | 0.1539387236 | 21.35094 | 0.126768 | 0.4689526865 | 21.99294 | 0.176522 | 0.30886587 | 21.65802 | 0.146394 | 1.543507 | 23.98343 | 0.329624 | 5.503350052 | 32.10044 | 0.778301 | 2.743977 | 26.24425 | 0.36683 | 5.961867 | 32.39453 | 1.817316 | 3.881549 | 28.70873 | 0.251246 | 4.939773 | 30.66011 | 0.911326 | 0.0666577302 | 0.0666577302 | 21.09554 | 0.094662 | 0.3262035264 | 21.62657 | 0.094763 | 0.6322343187 | 22.19471 | 0.13797 | 0.2489643612 | 13.9592 | 0.0029087383 | 13.88521 | 0.092267 | 0.0301015017 | 13.88165 | 0.071449 | 0.0874111842 | 13.88648 | 0.018518 | 0.1447962404 | 13.87986 | 0.030489 | 0.2123635937 | 13.93689 | 0.044593 | 0.2489643612 | 13.9592 | 0.027141 | 0.2763506979 | 13.97219 | 0.074385 | 3.03316e-05 | 3.03316 | 21.00645 | 0.01686911 | 3.00484e-06 | 0.300484 | 13.83081 | 2.677319 | 0.4689526865 | 23.56287 | 25.30724 | 21.66226 | 23.71911 | 21.6673 | 21.00645 | 0.4386918722 | 0.4022949563 | 11.04127 | 10.09425 | 17.05479 | 183.1514 | 13.83081 | 13.92532 | 13.97219 | 0.2123635937 | 0.2763506979 | 7.175639
341 | CIVTEH_clean | CIVTEH_clean | N#Cc1c(nc(c(c1c1ccc(cc1)C(=O)[O-])C#N)c1ccncc1)c1ccncc1.[Cu] MOFid-v1.UNKNOWN.cat0;CIVTEH_clean | [Cu] | N#Cc1c(nc(c(c1c1ccc(cc1)C(=O)[O-])C#N)c1ccncc1)c1ccncc1 | UNKNOWN | 0 | Cu | 4 | N8,O8 | 0.5 | 4.268 | Cu节点 (CN=4) | M-M=4.27Å | 5.3881 | 4.01709 | 5.3881 | 1.06088 | 1244.8 | 1173.37 | 0 | 0 | 0.5492 | 0.517684 | 0 | Cu | Cu | Yes | Cu | 1.06088 | 2917.239 | 176 | 12.2342 | 13.9583 | 19.6064 | 2917.239 | 4 | 5 | 96 | 48 | 20 | 8 | 0 | 0 | 0 | 4 | 0 | 0 | 0 | 0 | 0 | 0 | 0 | 0.5454545 | 0.1136364 | 0.04545455 | 4.406601 | 30.91301 | 0.821298 | 0.0039899181 | 26.99515 | 0.146221 | 0.0097802923 | 27.05316 | 0.138279 | 0.0997166524 | 27.02678 | 0.118052 | 0.4756676886 | 27.55969 | 0.230281 | 1.36003 | 28.24002 | 0.201301 | 0.9247339361 | 27.80795 | 0.393368 | 3.27264 | 29.74068 | 0.623809 | 6.825064 | 33.84813 | 2.053645 | 4.406601 | 30.91301 | 0.821298 | 7.440915506 | 32.01843 | 2.362932 | 5.331981 | 32.0954 | 1.110018 | 6.282865 | 32.89869 | 0.989629 | 0.1379703832 | 0.1379703832 | 26.76202 | 0.121129 | 0.6452116333 | 27.10589 | 0.226895 | 1.202447 | 27.7891 | 0.238081 | 0.3924308733 | 17.17367 | 0.0046501847 | 17.08655 | 0.090327 | 0.0467939737 | 17.09751 | 0.031752 | 0.1362742581 | 17.11633 | 0.102859 | 0.2260213319 | 17.12051 | 0.140879 | 0.3323495931 | 17.15829 | 0.125842 | 0.3924308733 | 17.17367 | 0.08125 | 0.4346208662 | 17.21733 | 0.040178 | 9.81979e-05 | 9.81979 | 27.05274 | 0.04105552 | 4.6951e-06 | 0.46951 | 17.06833 | 4.268631 | 1.36003 | 28.7055 | 29.595 | 28.23989 | 28.28161 | 27.86922 | 27.05274 | 1.260313 | 1.22206 | 20.46083 | 20.91498 | 15.79571 | 80.89344 | 17.06833 | 17.15082 | 17.21733 | 0.3323495931 | 0.4346208662 | 9.984416
342 | CIWROQ_clean | CIWROQ_clean | I[Zn]I.n1ccc(cc1)C1=NC(=[N]=C([N]1)c1ccncc1)c1ccncc1 MOFid-v1.srs.cat1;CIWROQ_clean | I[Zn]I | n1ccc(cc1)C1=NC(=[N]=C([N]1)c1ccncc1)c1ccncc1 | srs | 1 | Zn | 4 | I48,N48 | 0 | 6.905 | Zn节点 (CN=4) | M-M=6.91Å | 8.21788 | 7.67164 | 8.21788 | 1.21042 | 2075.04 | 1714.31 | 0 | 0 | 0.6722 | 0.555343 | 0 | Zn | Zn | No |  | 1.210401 | 17365.25 | 648 | 13.7934 | 27.424 | 45.907 | 17365.25 | 24 | 5 | 288 | 192 | 96 | 0 | 0 | 0 | 24 | 0 | 0 | 0 | 0 | 0 | 0 | 0 | 0 | 0.4444444 | 0.1481481 | 0 | 2.987275 | 24.67728 | 0.435407 | 0.0017952386 | 24.31259 | 0.309155 | 0.0044673595 | 24.31858 | 0.269273 | 0.0454537043 | 24.15884 | 0.272969 | 0.2201566906 | 24.06519 | 0.202998 | 0.6311024166 | 23.94453 | 0.482525 | 0.4290383345 | 24.27575 | 0.121493 | 1.788172 | 24.06738 | 0.184432 | 8.032253151 | 28.60756 | 1.275533 | 2.987275 | 24.67728 | 0.435407 | 8.860806 | 30.86402 | 0.630321 | 4.4995 | 24.51206 | 0.815102 | 6.766959 | 25.94769 | 1.119156 | 0.0821109368 | 0.0821109368 | 23.13895 | 0.12356 | 0.3936233519 | 23.057 | 0.173699 | 0.7424486862 | 23.11597 | 0.214608 | 0.2365212091 | 13.48748 | 0.0027846936 | 13.60838 | 0.237671 | 0.0269127799 | 13.52989 | 0.079074 | 0.079089248 | 13.50979 | 0.086246 | 0.13230652 | 13.5232 | 0.064361 | 0.1947310556 | 13.55164 | 0.135811 | 0.2365212091 | 13.48748 | 0.047845 | 0.2587829582 | 13.55687 | 0.0772 | 4.54019e-05 | 4.54019 | 24.16096 | 0.03448297 | 2.7043e-06 | 0.27043 | 13.51099 | 2.905164 | 0.6311024166 | 25.24387 | 27.1882 | 23.89601 | 24.6474 | 24.09516 | 24.16096 | 0.5856487123 | 0.5489914798 | 16.20446 | 16.78878 | 15.96788 | 142.53 | 13.51099 | 13.52077 | 13.55687 | 0.1947310556 | 0.2587829582 | 10.64997
343 | CIWYUD_clean | CIWYUD_clean | [Co].[O-]C(=O)c1ccnc(c1)C(=O)[O-].[O] MOFid-v1.UNKNOWN.cat0;CIWYUD_clean | [Co] ¦ [O] | [O-]C(=O)c1ccnc(c1)C(=O)[O-] | UNKNOWN | 0 | Co | 6 | O30,N4 | 0.882 | 3.069 | Co节点 (CN=6) | M-M=3.07Å | 7.106 | 4.57125 | 7.10384 | 1.41213 | 1333.92 | 944.617 | 0 | 0 | 0.5334 | 0.377728 | 0 | Co | Co | Yes | Co | 1.412129 | 1267.645 | 70 | 11.1389 | 11.2652 | 11.4139 | 1267.645 | 6 | 5 | 28 | 12 | 4 | 20 | 0 | 0 | 0 | 0 | 0 | 6 | 0 | 0 | 0 | 0 | 0 | 0.4 | 0.05714286 | 0.2857143 | 2.637045 | 26.33021 | 0.187795 | 0.0014893698 | 22.61055 | 0.217151 | 0.0036401092 | 22.65124 | 0.200614 | 0.0372325284 | 22.60202 | 0.133674 | 0.1903284112 | 22.85994 | 0.069248 | 0.553150588 | 23.16489 | 0.225401 | 0.37593619 | 23.0214 | 0.15399 | 1.627760997 | 24.62671 | 0.170064 | 5.030136 | 30.3187 | 1.529673 | 2.637045 | 26.33021 | 0.187795 | 5.497489 | 31.17719 | 0.634489 | 3.571863 | 28.275 | 0.59599 | 4.453049 | 29.83397 | 0.845502 | 0.0725290478 | 0.0725290478 | 22.57824 | 0.091765 | 0.3546727298 | 22.82351 | 0.14198 | 0.6700618266 | 23.31188 | 0.222973 | 0.2787509421 | 14.93477 | 0.0032827979 | 14.87287 | 0.189712 | 0.0327060122 | 14.89312 | 0.085083 | 0.0960497537 | 14.88414 | 0.035206 | 0.1579144323 | 14.8882 | 0.05554 | 0.2337365851 | 14.91634 | 0.053479 | 0.2787509421 | 14.93477 | 0.078948 | 0.3056437737 | 14.95842 | 0.131453 | 3.73129e-05 | 3.73129 | 22.59031 | 0.01349006 | 3.29809e-06 | 0.329809 | 14.84994 | 2.564516226 | 0.553150588 | 24.84447 | 26.72664 | 23.36865 | 24.43811 | 23.01541 | 22.59031 | 0.5159180596 | 0.4806215402 | 11.83278 | 11.31349 | 16.94659 | 158.1943 | 14.84994 | 14.9131 | 14.95842 | 0.2337365851 | 0.3056437737 | 7.740368
344 | COCMAJ_clean | COCMAJ_clean | Cl[Pd]Cl.[O-]C(=O)c1cncc(c1)C(=O)[O-].[Zn]O[Zn] MOFid-v1.UNKNOWN.cat0;COCMAJ_clean | Cl[Pd]Cl.[Zn]O[Zn] | [O-]C(=O)c1cncc(c1)C(=O)[O-] | UNKNOWN | 0 | Zn,Pd | 4 | O64,N16,Cl16 | 0.667 | 3.571 | Zn节点 (CN=4) | M-M=3.57Å | 8.89284 | 8.27815 | 8.8249 | 0.8398 | 2517 | 2997.14 | 0 | 0 | 0.7562 | 0.900452 | 0 | Zn,Pd | Zn | Yes | Zn,Pd | 0.839767 | 10350.2 | 288 | 13.51 | 27.37 | 27.991 | 10350.2 | 24 | 7 | 112 | 48 | 16 | 72 | 0 | 0 | 16 | 0 | 0 | 0 | 0 | 0 | 0 | 0 | 0 | 0.3888889 | 0.05555556 | 0.25 | 1.199275 | 17.2363 | 0.312945 | 0.0004678661 | 17.30361 | 0.751998 | 0.001327212 | 17.17701 | 0.992016 | 0.0119783274 | 17.11176 | 0.31155 | 0.0604215668 | 17.06264 | 0.195312 | 0.1800329711 | 17.21167 | 0.230566 | 0.1184847064 | 17.14018 | 0.064642 | 0.5793519256 | 16.98846 | 0.161397 | 11.81821 | 22.90574 | 0.269113 | 1.199275 | 17.2363 | 0.312945 | 15.1774 | 26.30044 | 0.339051 | 2.241761 | 17.21577 | 0.199608 | 6.088055 | 18.38582 | 0.140617 | 0.0362882687 | 0.0362882687 | 16.26658 | 0.367223 | 0.178834661 | 16.38282 | 0.276386 | 0.3539693604 | 16.18112 | 0.204887 | 0.1913763373 | 10.18932 | 0.0022677184 | 10.15658 | 0.225988 | 0.0211208132 | 10.21735 | 0.094693 | 0.0646037169 | 10.22452 | 0.105655 | 0.1082107484 | 10.17979 | 0.084269 | 0.1589026097 | 10.22849 | 0.067916 | 0.1913763373 | 10.18932 | 0.065747 | 0.2122297984 | 10.23413 | 0.058281 | 1.19975e-05 | 1.19975 | 17.03638 | 0.02672269 | 2.14763e-06 | 0.214763 | 10.21343 | 1.162986 | 0.1800329711 | 18.81604 | 20.68545 | 16.76867 | 18.99399 | 17.13816 | 17.03638 | 0.1680546437 | 0.1437447024 | 5.664884 | 5.586391 | 20.81919 | 469.3194 | 10.21343 | 10.1992 | 10.23413 | 0.1589026097 | 0.2122297984 | 6.822947
345 | COCNEP_clean | COCNEP_clean | N1=NN=C([N]1)c1ccc(cc1)[Si](c1ccc(cc1)C1=NN=N[N]1)(c1ccc(cc1)C1=NN=N[N]1)c1ccc(cc1)C1=NN=N[N]1.[Cu] MOFid-v1.gar.cat0;COCNEP_clean | [Cu] | N1=NN=C([N]1)c1ccc(cc1)[Si](c1ccc(cc1)C1=NN=N[N]1)(c1ccc(cc1)C1=NN=N[N]1)c1ccc(cc1)C1=NN=N[N]1 | gar | 0 | Cu,Si | 3 | N192 | 0 | 3.734 | Cu节点 (CN=3) | M-M=3.73Å | 10.13832 | 6.56369 | 10.13026 | 0.615207 | 2370.03 | 3852.42 | 0 | 0 | 0.7534 | 1.22463 | 0 | Cu,Si | Cu | Yes | Cu | 0.6152064 | 47400.98 | 1512 | 36.1906 | 36.1906 | 36.1906 | 47400.98 | 48 | 5 | 672 | 384 | 384 | 0 | 0 | 0 | 0 | 48 | 0 | 0 | 0 | 0 | 0 | 0 | 0 | 0.4444444 | 0.2539683 | 0 | 2.726253 | 18.81954 | 0.280112 | 0.0013040186 | 18.89154 | 0.466951 | 0.0029269238 | 18.78152 | 0.356332 | 0.0298614557 | 18.63592 | 0.166621 | 0.1496119291 | 18.67102 | 0.14553 | 0.4393033546 | 18.75455 | 0.225659 | 0.2967410979 | 18.73337 | 0.159415 | 1.390075 | 18.88528 | 0.262836 | 19.1578 | 25.64392 | 0.445272 | 2.726253 | 18.81954 | 0.280112 | 22.98327 | 29.44076 | 0.837736 | 5.269764 | 19.50952 | 0.239156 | 12.24945 | 20.99831 | 0.127511 | 0.0798867967 | 0.0798867967 | 18.0916 | 0.227988 | 0.394975265 | 18.0962 | 0.169867 | 0.7732630784 | 18.08662 | 0.19594 | 0.3576541398 | 11.30134 | 0.0042138591 | 11.4363 | 0.313408 | 0.0409854743 | 11.38765 | 0.139817 | 0.1225862867 | 11.2601 | 0.078943 | 0.2032788416 | 11.37445 | 0.107733 | 0.3002488509 | 11.33125 | 0.094242 | 0.3576541398 | 11.30134 | 0.099105 | 0.4051113045 | 11.22039 | 0.083865 | 3.00422e-05 | 3.00422 | 18.70613 | 0.0247444 | 4.11671e-06 | 0.411671 | 11.36723 | 2.646366164 | 0.4393033546 | 20.45356 | 22.55783 | 18.40394 | 20.39891 | 18.71965 | 18.70613 | 0.4094418989 | 0.3594165579 | 7.315654 | 7.297624 | 19.0275 | 199.5594 | 11.36723 | 11.33568 | 11.22039 | 0.3002488509 | 0.4051113045 | 7.338901
346 | COGNAO_clean | COGNAO_clean | [O-]C(=O)c1ccc(cc1)P(=O)(c1ccc(cc1)C(=O)[O-])c1ccc(cc1)C(=O)[O-].[Zn][OH]([Zn])[Zn] MOFid-v1.pyr.cat1;COGNAO_clean | [Zn][OH]([Zn])[Zn] | [O-]C(=O)c1ccc(cc1)P(=O)(c1ccc(cc1)C(=O)[O-])c1ccc(cc1)C(=O)[O-] | pyr | 1 | Zn | 6 | O144 | 1 | 3.181 | Zn节点 (CN=6) | M-M=3.18Å | 5.98836 | 4.70156 | 5.95362 | 1.13574 | 1753.04 | 1543.53 | 0 | 0 | 0.578 | 0.508922 | 0 | Zn | Zn | Yes | Zn | 1.135702 | 12021.42 | 696 | 22.9079 | 22.9079 | 22.9079 | 12021.42 | 24 | 5 | 336 | 200 | 0 | 120 | 0 | 0 | 24 | 0 | 0 | 0 | 0 | 0 | 0 | 0 | 0 | 0.4827586 | 0 | 0.1724138 | 4.542897 | 28.81156 | 0.510684 | 0.0034258076 | 23.47037 | 0.054447 | 0.0083399071 | 23.45099 | 0.124099 | 0.0828320302 | 23.56149 | 0.119764 | 0.4060733599 | 23.843 | 0.049604 | 1.224792 | 24.73065 | 0.095651 | 0.8242134373 | 24.2558 | 0.173768 | 3.289219 | 26.94172 | 0.224534 | 6.817036 | 32.56777 | 1.411965 | 4.542897 | 28.81156 | 0.510684 | 7.261076 | 33.04922 | 1.040565 | 5.463777 | 30.47026 | 0.552388 | 6.307226 | 32.13092 | 0.287706 | 0.1529261673 | 0.1529261673 | 23.75462 | 0.149883 | 0.7116687779 | 24.23496 | 0.101432 | 1.354791759 | 24.75968 | 0.11285 | 0.5074254262 | 15.78101 | 0.0063187794 | 15.69481 | 0.046735 | 0.0625044568 | 15.7184 | 0.061179 | 0.1844204901 | 15.73724 | 0.11504 | 0.2930961989 | 15.76449 | 0.031162 | 0.4258825395 | 15.75933 | 0.061033 | 0.5074254262 | 15.78101 | 0.112654 | 0.5608306278 | 15.8437 | 0.088147 | 8.36513e-05 | 8.36513 | 23.45992 | 0.004416263 | 6.2768e-06 | 0.62768 | 15.68221 | 4.389971 | 1.224792 | 25.6949 | 27.03183 | 24.85138 | 25.20149 | 24.27648 | 23.45992 | 1.14196 | 1.071866 | 14.37946 | 13.32706 | 16.34459 | 84.78241 | 15.68221 | 15.76828 | 15.8437 | 0.4258825395 | 0.5608306278 | 7.777705
347 | COKPOJ_clean | COKPOJ_clean | [Co].[O-]C(=O)c1cc([O])c(cc1[O])C(=O)[O-] MOFid-v1.UNKNOWN.cat0;COKPOJ_clean | [Co] | [O-]C(=O)c1cc([O])c(cc1[O])C(=O)[O-] | UNKNOWN | 0 | Co | 5 | O90 | 1 | 2.897 | Co节点 (CN=5) | M-M=2.9Å | 11.55541 | 10.79186 | 11.54889 | 1.17423 | 1558.36 | 1327.14 | 0 | 0 | 0.6464 | 0.550488 | 0 | Co | Co | Yes | Co | 1.17423 | 3970.478 | 162 | 25.8735 | 25.8735 | 6.8486 | 3970.478 | 18 | 4 | 72 | 18 | 0 | 54 | 0 | 0 | 0 | 0 | 0 | 18 | 0 | 0 | 0 | 0 | 0 | 0.4444444 | 0 | 0.3333333 | 1.52218 | 19.04084 | 0.137922 | 0.0005053102 | 17.70922 | 0.254069 | 0.0013267175 | 17.66707 | 0.300163 | 0.0132360108 | 17.67495 | 0.069396 | 0.0666430696 | 17.67274 | 0.141069 | 0.2070013257 | 17.81626 | 0.102216 | 0.135489915 | 17.84991 | 0.147608 | 0.7010210718 | 18.16909 | 0.255695 | 9.935169 | 29.01671 | 1.068982 | 1.52218 | 19.04084 | 0.137922 | 10.99194 | 31.4711 | 0.773491 | 3.549905 | 20.58967 | 0.249357 | 8.075479 | 25.72313 | 0.215185 | 0.0382154752 | 0.0382154752 | 17.13916 | 0.114008 | 0.1883738554 | 17.42856 | 0.166096 | 0.3789459214 | 17.56969 | 0.124771 | 0.1848322319 | 11.10927 | 0.0020880219 | 11.01343 | 0.144416 | 0.0210560757 | 11.00518 | 0.033846 | 0.0625605194 | 11.05643 | 0.074888 | 0.1040772062 | 11.05033 | 0.042259 | 0.1572883738 | 11.05376 | 0.072689 | 0.1848322319 | 11.10927 | 0.068037 | 0.2054742649 | 11.08438 | 0.154131 | 1.32657e-05 | 1.32657 | 17.62054 | 0.01355026 | 2.10214e-06 | 0.210214 | 11.03085 | 1.483965 | 0.2070013257 | 20.00601 | 21.44496 | 18.12086 | 20.4522 | 17.77964 | 17.62054 | 0.1937653149 | 0.1687858505 | 6.580312 | 6.310569 | 19.6486 | 402.8803 | 11.03085 | 11.07112 | 11.08438 | 0.1572883738 | 0.2054742649 | 6.589697
348 | COKRUR_clean | COKRUR_clean | [In].[O-]C(=O)c1ccc(cc1)c1ccc(cc1)C1=C2C=CC(=N2)C(=c2n3[In]4n5c1ccc5C(=C1[N]4=C(C=C1)C(=c3cc2)c1ccc(cc1)c1ccc(cc1)C(=O)[O-])c1ccc(cc1)c1ccc(cc1)C(=O)[O-])c1ccc(cc1)c1ccc(cc1)C(=O)[O-] MOFid-v1.pts.cat3;COKRUR_clean | [O-]C(=O)c1ccc(cc1)c1ccc(cc1)C1=C2C=CC(=N2)C(=c2n3[In]4n5c1ccc5C(=C1[N]4=C(C=C1)C(=c3cc2)c1ccc(cc1)c1ccc(cc1)C(=O)[O-])c1ccc(cc1)c1ccc(cc1)C(=O)[O-])c1ccc(cc1)c1ccc(cc1)C(=O)[O-] | [O-]C(=O)c1ccc(cc1)c1ccc(cc1)C1=C2C=CC(=N2)C(=c2n3[In]4n5c1ccc5C(=C1[N]4=C(C=C1)C(=c3cc2)c1ccc(cc1)c1ccc(cc1)C(=O)[O-])c1ccc(cc1)c1ccc(cc1)C(=O)[O-])c1ccc(cc1)c1ccc(cc1)C(=O)[O-] | pts | 3 | In | 8 | O128,N64 | 0.667 | 6.262 | In节点 (CN=8) | M-M=6.26Å | 8.84098 | 5.5446 | 8.84098 | 0.885689 | 1897.06 | 2141.9 | 0 | 0 | 0.6258 | 0.706568 | 0 | In | In | Yes | In | 0.8856895 | 39559.97 | 2016 | 41.982 | 21.5588 | 43.755 | 39559.97 | 32 | 5 | 1152 | 640 | 64 | 128 | 0 | 0 | 0 | 0 | 0 | 0 | 0 | 0 | 0 | 0 | 0 | 0.5714286 | 0.03174603 | 0.06349206 | 6.163678 | 26.32957 | 0.417757 | 0.0059917114 | 27.19735 | 0.194861 | 0.0149075961 | 27.15556 | 0.364621 | 0.1424207416 | 27.00025 | 0.430144 | 0.6200123945 | 26.23319 | 0.270677 | 1.568421 | 25.61053 | 0.627593 | 1.112503 | 26.1874 | 0.735523 | 3.859194 | 25.19187 | 0.624644 | 12.33452 | 33.37988 | 1.196565 | 6.163678 | 26.32957 | 0.417757 | 13.17462 | 34.57157 | 1.698529 | 8.811844 | 28.00541 | 0.956132 | 11.25387 | 31.87075 | 1.348565 | 0.2137241219 | 0.2137241219 | 25.29258 | 0.653355 | 0.9177448842 | 24.52308 | 0.486263 | 1.660387 | 24.21223 | 0.38348 | 0.5943524192 | 15.45837 | 0.0076244143 | 15.95033 | 0.204721 | 0.0756623889 | 15.88803 | 0.074429 | 0.2207975878 | 15.75073 | 0.100727 | 0.3537586054 | 15.73402 | 0.323921 | 0.5058025782 | 15.50255 | 0.37899 | 0.5943524192 | 15.45837 | 0.247601 | 0.6513666875 | 15.42125 | 0.319174 | 0.000150227 | 15.0227 | 27.1448 | 0.0719711 | 7.72416e-06 | 0.772416 | 15.89038 | 5.949954 | 1.568421 | 26.72688 | 28.53615 | 26.06275 | 25.58174 | 26.01037 | 27.1448 | 1.426 | 1.354697 | 15.50428 | 19.44898 | 16.45895 | 74.19146 | 15.89038 | 15.56498 | 15.42125 | 0.5058025782 | 0.6513666875 | 11.25443
349 | CUCSAU_clean | CUCSAU_clean | * MOFid-v1.NA.NAno_mof;CUCSAU_clean |  |  | NA |  | Li | 3 | N34 | 0 | 2.501 | Li节点 (CN=3) | M-M=2.5Å | 5.5757 | 4.21323 | 5.5757 | 0.840322 | 1200.85 | 1429.04 | 0 | 0 | 0.5078 | 0.604292 | 0 | Li | Li | Yes | Li | 0.840316 | 2860.147 | 228 | 11.2049 | 16.726 | 17.152 | 2860.147 | 10 | 4 | 84 | 116 | 18 | 0 | 0 | 0 | 0 | 0 | 0 | 0 | 0 | 0 | 0 | 0 | 0 | 0.3684211 | 0.07894737 | 0 | 3.797767 | 28.21273 | 0.366043 | 0.0025794375 | 24.55801 | 0.226686 | 0.0063852594 | 24.49687 | 0.150534 | 0.0657180796 | 24.63031 | 0.110819 | 0.3214566411 | 24.7349 | 0.157352 | 0.9154124298 | 25.04818 | 0.198629 | 0.6188865128 | 24.87689 | 0.177768 | 2.46986 | 26.46683 | 0.349051 | 6.716236 | 32.33732 | 1.591545 | 3.797767 | 28.21273 | 0.366043 | 7.204412 | 33.41867 | 1.798185 | 4.977632 | 30.15096 | 0.603739 | 6.115642 | 31.86359 | 0.669951 | 0.1116412794 | 0.1116412794 | 24.47755 | 0.128678 | 0.5250681102 | 24.75009 | 0.081698 | 0.9765992208 | 24.99109 | 0.260876 | 0.3994961409 | 16.38372 | 0.0047587167 | 16.23076 | 0.235688 | 0.047451862 | 16.28251 | 0.032155 | 0.1396149337 | 16.27899 | 0.062238 | 0.2304048003 | 16.33607 | 0.053117 | 0.3367605359 | 16.31058 | 0.144012 | 0.3994961409 | 16.38372 | 0.107692 | 0.4397854577 | 16.36008 | 0.114222 | 6.54184e-05 | 6.54184 | 24.51781 | 0.01744936 | 4.8211e-06 | 0.48211 | 16.27934 | 3.686126 | 0.9154124298 | 26.25066 | 27.86198 | 25.29521 | 25.5948 | 24.88666 | 24.51781 | 0.8496943502 | 0.8037711504 | 13.59144 | 13.56919 | 16.6644 | 105.7027 | 16.27934 | 16.34346 | 16.36008 | 0.3367605359 | 0.4397854577 | 8.238472
350 | CUKZOY_clean | CUKZOY_clean | C(Cn1cncc1)CCn1cncc1.[Ag][Ag] MOFid-v1.cds.cat0;CUKZOY_clean | [Ag][Ag] | C(Cn1cncc1)CCn1cncc1 | cds | 0 | Ag | 2 | N16 | 0 | 3.281 | Ag节点 (CN=2) | M-M=3.28Å | 4.8322 | 4.10064 | 4.8322 | 1.27011 | 1172.94 | 923.5 | 0 | 0 | 0.5356 | 0.421697 | 0 | Ag | Ag | Yes | Ag | 1.270107 | 3118.078 | 232 | 13.022 | 18.755 | 13.403 | 3118.078 | 8 | 4 | 80 | 112 | 32 | 0 | 0 | 0 | 0 | 0 | 0 | 0 | 0 | 0 | 0 | 0 | 0 | 0.3448276 | 0.137931 | 0 | 3.736757 | 32.15185 | 0.619306 | 0.0046554324 | 27.93054 | 0.105448 | 0.0115914094 | 27.92184 | 0.171247 | 0.1141273959 | 27.98978 | 0.028811 | 0.5334424389 | 28.53878 | 0.298812 | 1.406695338 | 29.60342 | 0.25372 | 1.024356 | 28.98961 | 0.314661 | 2.961969 | 31.51655 | 0.315028 | 5.150888 | 34.05099 | 2.118801 | 3.736757 | 32.15185 | 0.619306 | 5.381346 | 32.24595 | 1.229658 | 4.3613 | 32.78065 | 1.110252 | 4.880584 | 33.36477 | 0.462422 | 0.1508152783 | 0.1508152783 | 28.11261 | 0.102973 | 0.6569750429 | 28.76099 | 0.169609 | 1.187994 | 29.19557 | 0.210979 | 0.5162591528 | 19.03528 | 0.0065108499 | 18.78346 | 0.091305 | 0.0645249689 | 18.86679 | 0.08062 | 0.1912151605 | 18.88894 | 0.036538 | 0.306828754 | 18.90682 | 0.074948 | 0.4508326816 | 18.98229 | 0.091327 | 0.5162591528 | 19.03528 | 0.089345 | 0.573512702 | 19.04076 | 0.118045 | 0.000116155 | 11.6155 | 27.92217 | 0.01131572 | 6.5408e-06 | 0.65408 | 18.8051 | 3.585942 | 1.406695338 | 29.6066 | 29.9125 | 29.44751 | 29.45978 | 29.04394 | 27.92217 | 1.292568 | 1.25588 | 15.60108 | 17.75853 | 16.74269 | 80.5378 | 18.8051 | 18.9748 | 19.04076 | 0.4508326816 | 0.573512702 | 9.117068
351 | CUQSAK_clean | CUQSAK_clean | COc1cc2Cc3cc(OC(=O)c4ccncc4)c(cc3Cc3c(Cc2cc1OC(=O)c1ccncc1)cc(OC)c(c3)OC(=O)c1ccncc1)OC.[C]#N.[Cu] MOFid-v1.UNKNOWN.cat0;CUQSAK_clean | [Cu] | COc1cc2Cc3cc(OC(=O)c4ccncc4)c(cc3Cc3c(Cc2cc1OC(=O)c1ccncc1)cc(OC)c(c3)OC(=O)c1ccncc1)OC.[C]#N | UNKNOWN | 0 | Cu | 3 | N108 | 0 | 4.85 | Cu节点 (CN=3) | M-M=4.85Å | 18.30047 | 4.50008 | 17.86541 | 0.672661 | 1852.6 | 2754.14 | 0.138515 | 0.205922 | 0.7088 | 1.05373 | 0 | Cu | Cu | Yes | Cu | 0.6726606 | 39648.28 | 1671 | 29.5994 | 29.5994 | 52.255 | 39648.28 | 33 | 5 | 792 | 594 | 90 | 162 | 0 | 0 | 0 | 33 | 0 | 0 | 0 | 0 | 0 | 0 | 0 | 0.4739677 | 0.05385996 | 0.09694794 | 2.370494 | 21.06689 | 0.424177 | 0.0015192321 | 23.58899 | 0.491867 | 0.0034867621 | 23.40129 | 0.909864 | 0.0349267715 | 23.49242 | 0.174425 | 0.1711657745 | 23.45858 | 0.691599 | 0.483178059 | 22.67784 | 0.629325 | 0.3213487127 | 23.14084 | 0.385638 | 1.35688904 | 21.70085 | 0.831604 | 11.51652 | 20.28347 | 0.492913 | 2.370494 | 21.06689 | 0.424177 | 16.74823 | 24.46726 | 0.501881 | 4.003348 | 20.58799 | 0.267752 | 7.398377 | 20.34376 | 0.609293 | 0.0686020445 | 0.0686020445 | 21.36329 | 0.38166 | 0.3344614288 | 21.27996 | 0.395863 | 0.6445279756 | 21.0914 | 0.257446 | 0.2904535099 | 12.97473 | 0.003346669 | 13.20012 | 0.358288 | 0.0333577286 | 13.1457 | 0.206641 | 0.0975888677 | 13.12305 | 0.150389 | 0.1628442431 | 13.00398 | 0.071945 | 0.2458665395 | 13.0991 | 0.094851 | 0.2904535099 | 12.97473 | 0.183215 | 0.3199789133 | 12.91304 | 0.142183 | 3.50003e-05 | 3.50003 | 23.57968 | 0.1465522 | 3.32517e-06 | 0.332517 | 13.12938 | 2.301892 | 0.483178059 | 23.78189 | 26.35638 | 21.81528 | 23.17402 | 23.09242 | 23.57968 | 0.4482512875 | 0.4145760145 | 9.826023 | 10.52587 | 17.88874 | 179.9765 | 13.12938 | 13.02594 | 12.91304 | 0.2458665395 | 0.3199789133 | 10.45031
352 | CUTFUT_charged | CUTFUT_charged | Cc1c(B(c2c(C)c(C)c(c(c2C)C)c2ccncc2)c2c(C)c(C)c(c(c2C)C)c2ccncc2)c(C)c(c(c1C)c1ccncc1)C.[Ag] MOFid-v1.UNKNOWN.cat0;CUTFUT_charged | [Ag] | Cc1c(B(c2c(C)c(C)c(c(c2C)C)c2ccncc2)c2c(C)c(C)c(c(c2C)C)c2ccncc2)c(C)c(c(c1C)c1ccncc1)C | UNKNOWN | 0 | Ag | 4 | N36,O12 | 0.25 | 4.377 | Ag节点 (CN=4) | M-M=4.38Å | 6.47725 | 4.49016 | 6.45672 | 0.996719 | 1363.02 | 1367.51 | 9.83281 | 9.86518 | 0.5428 | 0.544587 | 0 | Ag | Ag | Yes | Ag | 0.9967112 | 17965.81 | 1272 | 13.6581 | 32.4156 | 40.5791 | 17965.81 | 12 | 8 | 552 | 576 | 36 | 36 | 36 | 12 | 0 | 0 | 0 | 0 | 0 | 0 | 0 | 0 | 0 | 0.4339623 | 0.02830189 | 0.02830189 | 4.954113 | 30.79222 | 1.165862 | 0.0045508963 | 28.29537 | 0.232506 | 0.0111813412 | 28.10517 | 0.446914 | 0.1080275669 | 28.00871 | 0.199168 | 0.5429036109 | 28.08284 | 0.138485 | 1.487102149 | 28.16103 | 0.296133 | 1.002818 | 28.0549 | 0.585175 | 3.674535 | 29.55799 | 0.236849 | 7.286143 | 34.8064 | 0.688148 | 4.954113 | 30.79222 | 1.165862 | 7.70428 | 36.028 | 1.59785 | 5.923116 | 32.72245 | 1.076753 | 6.863653 | 33.56025 | 1.49847 | 0.1530844539 | 0.1530844539 | 26.8021 | 0.238352 | 0.7172796753 | 27.29718 | 0.48714 | 1.31705 | 27.72562 | 0.0489 | 0.4548763406 | 17.1804 | 0.0053924527 | 17.15358 | 0.118678 | 0.0546803054 | 17.19792 | 0.06587 | 0.1621932014 | 17.18685 | 0.036621 | 0.2633237146 | 17.20143 | 0.17211 | 0.3821871904 | 17.22326 | 0.177016 | 0.4548763406 | 17.1804 | 0.151998 | 0.5073009038 | 17.22808 | 0.114258 | 0.00011217 | 11.217 | 28.2191 | 0.06297685 | 5.52112e-06 | 0.552112 | 17.14973 | 4.801029 | 1.487102149 | 28.66627 | 29.55365 | 28.22453 | 28.22061 | 28.09959 | 28.2191 | 1.379075 | 1.334018 | 19.45515 | 20.31653 | 15.97476 | 76.80243 | 17.14973 | 17.2017 | 17.22808 | 0.3821871904 | 0.5073009038 | 11.06937
353 | CUWVAT_clean | CUWVAT_clean | [Eu].[N][C]1N=N[C]2[N]31[C]1[N]23[C](N=N1)[N].[O-]C(=O)c1cc([N])c(cc1[N])C(=O)[O-] MOFid-v1.bcu.cat0;CUWVAT_clean | [Eu] | [N][C]1N=N[C]2[N]31[C]1[N]23[C](N=N1)[N].[O-]C(=O)c1cc([N])c(cc1[N])C(=O)[O-] | bcu | 0 | Eu | 8 | O14,N2 | 0.875 | 3.975 | Eu节点 (CN=8) | M-M=3.98Å | 6.58776 | 4.88581 | 6.58776 | 1.3301 | 1313.65 | 987.633 | 75.7547 | 56.9541 | 0.5658 | 0.425382 | 0 | Eu | Eu | Yes | Eu | 1.3301 | 1291.34 | 62 | 10.3923 | 11.2942 | 12.3282 | 1291.34 | 2 | 5 | 28 | 6 | 14 | 12 | 0 | 0 | 0 | 0 | 0 | 0 | 0 | 0 | 0 | 0 | 0 | 0.4516129 | 0.2258065 | 0.1935484 | 3.06576 | 27.45802 | 0.354674 | 0.002520784 | 23.5409 | 0.123479 | 0.0067388003 | 23.51909 | 0.093771 | 0.066274418 | 23.55994 | 0.101025 | 0.3223738938 | 23.9023 | 0.135398 | 0.8644910419 | 24.55567 | 0.205656 | 0.6096018289 | 24.27606 | 0.115862 | 2.163348 | 26.2981 | 0.274553 | 5.848609 | 30.22254 | 1.098031 | 3.06576 | 27.45802 | 0.354674 | 6.506607 | 32.1861 | 0.972296 | 3.951528 | 28.50113 | 0.793098 | 5.068072 | 29.22998 | 0.68481 | 0.1173990676 | 0.1173990676 | 23.79251 | 0.053785 | 0.5391398302 | 24.24601 | 0.057238 | 0.9578746294 | 24.78738 | 0.231068 | 0.3657124004 | 15.62636 | 0.0046297921 | 15.50071 | 0.132301 | 0.0446364955 | 15.56794 | 0.028357 | 0.1315999613 | 15.57791 | 0.061285 | 0.2136919406 | 15.64103 | 0.044806 | 0.3120132569 | 15.61321 | 0.036051 | 0.3657124004 | 15.62636 | 0.01729 | 0.4073859005 | 15.61125 | 0.086639 | 6.60184e-05 | 6.60184 | 23.46327 | 0.01023132 | 4.55847e-06 | 0.455847 | 15.54258 | 2.948361 | 0.8644910419 | 25.69695 | 27.4153 | 24.62275 | 25.0528 | 24.24468 | 23.46327 | 0.7982166239 | 0.7470919743 | 13.85343 | 14.48258 | 16.51028 | 111.1158 | 15.54258 | 15.62687 | 15.61125 | 0.3120132569 | 0.4073859005 | 7.920699
354 | CUXFIL_clean | CUXFIL_clean | [Mn].[O-]C(=O)c1ccc2c(c1)cc(cc2)C(=O)[O-] MOFid-v1.UNKNOWN.cat0;CUXFIL_clean | [Mn] | [O-]C(=O)c1ccc2c(c1)cc(cc2)C(=O)[O-] | UNKNOWN | 0 | Mn | 6 | O36 | 1 | 3.42 | Mn节点 (CN=6) | M-M=3.42Å | 5.39541 | 4.09689 | 5.37407 | 1.23338 | 1385.07 | 1122.99 | 0 | 0 | 0.496 | 0.402148 | 0 | Mn | Mn | Yes | Mn | 1.233376 | 2173.908 | 138 | 12.283 | 13.386 | 13.931 | 2173.908 | 6 | 4 | 72 | 36 | 0 | 24 | 0 | 0 | 0 | 0 | 0 | 0 | 0 | 0 | 6 | 0 | 0 | 0.5217391 | 0 | 0.173913 | 4.018286 | 31.8288 | 1.348029 | 0.0074395876 | 28.43868 | 0.212433 | 0.0188686314 | 28.54169 | 0.132378 | 0.1804648343 | 28.62545 | 0.281123 | 0.7973622485 | 28.96059 | 0.318848 | 1.773989 | 28.91944 | 0.381863 | 1.319702 | 28.83782 | 0.21921 | 3.293156793 | 30.53988 | 0.533299 | 5.614775 | 33.88434 | 0.323671 | 4.018286 | 31.8288 | 1.348029 | 5.989683 | 33.45899 | 1.690732 | 4.633129 | 32.9352 | 1.562703 | 5.21473 | 33.66879 | 0.893749 | 0.2346553786 | 0.2346553786 | 28.09467 | 0.159052 | 0.9531058726 | 28.50315 | 0.254357 | 1.568424 | 28.84435 | 0.413319 | 0.5465348632 | 17.8428 | 0.0069596142 | 17.74219 | 0.031954 | 0.0695548538 | 17.8034 | 0.091199 | 0.2018959043 | 17.8445 | 0.06407 | 0.3239562345 | 17.83209 | 0.101439 | 0.468523704 | 17.80375 | 0.105227 | 0.5465348632 | 17.8428 | 0.064047 | 0.6011228047 | 17.8663 | 0.172141 | 0.000189771 | 18.9771 | 28.48335 | 0.02097409 | 7.09185e-06 | 0.709185 | 17.84496 | 3.78363 | 1.773989 | 29.23176 | 29.90473 | 29.00126 | 28.78929 | 28.90595 | 28.48335 | 1.593525 | 1.539334 | 18.93169 | 26.75903 | 16.23656 | 71.08575 | 17.84496 | 17.82621 | 17.8663 | 0.468523704 | 0.6011228047 | 10.63839
355 | CUYYAX_clean | CUYYAX_clean | [Cd].c1ncn(c1)c1cc(cc(c1)n1cncc1)n1cncc1 MOFid-v1.ths,ERROR.cat0;CUYYAX_clean | [Cd] | c1ncn(c1)c1cc(cc(c1)n1cncc1)n1cncc1 | ths | 0 | Cd | 3 | N12 | 0 | 8.051 | Cd节点 (CN=3) | M-M=8.05Å | 5.04944 | 3.83367 | 4.87007 | 1.16048 | 1383 | 1191.75 | 0 | 0 | 0.5718 | 0.492727 | 0 | Cd | Cd | Yes | Cd | 1.16049 | 2224.853 | 136 | 9.0752 | 9.0752 | 27.014 | 2224.853 | 4 | 4 | 60 | 48 | 24 | 0 | 0 | 0 | 0 | 0 | 0 | 0 | 0 | 0 | 0 | 0 | 0 | 0.4411765 | 0.1764706 | 0 | 5.536499 | 35.10586 | 0.438845 | 0.0115875298 | 29.46581 | 0.116534 | 0.0284203551 | 29.43036 | 0.106854 | 0.2798908323 | 29.60013 | 0.110295 | 1.214357 | 30.18375 | 0.217048 | 2.696389 | 31.51311 | 0.179834 | 2.043779 | 30.92728 | 0.160204 | 4.682273 | 34.11962 | 0.784555 | 7.495292 | 37.04491 | 3.444283 | 5.536499 | 35.10586 | 0.438845 | 7.792844 | 36.46645 | 4.212032 | 6.262461 | 35.76933 | 1.945957 | 7.067053248 | 37.5146 | 1.229642 | 0.3285491673 | 0.3285491673 | 29.61621 | 0.123235 | 1.317891 | 30.30267 | 0.063045 | 2.156495 | 31.07941 | 0.344284 | 0.6614539308 | 18.70854 | 0.0083038604 | 18.65814 | 0.105405 | 0.0830993462 | 18.65696 | 0.060218 | 0.243456037 | 18.67674 | 0.084876 | 0.3860723377 | 18.68566 | 0.111696 | 0.5547829121 | 18.72025 | 0.101646 | 0.6614539308 | 18.70854 | 0.035759 | 0.712752779 | 18.72258 | 0.133988 | 0.00028663 | 28.663 | 29.44034 | 0.01114157 | 8.49752e-06 | 0.849752 | 18.63773 | 5.20795 | 2.696389 | 30.75238 | 30.70139 | 30.66377 | 30.89198 | 30.87471 | 29.44034 | 2.416498402 | 2.367840067 | 24.3013 | 33.73102 | 15.84623 | 57.94733 | 18.63773 | 18.70482 | 18.72258 | 0.5547829121 | 0.712752779 | 10.80261
356 | DACZUF_clean | DACZUF_clean | [Co].[O-]C(=O)c1cc(cc(c1)c1ccc(cc1)C1=NN=N[N]1)C(=O)[O-].[O] MOFid-v1.UNKNOWN.cat0;DACZUF_clean | [Co] ¦ [O] | [O-]C(=O)c1cc(cc(c1)c1ccc(cc1)C1=NN=N[N]1)C(=O)[O-] | UNKNOWN | 0 | Co | 6 | N48,O48 | 0.5 | 3.424 | Co节点 (CN=6) | M-M=3.42Å | 5.17797 | 3.83142 | 5.17477 | 1.30054 | 1151.53 | 885.425 | 0 | 0 | 0.514 | 0.395219 | 0 | Co | Co | Yes | Co | 1.300544 | 4505.685 | 264 | 34.791 | 10.29 | 13.669 | 4505.685 | 16 | 5 | 120 | 56 | 32 | 40 | 0 | 0 | 0 | 0 | 0 | 16 | 0 | 0 | 0 | 0 | 0 | 0.4545455 | 0.1212121 | 0.1515152 | 3.727865031 | 29.63067 | 0.695452 | 0.0160045626 | 34.73451 | 0.23675 | 0.0402601495 | 34.88353 | 0.153175 | 0.3490131312 | 34.6776 | 0.355424 | 1.155136 | 34.24923 | 0.643135 | 2.001664 | 31.92862 | 0.994074 | 1.676584 | 33.21898 | 0.573122 | 3.039362 | 30.45994 | 0.724376 | 5.482709 | 32.94002 | 2.119601 | 3.727865031 | 29.63067 | 0.695452 | 5.943801 | 32.37448 | 1.813725 | 4.361472 | 31.39713 | 0.809135 | 5.050757 | 31.57118 | 1.461124 | 0.3002484915 | 0.3002484915 | 33.87164 | 0.295789 | 1.069461 | 32.48052 | 0.325284 | 1.634449 | 32.1522 | 0.484346 | 0.3802130547 | 19.00347 | 0.0045293259 | 19.23273 | 0.148656 | 0.0463354601 | 19.26699 | 0.06236 | 0.1354263708 | 19.11088 | 0.270715 | 0.2208947655 | 19.3008 | 0.098552 | 0.3193796586 | 18.97395 | 0.310514 | 0.3802130547 | 19.00347 | 0.081117 | 0.417777964 | 19.04338 | 0.119945 | 0.000392779 | 39.2779 | 34.73093 | 0.06590585 | 4.65709e-06 | 0.465709 | 19.17651 | 3.427617 | 2.001664 | 34.58566 | 36.89314 | 34.22784 | 32.636 | 33.13228 | 34.73093 | 1.652651 | 1.701416 | 31.33676 | 84.34001 | 15.95904 | 72.08894 | 19.17651 | 19.09274 | 19.04338 | 0.3193796586 | 0.417777964 | 15.55442
357 | DADLEC_clean | DADLEC_clean | [Mn].[O-]C(=O)c1ccc(cc1)c1ccc(cc1)N(c1ccc(cc1)c1ccc(cc1)C(=O)O)c1ccc(cc1)c1ccc(cc1)C(=O)[O-] MOFid-v1.sql.cat1;DADLEC_clean | [Mn] | [O-]C(=O)c1ccc(cc1)c1ccc(cc1)N(c1ccc(cc1)c1ccc(cc1)C(=O)O)c1ccc(cc1)c1ccc(cc1)C(=O)[O-] | sql | 1 | Mn | 4 | O32 | 1 | 4.201 | Mn节点 (CN=4) | M-M=4.2Å | 6.0526 | 4.95704 | 6.0412 | 1.09523 | 933.141 | 852.004 | 0 | 0 | 0.4902 | 0.447577 | 0 | Mn | Mn | Yes | Mn | 1.095231 | 7987.923 | 576 | 37.475 | 13.327 | 15.9941 | 7987.923 | 8 | 5 | 312 | 200 | 8 | 48 | 0 | 0 | 0 | 0 | 0 | 0 | 0 | 0 | 8 | 0 | 0 | 0.5416667 | 0.01388889 | 0.08333333 | 2.161606 | 26.18796 | 0.215638 | 0.0016560794 | 25.64502 | 0.57729 | 0.0047048789 | 25.47469 | 0.198683 | 0.0438932221 | 25.42391 | 0.234955 | 0.2168277722 | 25.4524 | 0.320641 | 0.585483386 | 25.72325 | 0.336601 | 0.4086197995 | 25.55669 | 0.336216 | 1.420983 | 25.49246 | 0.349099 | 4.684951 | 31.06491 | 1.818742 | 2.161606 | 26.18796 | 0.215638 | 5.208775 | 31.86531 | 0.824521 | 2.987852 | 27.55827 | 0.445751 | 4.053429925 | 29.67312 | 1.636679 | 0.0736077472 | 0.0736077472 | 24.44593 | 0.18245 | 0.3332871672 | 24.6119 | 0.23238 | 0.6189181583 | 24.85119 | 0.3055 | 0.2395288721 | 15.73796 | 0.0028850896 | 15.76273 | 0.141904 | 0.0286136356 | 15.74316 | 0.088259 | 0.0842868495 | 15.71677 | 0.107735 | 0.1379053862 | 15.70004 | 0.162809 | 0.2045186891 | 15.69867 | 0.088622 | 0.2395288721 | 15.73796 | 0.176549 | 0.2675232574 | 15.76658 | 0.10229 | 4.53543e-05 | 4.53543 | 25.49766 | 0.03069703 | 2.94976e-06 | 0.294976 | 15.7023 | 2.087998 | 0.585483386 | 26.55182 | 28.03447 | 26.03711 | 25.58388 | 25.57745 | 25.49766 | 0.5415901639 | 0.5118756388 | 14.31369 | 15.37559 | 16.58229 | 152.5174 | 15.7023 | 15.71222 | 15.76658 | 0.2045186891 | 0.2675232574 | 9.795368
358 | DAPHOU_clean | DAPHOU_clean | [O-]C(=O)c1cc(N=Nc2cc(cc(c2)C(=O)[O-])C(=O)[O-])cc(c1)C(=O)[O-].[O-]C(=O)c1cc([N][N]c2cc(cc(c2)C(=O)[O-])C(=O)[O-])cc(c1)C(=O)[O-].[Zn][Zn] MOFid-v1.nbo,fof.cat0;DAPHOU_clean | [Zn][Zn] | [O-]C(=O)c1cc(N=Nc2cc(cc(c2)C(=O)[O-])C(=O)[O-])cc(c1)C(=O)[O-].[O-]C(=O)c1cc([N][N]c2cc(cc(c2)C(=O)[O-])C(=O)[O-])cc(c1)C(=O)[O-] | nbo | 0 | Zn | 4 | O324 | 1 | 2.988 | Zn节点 (CN=4) | M-M=2.99Å | 10.96282 | 6.06241 | 10.06318 | 0.785626 | 2401.47 | 3056.76 | 0 | 0 | 0.737 | 0.938106 | 0 | Zn | Zn | Yes | Zn | 0.7855934 | 36905.11 | 1224 | 38.569 | 38.569 | 28.647 | 36905.11 | 72 | 5 | 576 | 216 | 72 | 288 | 0 | 0 | 72 | 0 | 0 | 0 | 0 | 0 | 0 | 0 | 0 | 0.4705882 | 0.05882353 | 0.2352941 | 2.593368 | 18.71676 | 0.224565 | 0.0010279677 | 19.56451 | 0.744664 | 0.0026944779 | 19.39143 | 0.732459 | 0.0278496198 | 19.66076 | 0.292931 | 0.1361556057 | 19.39955 | 0.374297 | 0.4051452501 | 19.12582 | 0.340199 | 0.2677354667 | 19.19527 | 0.228328 | 1.281503 | 18.732 | 0.347954 | 16.43246 | 29.75902 | 0.596552 | 2.593368 | 18.71676 | 0.224565 | 18.28936588 | 30.41263 | 0.610081 | 5.815771 | 20.48308 | 0.100989 | 13.30162 | 25.88543 | 0.610992 | 0.070548934 | 0.070548934 | 18.31714 | 0.131039 | 0.3512585552 | 18.30984 | 0.099028 | 0.6968876274 | 18.22276 | 0.153985 | 0.3242937321 | 11.3924 | 0.0035993185 | 11.35228 | 0.186668 | 0.0368722552 | 11.37438 | 0.112437 | 0.1078993803 | 11.36776 | 0.049734 | 0.1777868643 | 11.38299 | 0.065418 | 0.2703898567 | 11.35665 | 0.10886 | 0.3242937321 | 11.3924 | 0.127098 | 0.3566589647 | 11.3562 | 0.059787 | 2.75232e-05 | 2.75232 | 19.60023 | 0.03106083 | 3.64259e-06 | 0.364259 | 11.40425 | 2.522819 | 0.4051452501 | 20.88179 | 23.08116 | 18.85963 | 20.70458 | 19.24021 | 19.60023 | 0.3772956303 | 0.3345963161 | 7.491872 | 7.555942 | 18.95719 | 213.5407 | 11.40425 | 11.37735 | 11.3562 | 0.2703898567 | 0.3566589647 | 8.195977
359 | DEBWAK_clean | DEBWAK_clean | O=C(c1cnc(nc1)c1ncc(cn1)C(=O)Nc1ccncc1)Nc1ccncc1.[O-]C(=O)c1cccc(c1)C(=O)[O-].[Zn] MOFid-v1.ERROR.cat0;DEBWAK_clean | [Zn] | O=C(c1cnc(nc1)c1ncc(cn1)C(=O)Nc1ccncc1)Nc1ccncc1.[O-]C(=O)c1cccc(c1)C(=O)[O-] | ERROR | 0 | Zn | 6 | O24,N12 | 0.667 | 8.483 | Zn节点 (CN=6) | M-M=8.48Å | 9.51714 | 7.06696 | 9.49794 | 1.05415 | 1137.31 | 1078.89 | 0 | 0 | 0.5474 | 0.519279 | 0 | Zn | Zn | Yes | Zn | 1.054137 | 5934.462 | 366 | 16.4025 | 16.4025 | 25.4701 | 5934.462 | 6 | 5 | 168 | 108 | 48 | 36 | 0 | 0 | 6 | 0 | 0 | 0 | 0 | 0 | 0 | 0 | 0 | 0.4590164 | 0.1311475 | 0.09836066 | 2.645454 | 23.57535 | 0.287111 | 0.0008361173 | 20.32279 | 0.574965 | 0.0021201546 | 20.33841 | 0.389078 | 0.0216411712 | 20.35146 | 0.217563 | 0.1089225281 | 20.49701 | 0.188754 | 0.340069149 | 20.69808 | 0.165283 | 0.2213272194 | 20.56947 | 0.080787 | 1.218256 | 21.75869 | 0.167118 | 6.73485525 | 31.42745 | 0.818492 | 2.645454 | 23.57535 | 0.287111 | 7.299956 | 32.50087 | 1.166738 | 4.50469 | 26.43167 | 0.41419 | 5.993096 | 29.79534 | 0.520855 | 0.0500890673 | 0.0500890673 | 19.93419 | 0.138068 | 0.2553110747 | 20.27552 | 0.150107 | 0.5162427158 | 20.54993 | 0.182984 | 0.2092814897 | 12.88327 | 0.0023109353 | 12.77752 | 0.20995 | 0.0238774532 | 12.84239 | 0.093438 | 0.070995318 | 12.77519 | 0.029323 | 0.1168722784 | 12.83833 | 0.068435 | 0.1752063914 | 12.82396 | 0.096495 | 0.2092814897 | 12.88327 | 0.08007 | 0.2326496413 | 12.84126 | 0.092049 | 2.13723e-05 | 2.13723 | 20.26481 | 0.02389779 | 2.38036e-06 | 0.238036 | 12.78 | 2.595365 | 0.340069149 | 22.72506 | 24.6025 | 20.66418 | 22.9085 | 20.58819 | 20.26481 | 0.3184279778 | 0.2899800817 | 9.704816 | 8.9786 | 17.54849 | 244.7104 | 12.78 | 12.84852 | 12.84126 | 0.1752063914 | 0.2326496413 | 7.484803
360 | DEGPEL_charged | DEGPEL_charged | [Cu][O]([Cu])[Cu].[N]1C=NN=C1 MOFid-v1.UNKNOWN.cat0;DEGPEL_charged | [Cu][O]([Cu])[Cu] | [N]1C=NN=C1 | UNKNOWN | 0 | Cu | 6 | N120,O24 | 0.167 | 3.438 | Cu节点 (CN=6) | M-M=3.44Å | 7.7396 | 4.21765 | 7.14988 | 1.4277 | 1629.33 | 1141.22 | 0 | 0 | 0.6116 | 0.42838 | 0 | Cu | Cu | Yes | Cu | 1.427704 | 3822.487 | 200 | 17.5504 | 17.5504 | 17.5504 | 3822.487 | 24 | 5 | 48 | 48 | 72 | 8 | 0 | 0 | 0 | 24 | 0 | 0 | 0 | 0 | 0 | 0 | 0 | 0.24 | 0.36 | 0.04 | 2.03807 | 23.07855 | 0.276218 | 0.00083486 | 20.39321 | 0.186016 | 0.0019720952 | 20.4987 | 0.300186 | 0.0204816443 | 20.19668 | 0.082824 | 0.1046674779 | 20.38938 | 0.082921 | 0.3178268151 | 20.69036 | 0.082141 | 0.2092512797 | 20.56498 | 0.170992 | 1.05769 | 21.59658 | 0.099121 | 5.606978 | 28.6719 | 0.70369 | 2.03807 | 23.07855 | 0.276218 | 6.324311 | 29.37468 | 0.56532 | 3.351257 | 24.65441 | 0.236427 | 4.820989 | 27.06898 | 0.291235 | 0.0475603938 | 0.0475603938 | 20.18719 | 0.070361 | 0.235278372 | 20.50723 | 0.056872 | 0.469693358 | 20.73904 | 0.154781 | 0.2140759716 | 13.38171 | 0.0023866726 | 13.23308 | 0.15662 | 0.0246369268 | 13.24549 | 0.053413 | 0.0721687947 | 13.28408 | 0.073174 | 0.1205754588 | 13.3237 | 0.042294 | 0.1809402084 | 13.3657 | 0.037447 | 0.2140759716 | 13.38171 | 0.050641 | 0.2364859712 | 13.37107 | 0.066556 | 2.07734e-05 | 2.07734 | 20.24165 | 0.004892719 | 2.46777e-06 | 0.246777 | 13.25191 | 1.99051 | 0.3178268151 | 22.81792 | 24.69779 | 20.92498 | 22.83099 | 20.54824 | 20.24165 | 0.2973451708 | 0.2702664213 | 8.782648 | 8.417883 | 18.09173 | 261.0087 | 13.25191 | 13.35704 | 13.37107 | 0.1809402084 | 0.2364859712 | 6.989734
361 | DEJRUH_clean | DEJRUH_clean | [Co].c1ncn(c1)[B](n1cncc1)(n1cncc1)n1cncc1 MOFid-v1.sra.cat0;DEJRUH_clean | [Co] | c1ncn(c1)[B](n1cncc1)(n1cncc1)n1cncc1 | sra | 0 | Co | 4 | N16 | 0 | 7.86 | Co节点 (CN=4) | M-M=7.86Å | 4.98345 | 3.78027 | 4.98096 | 1.03045 | 1372.42 | 1331.87 | 0 | 0 | 0.5442 | 0.52812 | 0 | Co | Co | Yes | Co | 1.030445 | 2178.892 | 136 | 8.378 | 14.9589 | 17.572 | 2178.892 | 4 | 5 | 48 | 48 | 32 | 0 | 0 | 0 | 0 | 0 | 0 | 4 | 0 | 0 | 0 | 0 | 0 | 0.3529412 | 0.2352941 | 0 | 4.983191 | 30.06655 | 0.343988 | 0.0044329589 | 26.389 | 0.196308 | 0.0112603628 | 26.25612 | 0.162129 | 0.1101675807 | 26.36076 | 0.121552 | 0.5306515306 | 26.50508 | 0.243896 | 1.466505 | 27.05602 | 0.165017 | 1.012506 | 26.87876 | 0.154396 | 3.679578 | 28.87837 | 0.211506 | 7.757602 | 34.43437 | 1.859984 | 4.983191 | 30.06655 | 0.343988 | 8.234272 | 32.80973 | 1.134691 | 6.028618 | 31.44716 | 0.261185 | 7.066486 | 33.07959 | 0.689476 | 0.1603284292 | 0.1603284292 | 26.16859 | 0.082023 | 0.7611029908 | 26.41273 | 0.125786 | 1.390759 | 27.06191 | 0.318746 | 0.4952063492 | 17.14153 | 0.0059491326 | 17.03997 | 0.055759 | 0.058985164 | 17.06025 | 0.071286 | 0.1719239218 | 17.11038 | 0.060615 | 0.2855444955 | 17.0795 | 0.099304 | 0.4234515824 | 17.14799 | 0.117749 | 0.4952063492 | 17.14153 | 0.094346 | 0.5428040321 | 17.11399 | 0.121282 | 0.000110027 | 11.0027 | 26.27441 | 0.01629629 | 5.96019e-06 | 0.596019 | 17.07572 | 4.822863 | 1.466505 | 27.88831 | 29.20435 | 27.27395 | 27.18661 | 26.81329 | 26.27441 | 1.356338 | 1.306177 | 17.31609 | 18.46032 | 16.12217 | 76.48024 | 17.07572 | 17.12301 | 17.11399 | 0.4234515824 | 0.5428040321 | 9.198689
362 | DIYTEM_clean | DIYTEM_clean | [Cd].[O-]C(=O)c1cc(cc(c1)C(=O)[O-])c1cc(ccc1C(=O)[O-])C(=O)[O-].c1ncn(c1)c1cc(cc(c1)n1cncc1)n1cncc1 MOFid-v1.ERROR,UNKNOWN.cat0;DIYTEM_clean | [Cd] | [O-]C(=O)c1cc(cc(c1)C(=O)[O-])c1cc(ccc1C(=O)[O-])C(=O)[O-].c1ncn(c1)c1cc(cc(c1)n1cncc1)n1cncc1 | ERROR | 0 | Cd | 6 | O28,N12 | 0.7 | 5.787 | Cd节点 (CN=6) | M-M=5.79Å | 5.54342 | 3.85621 | 5.5369 | 1.27196 | 1497.59 | 1177.39 | 0 | 0 | 0.5676 | 0.446239 | 0 | Cd | Cd | Yes | Cd | 1.271972 | 4320.353 | 260 | 13.3294 | 16.202 | 20.283 | 4320.353 | 8 | 5 | 124 | 72 | 24 | 32 | 0 | 0 | 0 | 0 | 0 | 0 | 0 | 0 | 0 | 0 | 0 | 0.4769231 | 0.09230769 | 0.1230769 | 4.206343 | 32.04767 | 0.724361 | 0.0049103488 | 27.09911 | 0.166969 | 0.0121323386 | 27.0958 | 0.185205 | 0.1194650081 | 27.15971 | 0.148598 | 0.5710471204 | 27.65309 | 0.185414 | 1.45185 | 28.18616 | 0.201296 | 1.005339 | 28.01272 | 0.348785 | 3.233117 | 30.1933 | 0.330992 | 6.197429 | 33.77635 | 2.379593 | 4.206343 | 32.04767 | 0.724361 | 6.649369547 | 35.08951 | 2.624819 | 4.937927922 | 33.07004 | 0.721826 | 5.742679 | 33.3942 | 1.056592 | 0.1652540103 | 0.1652540103 | 26.92306 | 0.078163 | 0.7488659577 | 27.38988 | 0.443733 | 1.307448 | 27.9346 | 0.145786 | 0.4243032363 | 17.26155 | 0.0052144127 | 17.08954 | 0.139656 | 0.0505142686 | 17.16035 | 0.076516 | 0.1509705612 | 17.18682 | 0.05894 | 0.2420783052 | 17.27865 | 0.044722 | 0.3619852448 | 17.18573 | 0.098456 | 0.4243032363 | 17.26155 | 0.091988 | 0.4727891531 | 17.29062 | 0.082389 | 0.000119618 | 11.9618 | 27.04187 | 0.02467402 | 5.19428e-06 | 0.519428 | 17.16868 | 4.041089 | 1.45185 | 28.53395 | 29.6029 | 27.93396 | 28.06498 | 27.95066 | 27.04187 | 1.332385364 | 1.286596 | 20.054 | 23.02879 | 15.88251 | 78.31967 | 17.16868 | 17.24198 | 17.29062 | 0.3619852448 | 0.4727891531 | 9.873197
363 | DOPHOH_clean | DOPHOH_clean | * MOFid-v1.NA.NA;DOPHOH_clean |  |  | NA |  | Cu | 4 | O384 | 1 | 2.627 | Cu节点 (CN=4) | M-M=2.63Å | 12.12577 | 5.64086 | 12.12577 | 0.985409 | 1409.44 | 1430.31 | 390.474 | 396.256 | 0.664 | 0.673832 | 0 | Cu | Cu | Yes | Cu | 0.9854093 | 39903.52 | 1824 | 34.172 | 34.172 | 34.172 | 39903.52 | 96 | 5 | 672 | 480 | 96 | 480 | 0 | 0 | 0 | 96 | 0 | 0 | 0 | 0 | 0 | 0 | 0 | 0.3684211 | 0.05263158 | 0.2631579 | 1.693772 | 20.0756 | 0.580522 | 0.0006440087 | 19.20448 | 0.483272 | 0.0015604014 | 18.69054 | 0.557579 | 0.0156546905 | 18.77501 | 0.111404 | 0.0810078503 | 18.90184 | 0.098757 | 0.2459712106 | 18.99092 | 0.202862 | 0.1634451889 | 19.07219 | 0.096348 | 0.8401146475 | 19.79275 | 0.415127 | 9.645042 | 25.18914 | 0.724341 | 1.693772 | 20.0756 | 0.580522 | 11.26561 | 28.59087 | 1.172214 | 3.361913 | 20.54424 | 0.266348 | 6.954908 | 22.30723 | 0.413879 | 0.0424327841 | 0.0424327841 | 17.95102 | 0.210575 | 0.2115811452 | 18.17969 | 0.194061 | 0.4236774974 | 18.32594 | 0.199444 | 0.2095921084 | 11.48971 | 0.002379665 | 11.41975 | 0.229963 | 0.0241302675 | 11.4085 | 0.12105 | 0.0699097854 | 11.46557 | 0.096952 | 0.1170997879 | 11.4789 | 0.064289 | 0.1747691847 | 11.46905 | 0.051687 | 0.2095921084 | 11.48971 | 0.059428 | 0.2335323406 | 11.52636 | 0.046313 | 1.59654e-05 | 1.59654 | 18.78171 | 0.03770612 | 2.37383e-06 | 0.237383 | 11.45585 | 1.65134 | 0.2459712106 | 21.00041 | 22.73604 | 18.99741 | 21.26777 | 18.98832 | 18.78171 | 0.2303165201 | 0.2035384265 | 7.03703 | 6.725587 | 19.30632 | 338.3319 | 11.45585 | 11.47922 | 11.52636 | 0.1747691847 | 0.2335323406 | 7.325852
364 | DOTFID_clean | DOTFID_clean | O=C(c1ccncc1)OCc1cc(COC(=O)c2ccncc2)cc(c1)COC(=O)c1ccncc1.[Cu] MOFid-v1.UNKNOWN.cat0;DOTFID_clean | [Cu] | O=C(c1ccncc1)OCc1cc(COC(=O)c2ccncc2)cc(c1)COC(=O)c1ccncc1 | UNKNOWN | 0 | Cu | 4 | N48 | 0 | 9.896 | Cu节点 (CN=4) | M-M=9.9Å | 9.22988 | 5.76129 | 9.20339 | 0.797235 | 1784.74 | 2238.66 | 0 | 0 | 0.64 | 0.802774 | 0 | Cu | Cu | Yes | Cu | 0.7972352 | 17700.73 | 924 | 41.1895 | 20.6334 | 27.0979 | 17700.73 | 12 | 5 | 432 | 336 | 48 | 96 | 0 | 0 | 0 | 12 | 0 | 0 | 0 | 0 | 0 | 0 | 0 | 0.4675325 | 0.05194805 | 0.1038961 | 4.179614 | 23.01054 | 0.573839 | 0.0024049428 | 24.85606 | 0.269112 | 0.0057968682 | 24.61395 | 0.217171 | 0.057605367 | 24.54466 | 0.157754 | 0.2751842932 | 24.09883 | 0.454939 | 0.7566538424 | 23.61642 | 0.325242 | 0.536253705 | 23.68278 | 0.675256 | 2.256207 | 22.87067 | 0.219242 | 12.56075 | 31.78986 | 1.270521 | 4.179614 | 23.01054 | 0.573839 | 13.52654 | 32.74591 | 1.666396 | 7.3116 | 24.9676 | 0.39558 | 10.9589 | 28.72994 | 0.979306 | 0.1043906977 | 0.1043906977 | 22.88194 | 0.177035 | 0.5006031859 | 22.64797 | 0.440192 | 0.9426655041 | 22.43186 | 0.492188 | 0.395150489 | 14.12945 | 0.0046627943 | 14.04233 | 0.081674 | 0.0456850878 | 14.18088 | 0.106745 | 0.1344958747 | 14.11263 | 0.126687 | 0.2238185393 | 14.13756 | 0.173582 | 0.3297860558 | 14.07219 | 0.155032 | 0.395150489 | 14.12945 | 0.230345 | 0.436703782 | 14.18602 | 0.090487 | 5.87659e-05 | 5.87659 | 24.72908 | 0.06971029 | 4.55282e-06 | 0.455282 | 14.19414 | 4.075223 | 0.7566538424 | 24.94534 | 27.07237 | 23.5796 | 24.18404 | 23.79934 | 24.72908 | 0.6990484754 | 0.6522631447 | 11.47189 | 12.90758 | 17.25975 | 123.5626 | 14.19414 | 14.11307 | 14.18602 | 0.3297860558 | 0.436703782 | 10.53494
365 | DUFGOB_clean | DUFGOB_clean | FC(S([O])([O])[O])(F)F.[K].[K]O[U]O[K] MOFid-v1.UNKNOWN.cat0;DUFGOB_clean | [K]O[U]O[K] | FC(S([O])([O])[O])(F)F | UNKNOWN | 0 | K,U | 4 | O28,N10 | 0.737 | 4.477 | K节点 (CN=4) | M-M=4.48Å | 8.44616 | 7.81761 | 8.44616 | 1.12069 | 1457.55 | 1300.59 | 0 | 0 | 0.5722 | 0.51058 | 0 | K,U | K | Yes | K | 1.120666 | 4086.88 | 186 | 11.7341 | 17.5189 | 20.1579 | 4086.88 | 8 | 8 | 58 | 50 | 10 | 28 | 24 | 8 | 0 | 0 | 0 | 0 | 0 | 0 | 0 | 0 | 0 | 0.311828 | 0.05376344 | 0.1505376 | 0.6819746237 | 20.06154 | 0.415672 | 0.0003202574 | 21.51704 | 0.980598 | 0.0007764732 | 20.41848 | 0.940483 | 0.0075698587 | 21.03403 | 0.271599 | 0.0380638053 | 20.87196 | 0.599329 | 0.1118423579 | 20.76353 | 0.301026 | 0.074944773 | 20.63148 | 0.342922 | 0.3660482119 | 20.39155 | 0.600907 | 5.42961 | 22.39088 | 0.548294 | 0.6819746237 | 20.06154 | 0.415672 | 7.041024 | 25.50873 | 0.680006 | 1.289382 | 19.30153 | 0.319858 | 2.996034037 | 19.84845 | 0.297039 | 0.0175612865 | 0.0175612865 | 18.79595 | 0.275008 | 0.0862670821 | 18.82589 | 0.11703 | 0.171997884 | 18.49364 | 0.240257 | 0.0887460559 | 11.49847 | 0.001013645 | 11.45974 | 0.178781 | 0.0100155983 | 11.48683 | 0.147667 | 0.0297053883 | 11.56657 | 0.149395 | 0.0486111518 | 11.45846 | 0.140719 | 0.0734099543 | 11.47779 | 0.170191 | 0.0887460559 | 11.49847 | 0.090797 | 0.0984036305 | 11.49636 | 0.14721 | 7.56723e-06 | 0.756723 | 20.95402 | 0.053798 | 9.9277e-07 | 0.099277 | 11.53576 | 0.6644133372 | 0.1118423579 | 22.47358 | 24.56421 | 20.54827 | 22.30825 | 20.75566 | 20.95402 | 0.1042724992 | 0.0942810714 | 7.617656 | 7.62234 | 19.03273 | 710.1964 | 11.53576 | 11.47824 | 11.49636 | 0.0734099543 | 0.0984036305 | 9.418263
366 | DUJRAD_clean | DUJRAD_clean | [Ba].[Cu].[O-]C(=O)c1ccc(s1)C(=O)[O-] MOFid-v1.UNKNOWN.cat0;DUJRAD_clean | [Ba] ¦ [Cu] | [O-]C(=O)c1ccc(s1)C(=O)[O-] | UNKNOWN | 0 | Cu,Ba | 7 | O48 | 1 | 3.582 | Cu节点 (CN=7) | M-M=3.58Å | 6.16228 | 5.32315 | 6.13437 | 1.37535 | 1593.73 | 1158.79 | 0 | 0 | 0.5806 | 0.422148 | 0 | Cu,Ba | Cu | Yes | Cu,Ba | 1.375316 | 2613.506 | 112 | 12.721 | 13.82 | 14.866 | 2613.506 | 8 | 6 | 48 | 16 | 0 | 32 | 0 | 8 | 0 | 4 | 0 | 0 | 0 | 0 | 0 | 0 | 0 | 0.4285714 | 0 | 0.2857143 | 3.146941711 | 26.56209 | 0.126173 | 0.0016284513 | 21.7946 | 0.225403 | 0.0042212691 | 21.86624 | 0.192351 | 0.041231001 | 21.86807 | 0.09448 | 0.2077160851 | 22.14232 | 0.065147 | 0.6190097563 | 22.81571 | 0.131546 | 0.4202944256 | 22.40627 | 0.103067 | 1.891223 | 24.63124 | 0.191772 | 6.165168 | 32.21887 | 0.764713 | 3.146941711 | 26.56209 | 0.126173 | 6.701666106 | 32.85664 | 1.687583 | 4.343006 | 28.64793 | 0.401938 | 5.518571 | 30.78329 | 0.294113 | 0.0849200779 | 0.0849200779 | 21.87842 | 0.107691 | 0.412698836 | 22.32538 | 0.121929 | 0.7705134735 | 22.83683 | 0.235591 | 0.2976678081 | 14.32291 | 0.0035263863 | 14.16783 | 0.112937 | 0.035142595 | 14.22105 | 0.06714 | 0.1017647319 | 14.26672 | 0.041345 | 0.1680538641 | 14.27137 | 0.052447 | 0.2498152085 | 14.27612 | 0.039795 | 0.2976678081 | 14.32291 | 0.064858 | 0.3238096486 | 14.31934 | 0.052637 | 4.15535e-05 | 4.15535 | 21.83511 | 0.008003219 | 3.54864e-06 | 0.354864 | 14.20867 | 3.062022 | 0.6190097563 | 24.29871 | 26.01693 | 22.61258 | 24.26664 | 22.45477 | 21.83511 | 0.5777787553 | 0.5340896784 | 12.38935 | 11.7097 | 16.66784 | 144.0484 | 14.20867 | 14.29013 | 14.31934 | 0.2498152085 | 0.3238096486 | 7.626448
367 | DUNXUH21_clean | DUNXUH21_clean | [O-]C(=O)c1cc(cc(c1)S([O])([O])[O])C(=O)[O-].[Zn] MOFid-v1.sql.cat0;DUNXUH21_clean | [Zn] | [O-]C(=O)c1cc(cc(c1)S([O])([O])[O])C(=O)[O-] | sql | 0 | Zn | 5 | O20 | 1 | 3.749 | Zn节点 (CN=5) | M-M=3.75Å | 5.07683 | 3.95879 | 4.81355 | 1.20337 | 1860.11 | 1545.75 | 0 | 0 | 0.6076 | 0.504916 | 0 | Zn | Zn | Yes | Zn | 1.203306 | 1703.145 | 80 | 11.3504 | 12.1923 | 16.1827 | 1703.145 | 4 | 5 | 32 | 12 | 0 | 28 | 0 | 4 | 4 | 0 | 0 | 0 | 0 | 0 | 0 | 0 | 0 | 0.4 | 0 | 0.35 | 4.896731189 | 29.32503 | 0.262459 | 0.0037507646 | 24.96895 | 0.102054 | 0.0092898937 | 24.99062 | 0.111887 | 0.0917407012 | 25.01975 | 0.078861 | 0.4507848916 | 25.23341 | 0.219864 | 1.286659283 | 26.04195 | 0.212556 | 0.8656659643 | 25.59163 | 0.230554 | 3.435985 | 28.00881 | 0.169168 | 7.857646 | 33.11961 | 1.044331 | 4.896731189 | 29.32503 | 0.262459 | 8.395425 | 33.51187 | 1.496115 | 6.032989313 | 30.60365 | 0.472803 | 7.1503 | 31.78047 | 0.476208 | 0.14967051 | 0.14967051 | 25.09767 | 0.10055 | 0.7007073378 | 25.50854 | 0.10258 | 1.322479 | 25.91899 | 0.116917 | 0.436050388 | 16.15715 | 0.0052765756 | 16.12646 | 0.101624 | 0.0511589286 | 16.09079 | 0.052125 | 0.1525600991 | 16.11959 | 0.037011 | 0.2476689868 | 16.14243 | 0.039359 | 0.3660671221 | 16.13757 | 0.043254 | 0.436050388 | 16.15715 | 0.112237 | 0.4828944371 | 16.21434 | 0.143543 | 9.23796e-05 | 9.23796 | 24.93212 | 0.01009447 | 5.19395e-06 | 0.519395 | 16.07334 | 4.747060679 | 1.286659283 | 26.77471 | 28.26788 | 26.08335 | 25.97292 | 25.62233 | 24.93212 | 1.194919 | 1.136988773 | 17.57409 | 17.786 | 15.89999 | 82.6596 | 16.07334 | 16.14572 | 16.21434 | 0.3660671221 | 0.4828944371 | 8.85878
368 | DUWGEJ_clean | DUWGEJ_clean | [Cd].[O-]C(=O)c1c(O)c(O)c(c(c1O)O)C(=O)[O-].[O-]C(=O)c1cc(O)c(cc1O)C(=O)[O-] MOFid-v1.hex.cat0;DUWGEJ_clean | [Cd] | [O-]C(=O)c1c(O)c(O)c(c(c1O)O)C(=O)[O-].[O-]C(=O)c1cc(O)c(cc1O)C(=O)[O-] | hex | 0 | Cd | 6 | O36 | 1 | 3.83 | Cd节点 (CN=6) | M-M=3.83Å | 6.48283 | 5.44672 | 6.47851 | 1.23973 | 1910.17 | 1540.8 | 0 | 0 | 0.6142 | 0.495432 | 0 | Cd | Cd | Yes | Cd | 1.239737 | 3176.306 | 158 | 18.3148 | 9.4506 | 19.0993 | 3176.306 | 6 | 4 | 64 | 32 | 0 | 56 | 0 | 0 | 0 | 0 | 0 | 0 | 0 | 0 | 0 | 0 | 0 | 0.4050633 | 0 | 0.3544304 | 2.596561 | 23.48765 | 0.423502 | 0.0016832694 | 24.18339 | 0.482745 | 0.0040061109 | 24.08938 | 0.230696 | 0.0406409408 | 24.29484 | 0.133975 | 0.1973817866 | 24.29856 | 0.15353 | 0.5521475053 | 23.90232 | 0.292382 | 0.3768502835 | 24.15433 | 0.246531 | 1.496312 | 23.34952 | 0.502002 | 7.343059 | 30.36232 | 1.608439 | 2.596561 | 23.48765 | 0.423502 | 8.023147 | 32.29612 | 0.969086 | 4.192861 | 24.65093 | 0.388284 | 6.330982 | 28.45743 | 0.569273 | 0.0741218369 | 0.0741218369 | 23.22322 | 0.331776 | 0.3454479967 | 23.03046 | 0.268756 | 0.6452228151 | 23.05933 | 0.265403 | 0.2670740597 | 14.65394 | 0.0030116114 | 14.72313 | 0.178631 | 0.0313935015 | 14.78076 | 0.088808 | 0.0919490304 | 14.75216 | 0.103143 | 0.1502625428 | 14.67907 | 0.133137 | 0.2259112702 | 14.69289 | 0.148443 | 0.2670740597 | 14.65394 | 0.058746 | 0.2952872714 | 14.70127 | 0.091992 | 4.13484e-05 | 4.13484 | 24.3118 | 0.02768127 | 3.13954e-06 | 0.313954 | 14.76932 | 2.522439 | 0.5521475053 | 25.22012 | 27.104 | 23.94808 | 24.60828 | 24.1184 | 24.3118 | 0.5115065645 | 0.4780256684 | 12.22045 | 13.17021 | 17.00973 | 160.148 | 14.76932 | 14.6753 | 14.70127 | 0.2259112702 | 0.2952872714 | 9.54248
369 | DUWSAR_clean | DUWSAR_clean | [Mg].[O-]C(=O)C(=O)[O-].[O]P(=O)(O)[O].[O]P(=O)([O])O MOFid-v1.ERROR.cat0;DUWSAR_clean | [Mg] | [O-]C(=O)C(=O)[O-].[O]P(=O)(O)[O].[O]P(=O)([O])O | ERROR | 0 | Mg | 5 | O20 | 1 | 5.064 | Mg节点 (CN=5) | M-M=5.06Å | 5.89224 | 4.25071 | 5.89224 | 0.915526 | 2178.46 | 2379.46 | 0.816322 | 0.891643 | 0.6566 | 0.717184 | 0 | Mg | Mg | Yes | Mg | 0.9155257 | 1163.067 | 40 | 9.3254 | 9.428 | 14.306 | 1163.067 | 4 | 5 | 8 | 2 | 0 | 24 | 0 | 0 | 0 | 0 | 0 | 0 | 0 | 0 | 0 | 0 | 0 | 0.2 | 0 | 0.6 | 0.8539891541 | 16.83042 | 0.121012 | 0.0003118883 | 16.34965 | 0.419512 | 0.0007667254 | 15.84224 | 0.187707 | 0.0080571144 | 16.00853 | 0.115742 | 0.0406581055 | 16.04086 | 0.066961 | 0.1229273084 | 16.11218 | 0.059045 | 0.082923302 | 16.09028 | 0.071024 | 0.419385802 | 16.45442 | 0.088814 | 7.058002 | 22.48149 | 0.198568 | 0.8539891541 | 16.83042 | 0.121012 | 9.204482 | 24.68211 | 0.595156 | 1.71892 | 17.6566 | 0.149315 | 4.277557 | 19.90951 | 0.091708 | 0.0256138267 | 0.0256138267 | 16.25225 | 0.069473 | 0.1272764175 | 16.26779 | 0.029763 | 0.257372825 | 16.37557 | 0.05273 | 0.1362215472 | 10.71564 | 0.0015421144 | 10.77338 | 0.199009 | 0.0151828958 | 10.69008 | 0.058122 | 0.0458692392 | 10.70105 | 0.053073 | 0.077460925 | 10.73848 | 0.018747 | 0.1130768362 | 10.72924 | 0.027297 | 0.1362215472 | 10.71564 | 0.029602 | 0.1503301611 | 10.7743 | 0.052681 | 8.19706e-06 | 0.819706 | 15.9967 | 0.005961273 | 1.54941e-06 | 0.154941 | 10.71226 | 0.8283753274 | 0.1229273084 | 18.32613 | 19.86793 | 16.41504 | 18.69541 | 16.08111 | 15.9967 | 0.114870194 | 0.0973134817 | 5.435565 | 5.29044 | 21.0501 | 684.0197 | 10.71226 | 10.72779 | 10.7743 | 0.1130768362 | 0.1503301611 | 5.284444
370 | ECODIK_clean | ECODIK_clean | [Cu][O]1[Cu][O]([Cu]1)[Cu].[O-]C(=O)c1ccncc1 MOFid-v1.bcu.cat0;ECODIK_clean | [Cu][O]1[Cu][O]([Cu]1)[Cu] | [O-]C(=O)c1ccncc1 | bcu | 0 | Cu | 4 | O28,N8 | 0.778 | 2.996 | Cu节点 (CN=4) | M-M=3Å | 4.79857 | 4.01377 | 4.75701 | 1.19981 | 1900.99 | 1584.41 | 0 | 0 | 0.5936 | 0.494745 | 0 | Cu | Cu | Yes | Cu | 1.199809 | 2144.08 | 116 | 12.389 | 13.259 | 14.146 | 2144.08 | 8 | 5 | 48 | 32 | 8 | 20 | 0 | 0 | 0 | 8 | 0 | 0 | 0 | 0 | 0 | 0 | 0 | 0.4137931 | 0.06896552 | 0.1724138 | 5.188232 | 30.94839 | 0.574305 | 0.0048412725 | 26.04514 | 0.080686 | 0.0118539454 | 26.04292 | 0.072891 | 0.1192351631 | 26.1286 | 0.166254 | 0.578429862 | 26.50194 | 0.11692 | 1.606661 | 27.52199 | 0.124441 | 1.07685 | 27.0794 | 0.226068 | 3.881747 | 29.4474 | 0.184887 | 7.797262 | 33.50096 | 1.007703 | 5.188232 | 30.94839 | 0.574305 | 8.251042 | 33.81819 | 1.849823 | 6.246115 | 31.72124 | 0.633498 | 7.263603 | 32.96748 | 0.571245 | 0.1796524511 | 0.1796524511 | 26.23535 | 0.046192 | 0.8111552115 | 26.81201 | 0.212826 | 1.498256 | 27.30504 | 0.07219 | 0.4711472629 | 16.79068 | 0.0055979455 | 16.66099 | 0.120369 | 0.0550739576 | 16.67502 | 0.044032 | 0.1635579096 | 16.70295 | 0.063391 | 0.2664869496 | 16.71491 | 0.065647 | 0.3887721144 | 16.66047 | 0.124582 | 0.4711472629 | 16.79068 | 0.082607 | 0.5141449352 | 16.76379 | 0.107326 | 0.000119199 | 11.9199 | 25.99752 | 0.01593937 | 5.56858e-06 | 0.556858 | 16.66255 | 5.00858 | 1.606661 | 27.90402 | 28.9309 | 27.38265 | 27.39851 | 27.03444 | 25.99752 | 1.487425 | 1.427008 | 20.66327 | 21.40564 | 15.65726 | 72.40389 | 16.66255 | 16.72202 | 16.76379 | 0.3887721144 | 0.5141449352 | 9.334977
371 | ECOLEP_clean | ECOLEP_clean | N1=NN=C([N]1)c1cc(cc(c1)C1=NN=N[N]1)C1=NN=N[N]1.[Co].[N]1N=NC(=N1)c1cc(cc(c1)C1=N[N]N=N1)C1=N[N]N=N1 MOFid-v1.srs.cat0;ECOLEP_clean | [Co] | N1=NN=C([N]1)c1cc(cc(c1)C1=NN=N[N]1)C1=NN=N[N]1.[N]1N=NC(=N1)c1cc(cc(c1)C1=N[N]N=N1)C1=N[N]N=N1 | srs | 0 | Co | 3 | N24 | 0 | 3.763 | Co节点 (CN=3) | M-M=3.76Å | 11.63969 | 10.91793 | 11.63255 | 0.407232 | 1818.5 | 4465.52 | 0 | 0 | 0.8666 | 2.12803 | 0 | Co | Co | Yes | Co | 0.4072318 | 6476.460544 | 104 | 18.64 | 18.64 | 18.64 | 6476.460544 | 8 | 4 | 36 | 12 | 48 | 0 | 0 | 0 | 0 | 0 | 0 | 8 | 0 | 0 | 0 | 0 | 0 | 0.3461538 | 0.4615385 | 0 | 0.5220344917 | 10.10466 | 0.061858 | 0.0001652743 | 9.47286 | 1.25446 | 0.0004761473 | 9.80983 | 0.62946 | 0.0053989592 | 9.79712 | 0.170255 | 0.0256844071 | 9.82941 | 0.093355 | 0.0778008905 | 9.87583 | 0.119986 | 0.0519551443 | 9.87888 | 0.115177 | 0.2619006761 | 9.93864 | 0.081517 | 7.116638819 | 12.22819 | 0.141883 | 0.5220344917 | 10.10466 | 0.061858 | 32.14343 | 20.40957 | 0.261375 | 1.062296 | 10.24657 | 0.237252 | 2.863656 | 10.81218 | 0.112883 | 0.0249682186 | 0.0249682186 | 9.58034 | 0.112748 | 0.126234119 | 9.5923 | 0.101156 | 0.2528656832 | 9.67441 | 0.118171 | 0.1918401302 | 6.26383 | 0.0021367601 | 6.31983 | 0.115948 | 0.021568291 | 6.24103 | 0.120841 | 0.0642129852 | 6.24153 | 0.046228 | 0.1064562992 | 6.2725 | 0.065372 | 0.1598989118 | 6.25537 | 0.060484 | 0.1918401302 | 6.26383 | 0.047778 | 0.2127315837 | 6.24777 | 0.064714 | 5.13348e-06 | 0.513348 | 9.853147 | 0.007556988 | 2.13427e-06 | 0.213427 | 6.248248 | 0.4970662731 | 0.0778008905 | 11.02091 | 10.37737 | 12.27665 | 10.4087 | 9.861373 | 9.853147 | 0.0724019313 | 0.0528326719 | 2.432815 | 2.405263 | 31.79465 | 1240.164 | 6.248248 | 6.2639 | 6.24777 | 0.1598989118 | 0.2127315837 | 3.604899
372 | EJOQUR_clean | EJOQUR_clean | [Cu][Cu].[Cu][O]1[Cu][O]([Cu]1)[Cu].[O-]C(=O)c1c(cccc1C(=O)[O-])Oc1cc(cc(c1)C(=O)[O-])C(=O)[O-] MOFid-v1.UNKNOWN.cat0;EJOQUR_clean | [Cu][Cu].[Cu][O]1[Cu][O]([Cu]1)[Cu] | [O-]C(=O)c1c(cccc1C(=O)[O-])Oc1cc(cc(c1)C(=O)[O-])C(=O)[O-] | UNKNOWN | 0 | Cu | 4 | O152 | 1 | 2.652 | Cu节点 (CN=4) | M-M=2.65Å | 11.95194 | 5.10518 | 11.95194 | 0.926552 | 1894.67 | 2044.86 | 37.9561 | 40.9649 | 0.6978 | 0.753115 | 0 | Cu | Cu | Yes | Cu | 0.9265522 | 14597.71 | 544 | 18.5924 | 18.5924 | 42.2293 | 14597.71 | 40 | 4 | 256 | 96 | 0 | 152 | 0 | 0 | 0 | 40 | 0 | 0 | 0 | 0 | 0 | 0 | 0 | 0.4705882 | 0 | 0.2794118 | 2.250285 | 21.71031 | 0.283729 | 0.0011954803 | 21.54626 | 0.353004 | 0.0032580291 | 21.22103 | 0.421718 | 0.0312420896 | 21.3761 | 0.135802 | 0.1527605895 | 21.47826 | 0.148028 | 0.4506377538 | 21.51994 | 0.196588 | 0.3022493381 | 21.59518 | 0.230953 | 1.274657 | 21.63589 | 0.425316 | 10.69086 | 23.40727 | 0.656191 | 2.250285 | 21.71031 | 0.283729 | 13.08578 | 27.40082 | 0.477813 | 3.773229 | 21.0144 | 0.223732 | 7.018572714 | 20.72275 | 0.212016 | 0.0686442021 | 0.0686442021 | 20.74828 | 0.108252 | 0.3235454614 | 20.61964 | 0.294284 | 0.6176827214 | 20.5475 | 0.197896 | 0.2841007503 | 13.15384 | 0.0033194145 | 13.14244 | 0.169855 | 0.033243253 | 13.18201 | 0.052628 | 0.0992064486 | 13.15065 | 0.041429 | 0.1621740376 | 13.04765 | 0.113601 | 0.2433086301 | 13.15057 | 0.142452 | 0.2841007503 | 13.15384 | 0.137069 | 0.3131145505 | 13.07767 | 0.03838 | 3.14182e-05 | 3.14182 | 21.31818 | 0.01637809 | 3.33018e-06 | 0.333018 | 13.18305 | 2.181641 | 0.4506377538 | 23.11487 | 25.00656 | 21.46469 | 22.87336 | 21.53113 | 21.31818 | 0.4193956642 | 0.3819935517 | 9.26062 | 9.434385 | 17.95943 | 191.6841 | 13.18305 | 13.11735 | 13.07767 | 0.2433086301 | 0.3131145505 | 8.135123
373 | ELIKIU_clean | ELIKIU_clean | [O-]C(=O)c1ccc(cc1)Oc1cc(cc(c1)C(=O)[O-])C(=O)[O-].[Sm] MOFid-v1.UNKNOWN.cat0;ELIKIU_clean | [Sm] | [O-]C(=O)c1ccc(cc1)Oc1cc(cc(c1)C(=O)[O-])C(=O)[O-] | UNKNOWN | 0 | Sm | 7 | O14 | 1 | 4.434 | Sm节点 (CN=7) | M-M=4.43Å | 4.97124 | 3.7531 | 4.97064 | 1.54816 | 1122.94 | 725.337 | 0 | 0 | 0.505 | 0.326193 | 0 | Sm | Sm | Yes | Sm | 1.548164 | 964.4135 | 60 | 9.341 | 9.865 | 11.415 | 964.4135 | 2 | 4 | 30 | 14 | 0 | 14 | 0 | 0 | 0 | 0 | 0 | 0 | 0 | 0 | 0 | 0 | 0 | 0.5 | 0 | 0.2333333 | 3.123044522 | 33.37434 | 0.564672 | 0.0052971391 | 28.25415 | 0.189071 | 0.0134323255 | 28.19253 | 0.073525 | 0.13183533 | 28.43199 | 0.101611 | 0.6208135825 | 29.28692 | 0.195783 | 1.482398 | 30.58889 | 0.270709 | 1.10338 | 30.13519 | 0.4138 | 2.632487 | 32.64108 | 0.300026 | 4.157715 | 34.97852 | 0.999364 | 3.123044522 | 33.37434 | 0.564672 | 4.335434 | 34.67083 | 1.936456 | 3.511247 | 35.11133 | 0.850871 | 3.886811 | 34.65179 | 0.683736 | 0.1702807794 | 0.1702807794 | 28.41095 | 0.09956 | 0.7075017172 | 29.13639 | 0.35149 | 1.200327192 | 30.05621 | 0.387555 | 0.374733461 | 18.20142 | 0.0047616585 | 18.10743 | 0.16644 | 0.0470275562 | 18.08537 | 0.056634 | 0.1381437037 | 18.0987 | 0.055029 | 0.2205191598 | 18.12114 | 0.083522 | 0.3238401466 | 18.18907 | 0.096557 | 0.374733461 | 18.20142 | 0.078612 | 0.4127978953 | 18.21442 | 0.054076 | 0.000134792 | 13.4792 | 28.20938 | 0.01269981 | 4.80959e-06 | 0.480959 | 18.04612 | 2.952764 | 1.482398 | 30.22468 | 30.11005 | 30.13805 | 30.42593 | 30.00367 | 28.20938 | 1.350562 | 1.312117 | 22.8878 | 28.02567 | 15.82323 | 79.15649 | 18.04612 | 18.17054 | 18.21442 | 0.3238401466 | 0.4127978953 | 10.16325
374 | EMIYUW_clean | EMIYUW_clean | O[Zr]123[OH]4[Zr]56[OH]3[Zr]37([OH]2[Zr]28[OH]1[Zr]14([OH]6[Zr]([OH]53)([OH]21)([OH]78)O)O)O.[O-]C(=O)c1ccc(cc1)c1cc(cc(c1)c1ccc(cc1)C(=O)[O-])c1cc(cc(c1)c1ccc(cc1)C(=O)[O-])c1ccc(cc1)C(=O)[O-] MOFid-v1.flu,flt.cat0;EMIYUW_clean | O[Zr]123[OH]4[Zr]56[OH]3[Zr]37([OH]2[Zr]28[OH]1[Zr]14([OH]6[Zr]([OH]53)([OH]21)([OH]78)O)O)O | [O-]C(=O)c1ccc(cc1)c1cc(cc(c1)c1ccc(cc1)C(=O)[O-])c1cc(cc(c1)c1ccc(cc1)C(=O)[O-])c1ccc(cc1)C(=O)[O-] | flu | 0 | Zr | 7 | O176 | 1 | 3.501 | Zr节点 (CN=7) | M-M=3.5Å | 10.6209 | 7.98188 | 10.6209 | 0.698012 | 2320.47 | 3324.4 | 0 | 0 | 0.7472 | 1.07047 | 0.000573056 | Zr | Zr | Yes | Zr | 0.6980118 | 19151.96 | 680 | 16.2326 | 33.0024 | 35.7503 | 19151.96 | 24 | 4 | 320 | 224 | 0 | 112 | 0 | 0 | 0 | 0 | 0 | 0 | 0 | 0 | 0 | 24 | 0 | 0.4705882 | 0 | 0.1647059 | 3.068912 | 20.17154 | 0.479869 | 0.0014471124 | 20.17627 | 0.465681 | 0.0035556731 | 19.86362 | 0.394448 | 0.0365100861 | 19.97368 | 0.15382 | 0.1787339046 | 20.1912 | 0.263682 | 0.5249912511 | 20.20792 | 0.282417 | 0.3553499324 | 20.08826 | 0.195317 | 1.624598 | 20.29608 | 0.23213 | 17.49677 | 26.32789 | 0.820652 | 3.068912 | 20.17154 | 0.479869 | 20.32406 | 29.92478 | 1.461684 | 5.714377 | 20.55934 | 0.493356 | 11.90063 | 21.67613 | 0.123215 | 0.0883452786 | 0.0883452786 | 19.21568 | 0.159847 | 0.4251870785 | 19.18663 | 0.287953 | 0.8362290994 | 19.17397 | 0.326219 | 0.3784478332 | 11.91303 | 0.0044966067 | 12.14296 | 0.211833 | 0.0444909419 | 12.05387 | 0.094826 | 0.1301717947 | 12.00919 | 0.070084 | 0.2132472241 | 11.97536 | 0.080254 | 0.3185572556 | 12.00129 | 0.075487 | 0.3784478332 | 11.91303 | 0.14542 | 0.4200662881 | 11.9316 | 0.106305 | 3.62161e-05 | 3.62161 | 20.02166 | 0.0353859 | 4.37712e-06 | 0.437712 | 12.04901 | 2.980567 | 0.5249912511 | 21.74662 | 23.74447 | 19.9602 | 21.53519 | 20.16246 | 20.02166 | 0.488481165 | 0.4366459725 | 8.24014 | 8.273956 | 18.45099 | 169.0013 | 12.04901 | 11.96323 | 11.9316 | 0.3185572556 | 0.4200662881 | 7.972647
375 | EMIZAD_clean | EMIZAD_clean | [O-]C(=O)c1ccc(cc1)c1cc2cc(cc3c2c(c1)c1cc(cc2c1c3cc(c2)c1ccc(cc1)C(=O)[O-])c1ccc(cc1)C(=O)[O-])c1ccc(cc1)C(=O)[O-].[OH]12[Zr]34[OH]5[Zr]62[OH]2[Zr]71[OH]4[Zr]14[OH]3[Zr]35[OH]6[Zr]2([OH]71)[OH]43 MOFid-v1.csq.cat0;EMIZAD_clean | [OH]12[Zr]34[OH]5[Zr]62[OH]2[Zr]71[OH]4[Zr]14[OH]3[Zr]35[OH]6[Zr]2([OH]71)[OH]43 | [O-]C(=O)c1ccc(cc1)c1cc2cc(cc3c2c(c1)c1cc(cc2c1c3cc(c2)c1ccc(cc1)C(=O)[O-])c1ccc(cc1)C(=O)[O-])c1ccc(cc1)C(=O)[O-] | csq | 0 | Zr | 6 | O120 | 1 | 3.505 | Zr节点 (CN=6) | M-M=3.5Å | 35.58882 | 34.51057 | 35.58779 | 0.382184 | 1428.23 | 3737.01 | 0 | 0 | 0.8516 | 2.22824 | 0.000523308 | Zr | Zr | Yes | Zr | 0.3821844 | 27904.76 | 546 | 45.4548 | 45.4548 | 15.5951 | 27904.76 | 18 | 4 | 288 | 168 | 0 | 72 | 0 | 0 | 0 | 0 | 0 | 0 | 0 | 0 | 0 | 18 | 0 | 0.5274725 | 0 | 0.1318681 | 1.696058 | 16.04187 | 0.169817 | 0.0005566447 | 15.14214 | 1.221612 | 0.0017711423 | 15.2538 | 0.330156 | 0.0153680656 | 15.01623 | 0.189293 | 0.0799232837 | 15.13521 | 0.097378 | 0.2392015284 | 15.17756 | 0.167029 | 0.1606445545 | 15.23674 | 0.122394 | 0.8394513913 | 15.56216 | 0.212861 | 18.88706 | 19.79583 | 0.71809 | 1.696058 | 16.04187 | 0.169817 | 27.90117 | 17.62556 | 0.631322 | 3.761774 | 16.92493 | 0.339651 | 11.15312 | 19.51538 | 0.630696 | 0.0549793716 | 0.0549793716 | 14.28725 | 0.176883 | 0.2766329669 | 14.25435 | 0.144655 | 0.5584586895 | 14.3723 | 0.203816 | 0.3157382322 | 8.67483 | 0.0035150363 | 8.6351 | 0.383358 | 0.0361702295 | 8.61327 | 0.156777 | 0.1056690755 | 8.69885 | 0.092681 | 0.1772738292 | 8.6255 | 0.077691 | 0.2656908107 | 8.67443 | 0.101399 | 0.3157382322 | 8.67483 | 0.069693 | 0.3512428236 | 8.68501 | 0.095579 | 1.58552e-05 | 1.58552 | 15.07541 | 0.02132675 | 3.55486e-06 | 0.355486 | 8.695108 | 1.641078 | 0.2392015284 | 17.06884 | 18.19612 | 15.62056 | 17.38984 | 15.18317 | 15.07541 | 0.2238334628 | 0.1842221568 | 4.501502 | 4.460148 | 22.84887 | 368.0199 | 8.695108 | 8.658253 | 8.68501 | 0.2656908107 | 0.3512428236 | 6.380306
376 | ENCDBZ01_clean | ENCDBZ01_clean | [C]#N.[Cd] MOFid-v1.pts.cat0;ENCDBZ01_clean | [Cd] | [C]#N | pts | 0 | Cd | 0 | N16 | 0 | 5.667 | Cd节点 (CN=0) | M-M=5.67Å | 4.96088 | 3.91158 | 4.96088 | 1.33226 | 1771.15 | 1329.44 | 0 | 0 | 0.6226 | 0.467327 | 0 | Cd | Cd | No |  | 1.332276 | 1059.628 | 64 | 8.265 | 8.265 | 15.512 | 1059.628 | 4 | 4 | 12 | 32 | 16 | 0 | 0 | 0 | 0 | 0 | 0 | 0 | 0 | 0 | 0 | 0 | 0 | 0.1875 | 0.25 | 0 | 5.577165723 | 33.62704 | 0.77381 | 0.0062471593 | 27.84861 | 0.173899 | 0.0158099631 | 28.01943 | 0.091656 | 0.1580353027 | 28.12408 | 0.086273 | 0.7484129943 | 28.66245 | 0.140998 | 2.123367 | 29.96961 | 0.288687 | 1.469114 | 29.34814 | 0.147582 | 4.570706 | 32.61329 | 0.608222 | 7.119911 | 34.33887 | 3.132395 | 5.577165723 | 33.62704 | 0.77381 | 7.354989 | 35.67446 | 2.030209 | 6.227743 | 34.77304 | 0.71834 | 6.798613 | 35.21963 | 1.269554 | 0.207586175 | 0.207586175 | 28.16903 | 0.106429 | 0.927283189 | 28.67115 | 0.122983 | 1.713701 | 29.57276 | 0.398029 | 0.471146824 | 17.853 | 0.0056388011 | 17.73114 | 0.056283 | 0.0555940203 | 17.73576 | 0.070532 | 0.1644919872 | 17.75629 | 0.042195 | 0.2669167281 | 17.79389 | 0.09246 | 0.3951277724 | 17.92648 | 0.057247 | 0.471146824 | 17.853 | 0.049302 | 0.5129820227 | 17.86737 | 0.099042 | 0.000157107 | 15.7107 | 27.98633 | 0.01274849 | 5.58945e-06 | 0.558945 | 17.73599 | 5.369579548 | 2.123367 | 29.74534 | 29.99187 | 29.48059 | 29.76358 | 29.32673 | 27.98633 | 1.965332 | 1.915781 | 26.86937 | 28.10777 | 15.38487 | 62.99082 | 17.73599 | 17.85779 | 17.86737 | 0.3951277724 | 0.5129820227 | 10.25034
377 | ENESUN_clean | ENESUN_clean | O=C(Cn1cnnn1)Nc1cccnc1.[Co] MOFid-v1.lvt.cat1;ENESUN_clean | [Co] | O=C(Cn1cnnn1)Nc1cccnc1 | lvt | 1 | Co | 4 | N64 | 0 | 7.609 | Co节点 (CN=4) | M-M=7.61Å | 8.35126 | 5.49783 | 8.35126 | 0.626692 | 2424.85 | 3869.29 | 2.07427 | 3.30987 | 0.7316 | 1.1674 | 0 | Co | Co | Yes | Co | 0.6266924 | 19811.99 | 752 | 27.09 | 38.276 | 19.107 | 19811.99 | 16 | 5 | 256 | 256 | 192 | 32 | 0 | 0 | 0 | 0 | 0 | 16 | 0 | 0 | 0 | 0 | 0 | 0.3404255 | 0.2553191 | 0.04255319 | 2.697456 | 18.70317 | 0.20829 | 0.000959612 | 17.83709 | 0.33075 | 0.0025712252 | 17.82381 | 0.249074 | 0.0247693577 | 17.74101 | 0.061424 | 0.1261137465 | 17.89015 | 0.219787 | 0.3820191948 | 17.9983 | 0.248195 | 0.2544476405 | 17.87654 | 0.077103 | 1.282149 | 18.07431 | 0.224585 | 17.97011 | 28.25735 | 0.759038 | 2.697456 | 18.70317 | 0.20829 | 20.65703 | 29.75604 | 0.503069 | 5.826998 | 20.20406 | 0.277717 | 13.57884 | 24.27041 | 0.413154 | 0.0703191633 | 0.0703191633 | 17.29689 | 0.050549 | 0.3532341785 | 17.43182 | 0.181381 | 0.7053482524 | 17.64785 | 0.223502 | 0.3400102571 | 11.13681 | 0.0039220379 | 11.0696 | 0.245366 | 0.0386118443 | 11.11253 | 0.117532 | 0.1165677804 | 11.12332 | 0.093017 | 0.192932165 | 11.10507 | 0.116223 | 0.2900168127 | 11.09529 | 0.056184 | 0.3400102571 | 11.13681 | 0.05617 | 0.3813872552 | 11.12241 | 0.081317 | 2.50933e-05 | 2.50933 | 17.83325 | 0.02703569 | 3.88439e-06 | 0.388439 | 11.10293 | 2.627137 | 0.3820191948 | 20.01449 | 21.85167 | 17.92537 | 20.26644 | 17.92166 | 17.83325 | 0.3572498371 | 0.3117000315 | 6.586156 | 6.460036 | 19.66329 | 226.4332 | 11.10293 | 11.11239 | 11.12241 | 0.2900168127 | 0.3813872552 | 6.730321
378 | ENITEB_clean | ENITEB_clean | [Cd].[O-]C(=O)c1ccc(cc1)[Si](c1ccc(cc1)C(=O)[O-])(c1ccc(cc1)C(=O)[O-])c1ccc(cc1)C(=O)[O-] MOFid-v1.kgd.cat0;ENITEB_clean | [Cd] | [O-]C(=O)c1ccc(cc1)[Si](c1ccc(cc1)C(=O)[O-])(c1ccc(cc1)C(=O)[O-])c1ccc(cc1)C(=O)[O-] | kgd | 0 | Cd,Si | 8 | O40 | 1 | 3.801 | Cd节点 (CN=8) | M-M=3.8Å | 7.9765 | 5.25239 | 7.9026 | 0.909449 | 2139.04 | 2352.02 | 0 | 0 | 0.6632 | 0.729233 | 0 | Cd,Si | Cd | Yes | Cd | 0.9094541 | 4945.417 | 218 | 15.6206 | 15.9054 | 22.8496 | 4945.417 | 6 | 5 | 112 | 64 | 0 | 32 | 0 | 0 | 0 | 0 | 0 | 0 | 0 | 0 | 0 | 0 | 0 | 0.5137615 | 0 | 0.146789 | 4.178847 | 23.19461 | 0.37797 | 0.0019614157 | 22.52418 | 0.372298 | 0.004919692 | 22.59774 | 0.278658 | 0.0487700236 | 22.57839 | 0.068648 | 0.2361059873 | 22.36123 | 0.220668 | 0.6919597553 | 22.2999 | 0.264313 | 0.4642993931 | 22.27951 | 0.141983 | 2.098131 | 22.06304 | 0.384941 | 11.89393 | 32.10883 | 0.712633 | 4.178847 | 23.19461 | 0.37797 | 12.98149 | 32.33244 | 1.000456 | 7.341071 | 25.69379 | 0.284057 | 10.48417 | 29.8655 | 0.517219 | 0.0977546491 | 0.0977546491 | 21.66613 | 0.199652 | 0.4846311971 | 21.44311 | 0.220997 | 0.9173725659 | 21.46752 | 0.356583 | 0.3789616589 | 13.73468 | 0.0042412729 | 13.84339 | 0.152536 | 0.0435272749 | 13.83158 | 0.049684 | 0.1301641585 | 13.85244 | 0.146304 | 0.2154788172 | 13.77267 | 0.13466 | 0.3170801485 | 13.77637 | 0.073361 | 0.3789616589 | 13.73468 | 0.074079 | 0.4222420262 | 13.75221 | 0.090789 | 4.90075e-05 | 4.90075 | 22.54707 | 0.0507123 | 4.41639e-06 | 0.441639 | 13.83383 | 4.081092 | 0.6919597553 | 23.79557 | 26.03787 | 21.76883 | 23.58 | 22.31355 | 22.54707 | 0.6431897317 | 0.5942051062 | 10.91143 | 11.09673 | 17.24953 | 131.7266 | 13.83383 | 13.76124 | 13.75221 | 0.3170801485 | 0.4222420262 | 8.713233
379 | ENOVAG_clean | ENOVAG_clean | [Nd].[O-]C(=O)C1=CC=C([CH]N1)C(=O)[O-].[O-]C(=O)c1ccc(cn1)C(=O)[O-] MOFid-v1.UNKNOWN.cat0;ENOVAG_clean | [Nd] | [O-]C(=O)C1=CC=C([CH]N1)C(=O)[O-].[O-]C(=O)c1ccc(cn1)C(=O)[O-] | UNKNOWN | 0 | Nd | 8 | O112,N16 | 0.875 | 4.64 | Nd节点 (CN=8) | M-M=4.64Å | 10.23983 | 9.51593 | 10.22611 | 1.29505 | 1477.19 | 1140.64 | 0 | 0 | 0.5948 | 0.459286 | 0 | Nd | Nd | Yes | Nd | 1.295059 | 8050.273 | 384 | 17.353 | 30.453 | 17.511 | 8050.273 | 16 | 5 | 168 | 80 | 24 | 96 | 0 | 0 | 0 | 0 | 0 | 0 | 0 | 0 | 0 | 0 | 0 | 0.4375 | 0.0625 | 0.25 | 1.092058 | 19.73253 | 0.186502 | 0.0004001866 | 19.11762 | 1.048543 | 0.001007435 | 18.95496 | 0.223889 | 0.0100146206 | 18.77877 | 0.219828 | 0.0519008208 | 18.88661 | 0.229683 | 0.1583564365 | 18.85957 | 0.209628 | 0.1050997595 | 18.86919 | 0.141006 | 0.5478973026 | 19.2967 | 0.274652 | 7.254153119 | 29.0036 | 0.37175 | 1.092058 | 19.73253 | 0.186502 | 8.14148 | 31.12009 | 1.518644 | 2.461219 | 21.02336 | 0.489947 | 5.73837 | 25.8714 | 0.467353 | 0.0269180258 | 0.0269180258 | 18.02011 | 0.118123 | 0.1369255467 | 18.01156 | 0.17553 | 0.2789838353 | 18.2992 | 0.129453 | 0.1342317531 | 11.52805 | 0.0015788457 | 11.49061 | 0.368901 | 0.0150697143 | 11.55655 | 0.052855 | 0.045023982 | 11.55161 | 0.088607 | 0.073759771 | 11.54369 | 0.080607 | 0.1116779516 | 11.5244 | 0.061767 | 0.1342317531 | 11.52805 | 0.058253 | 0.1473065072 | 11.52786 | 0.071576 | 1.03566e-05 | 1.03566 | 18.79873 | 0.02061944 | 1.49673e-06 | 0.149673 | 11.48897 | 1.06514 | 0.1583564365 | 20.9609 | 22.87387 | 18.91712 | 21.0917 | 18.87179 | 18.79873 | 0.1483418159 | 0.1314384107 | 7.08987 | 6.919484 | 19.23252 | 513.3962 | 11.48897 | 11.53205 | 11.52786 | 0.1116779516 | 0.1473065072 | 7.309761
380 | EQERIC_clean | EQERIC_clean | C1=N[CH]C(=N1)c1cc(cc(c1)C1=CN=C[N]1)C1=CN=C[N]1.C1=N[CH]C(=N1)c1cc(cc(c1)C1=CN=C[N]1)C1=NC=N[CH]1.N1=C[N]C(=C1)c1cc(cc(c1)C1=CN=C[N]1)C1=CN=C[N]1.[Co] MOFid-v1.crb,cpv.cat0;EQERIC_clean | [Co] | C1=N[CH]C(=N1)c1cc(cc(c1)C1=CN=C[N]1)C1=CN=C[N]1.C1=N[CH]C(=N1)c1cc(cc(c1)C1=CN=C[N]1)C1=NC=N[CH]1.N1=C[N]C(=C1)c1cc(cc(c1)C1=CN=C[N]1)C1=CN=C[N]1 | crb | 0 | Co | 4 | N16 | 0 | 5.938 | Co节点 (CN=4) | M-M=5.94Å | 5.65308 | 5.10575 | 5.50654 | 1.08357 | 1441.7 | 1330.51 | 0 | 0 | 0.5522 | 0.509612 | 0 | Co | Co | No |  | 1.08357 | 2036.421 | 124 | 10.5835 | 11.6486 | 17.609 | 2036.421 | 4 | 4 | 60 | 36 | 24 | 0 | 0 | 0 | 0 | 0 | 0 | 4 | 0 | 0 | 0 | 0 | 0 | 0.483871 | 0.1935484 | 0 | 5.80139 | 33.97056 | 0.47294 | 0.0093273808 | 26.41019 | 0.167378 | 0.023318452 | 26.47883 | 0.099871 | 0.2375179263 | 26.87789 | 0.149726 | 1.098481998 | 27.83953 | 0.25509 | 2.776631 | 29.94816 | 0.142705 | 2.039837 | 28.95787 | 0.158348 | 4.905912 | 32.97878 | 0.907265 | 7.683525 | 35.36683 | 3.217544 | 5.80139 | 33.97056 | 0.47294 | 8.042119 | 35.22163 | 1.953183 | 6.523278 | 35.28329 | 0.710962 | 7.23283 | 35.19464 | 1.062512 | 0.3370085944 | 0.3370085944 | 26.7923 | 0.062957 | 1.410069 | 28.23125 | 0.189205 | 2.347266 | 29.01839 | 0.191278 | 0.8562982909 | 17.68255 | 0.0116289151 | 17.45273 | 0.101861 | 0.1143158103 | 17.40521 | 0.07968 | 0.3267614361 | 17.47039 | 0.089958 | 0.5214762586 | 17.53879 | 0.073889 | 0.7309012512 | 17.62629 | 0.083139 | 0.8562982909 | 17.68255 | 0.086352 | 0.9230783238 | 17.70686 | 0.0566 | 0.000237204 | 23.7204 | 26.46886 | 0.0150437 | 1.1661e-05 | 1.1661 | 17.38579 | 5.464381859 | 2.776631 | 29.16464 | 29.28755 | 28.68635 | 29.52003 | 28.91519 | 26.46886 | 2.539112893 | 2.439622 | 18.99457 | 20.34165 | 16.10829 | 55.05332 | 17.38579 | 17.61588 | 17.70686 | 0.7309012512 | 0.9230783238 | 9.08307
381 | EREFEN01_SL | EREFEN01_SL | [O-]C(=O)c1ccc2c(c1)ccc(c2)C(=O)[O-].[Zn][Zn].c1ccc(cc1)N=Nc1cnccc1c1ccncc1 MOFid-v1.pcu.cat1;EREFEN01_SL | [Zn][Zn] | [O-]C(=O)c1ccc2c(c1)ccc(c2)C(=O)[O-].c1ccc(cc1)N=Nc1cnccc1c1ccncc1 | pcu | 1 | Zn | 5 | O16,N4 | 0.8 | 2.926 | Zn节点 (CN=5) | M-M=2.93Å | 5.00416 | 3.86566 | 5.00416 | 1.13683 | 1255.14 | 1104.07 | 0 | 0 | 0.5352 | 0.470783 | 0 | Zn | Zn | No |  | 1.136801 | 2393.851 | 156 | 13.1741 | 13.219 | 14.0288 | 2393.851 | 4 | 5 | 80 | 48 | 8 | 16 | 0 | 0 | 4 | 0 | 0 | 0 | 0 | 0 | 0 | 0 | 0 | 0.5128205 | 0.05128205 | 0.1025641 | 5.407261 | 36.05149 | 1.285754 | 0.0139116084 | 29.91621 | 0.150636 | 0.0362662818 | 30.00486 | 0.065533 | 0.3551654988 | 30.29469 | 0.078393 | 1.47905 | 31.31629 | 0.301437 | 2.95966 | 32.88521 | 0.593525 | 2.34133 | 32.41226 | 0.238648 | 4.644464 | 34.83373 | 0.412293 | 7.12332698 | 36.57165 | 1.728284 | 5.407261 | 36.05149 | 1.285754 | 7.450906 | 35.51514 | 0.998349 | 6.057499 | 37.65384 | 0.981441 | 6.809564533 | 37.76212 | 1.978708 | 0.3881598069 | 0.3881598069 | 30.20596 | 0.124932 | 1.494133 | 31.34818 | 0.167191 | 2.332204 | 32.30728 | 0.416605 | 0.742524473 | 19.29789 | 0.0100866788 | 19.21577 | 0.113328 | 0.0998790944 | 19.20556 | 0.106241 | 0.2825871732 | 19.26679 | 0.056604 | 0.4515247427 | 19.2287 | 0.06617 | 0.6439953537 | 19.36867 | 0.066206 | 0.742524473 | 19.29789 | 0.071109 | 0.8092185848 | 19.33426 | 0.06843 | 0.00036157 | 36.157 | 29.96809 | 0.02166368 | 1.01865e-05 | 1.01865 | 19.22545 | 5.019101 | 2.95966 | 31.62098 | 31.20721 | 31.69324 | 31.9625 | 32.20459 | 29.96809 | 2.604495 | 2.571501 | 22.9789 | 35.49502 | 16.16131 | 56.88717 | 19.22545 | 19.29842 | 19.33426 | 0.6439953537 | 0.8092185848 | 10.74265
382 | EREGOY_clean | EREGOY_clean | [Cd].[O-]C(=O)c1ccc(cc1)OCC(COc1ccc(cc1)C(=O)[O-])(COc1ccc(cc1)C(=O)[O-])COc1ccc(cc1)C(=O)[O-] MOFid-v1.dia.cat1;EREGOY_clean | [Cd] | [O-]C(=O)c1ccc(cc1)OCC(COc1ccc(cc1)C(=O)[O-])(COc1ccc(cc1)C(=O)[O-])COc1ccc(cc1)C(=O)[O-] | dia | 1 | Cd | 6 | O36 | 1 | 3.552 | Cd节点 (CN=6) | M-M=3.55Å | 7.33047 | 5.25494 | 7.19533 | 0.879553 | 2401.32 | 2730.16 | 0 | 0 | 0.685 | 0.778805 | 0 | Cd | Cd | Yes | Cd | 0.879559 | 6323.565 | 284 | 17.306 | 19.517 | 18.722 | 6323.565 | 8 | 4 | 132 | 96 | 0 | 48 | 0 | 0 | 0 | 0 | 0 | 0 | 0 | 0 | 0 | 0 | 0 | 0.4647887 | 0 | 0.1690141 | 4.443882 | 22.94661 | 0.321881 | 0.0015487648 | 20.28084 | 0.362335 | 0.0041032938 | 20.51378 | 0.197586 | 0.0415722069 | 20.40647 | 0.052392 | 0.206170455 | 20.41428 | 0.133798 | 0.6199145831 | 20.88258 | 0.191459 | 0.4192543722 | 20.72078 | 0.192296 | 2.154015 | 21.63257 | 0.204252 | 13.01728 | 32.00922 | 1.171789 | 4.443882 | 22.94661 | 0.321881 | 14.06007 | 32.38316 | 0.93771 | 7.9466 | 25.88049 | 0.346219 | 11.40416 | 29.72306 | 0.615603 | 0.09536846 | 0.09536846 | 19.96508 | 0.093828 | 0.4760996395 | 20.24333 | 0.141595 | 0.929331673 | 20.55366 | 0.228774 | 0.3968812513 | 12.93713 | 0.0045044799 | 12.96055 | 0.112112 | 0.0449738916 | 12.93387 | 0.055012 | 0.1344327875 | 12.96094 | 0.07186 | 0.2222122999 | 12.98883 | 0.071705 | 0.3286833512 | 13.03083 | 0.075998 | 0.3968812513 | 12.93713 | 0.067642 | 0.4340516073 | 12.98474 | 0.108849 | 4.09072e-05 | 4.09072 | 20.39286 | 0.02002344 | 4.51099e-06 | 0.451099 | 12.92814 | 4.348514 | 0.6199145831 | 22.7178 | 24.58245 | 20.68049 | 22.89046 | 20.67255 | 20.39286 | 0.5783423762 | 0.5245461231 | 9.430271 | 9.068342 | 17.72535 | 144.5408 | 12.92814 | 12.9856 | 12.98474 | 0.3286833512 | 0.4340516073 | 7.464722
383 | ESANET_clean | ESANET_clean | Cl[Cd].N(CC1=NN=N[N]1)CC1=NN=N[N]1.[Cd] MOFid-v1.UNKNOWN.cat0;ESANET_clean | Cl[Cd] | N(CC1=NN=N[N]1)CC1=NN=N[N]1 | UNKNOWN | 0 | Cd | 7 | N144,Cl36 | 0 | 3.998 | Cd节点 (CN=7) | M-M=4Å | 7.69209 | 6.08736 | 7.69209 | 1.80232 | 1148.27 | 637.106 | 0 | 0 | 0.5264 | 0.292069 | 0 | Cd | Cd | Yes | Cd | 1.802323 | 6355.282 | 369 | 27.148 | 27.148 | 9.957 | 6355.282 | 27 | 5 | 72 | 90 | 162 | 0 | 0 | 0 | 0 | 0 | 0 | 0 | 0 | 0 | 0 | 0 | 0 | 0.195122 | 0.4390244 | 0 | 1.371187 | 25.27161 | 0.356324 | 0.000469954 | 23.16812 | 0.464753 | 0.0011452863 | 22.85848 | 0.232761 | 0.0116310593 | 22.87014 | 0.172809 | 0.060615004 | 22.85764 | 0.202133 | 0.1883615464 | 23.24752 | 0.383467 | 0.1213707527 | 23.06815 | 0.349416 | 0.6620328857 | 23.64037 | 0.519266 | 3.554463 | 31.68855 | 0.269282 | 1.371187 | 25.27161 | 0.356324 | 3.821147 | 31.16215 | 1.110919 | 2.325503 | 27.27639 | 0.698019 | 3.1667 | 29.97624 | 0.974579 | 0.0235381712 | 0.0235381712 | 21.6353 | 0.106146 | 0.1180671815 | 21.97268 | 0.172741 | 0.2391431558 | 22.38911 | 0.447029 | 0.099685215 | 13.76196 | 0.0011313931 | 13.74834 | 0.120139 | 0.0116358917 | 13.8487 | 0.137951 | 0.0338040684 | 13.87586 | 0.06984 | 0.0560018439 | 13.82025 | 0.055555 | 0.0842166009 | 13.91075 | 0.099025 | 0.099685215 | 13.76196 | 0.228659 | 0.1119028107 | 13.83773 | 0.143413 | 1.17752e-05 | 1.17752 | 22.90617 | 0.03630548 | 1.13747e-06 | 0.113747 | 13.78162 | 1.347649 | 0.1883615464 | 24.56784 | 26.44759 | 22.7914 | 24.46452 | 23.05777 | 22.90617 | 0.1767304871 | 0.1648233752 | 11.18316 | 10.3521 | 17.18179 | 417.3811 | 13.78162 | 13.83099 | 13.83773 | 0.0842166009 | 0.1119028107 | 9.124542
384 | ESUSOC_clean | ESUSOC_clean | [Co].[O-]C(=O)C1=CC=C2C(=NN=N2)[CH]1.[O-]C(=O)C1=C[C]2C(=NN=N2)C=C1.[O-]C(=O)c1ccc2=N[N]N=c2c1.[OH] MOFid-v1.UNKNOWN.cat0;ESUSOC_clean | [Co] | [O-]C(=O)C1=CC=C2C(=NN=N2)[CH]1.[O-]C(=O)C1=C[C]2C(=NN=N2)C=C1.[O-]C(=O)c1ccc2=N[N]N=c2c1.[OH] | UNKNOWN | 0 | Co | 7 | O20,N20 | 0.5 | 3.232 | Co节点 (CN=7) | M-M=3.23Å | 7.05543 | 5.76553 | 7.05417 | 1.36444 | 1437.77 | 1053.75 | 0 | 0 | 0.5426 | 0.397672 | 0 | Co | Co | Yes | Co | 1.36444 | 1297.463 | 74 | 11.0437 | 11.0107 | 11.0222 | 1297.463 | 6 | 5 | 28 | 16 | 12 | 12 | 0 | 0 | 0 | 0 | 0 | 6 | 0 | 0 | 0 | 0 | 0 | 0.3783784 | 0.1621622 | 0.1621622 | 3.6766 | 28.71826 | 0.439952 | 0.001959374 | 22.67758 | 0.267473 | 0.0049835497 | 22.69005 | 0.204839 | 0.0503374998 | 22.73338 | 0.093244 | 0.2556375136 | 23.08624 | 0.137144 | 0.7565024979 | 23.88243 | 0.085664 | 0.5118517224 | 23.56441 | 0.124389 | 2.3932 | 26.30104 | 0.201899 | 6.213015215 | 33.74278 | 0.604809 | 3.6766 | 28.71826 | 0.439952 | 6.650572 | 33.49839 | 0.814397 | 4.709793 | 30.95671 | 0.45493 | 5.672092 | 32.78745 | 0.263954 | 0.0972217766 | 0.0972217766 | 22.56466 | 0.146797 | 0.4777433286 | 23.20216 | 0.18992 | 0.8901446602 | 23.87416 | 0.337035 | 0.3393173754 | 14.88434 | 0.0039882294 | 14.77898 | 0.071393 | 0.0404833076 | 14.76425 | 0.067478 | 0.1198883294 | 14.77125 | 0.055821 | 0.1954909845 | 14.83384 | 0.050752 | 0.2830809092 | 14.87007 | 0.066604 | 0.3393173754 | 14.88434 | 0.10474 | 0.3723557565 | 14.91954 | 0.073807 | 5.00937e-05 | 5.00937 | 22.64865 | 0.01232002 | 4.10653e-06 | 0.410653 | 14.7392 | 3.579379 | 0.7565024979 | 25.07073 | 26.77523 | 23.54669 | 24.89025 | 23.51103 | 22.64865 | 0.7061649981 | 0.6592807213 | 13.36195 | 12.19855 | 16.50857 | 121.9752 | 14.7392 | 14.86275 | 14.91954 | 0.2830809092 | 0.3723557565 | 7.909449
385 | ESUTAP_clean | ESUTAP_clean | [Co].[O-]C(=O)C1=CC2=NN=NC2=C[CH]1.[O-]C(=O)C1=CC=C2C(=NN=N2)[CH]1.[O-]C(=O)C1=C[CH]C2=NN=NC2=C1.[O-]C(=O)C1=C[C]2C(=NN=N2)C=C1.[O-]C(=O)c1ccc2=N[N]N=c2c1.[OH] MOFid-v1.UNKNOWN.cat0;ESUTAP_clean | [Co] | [O-]C(=O)C1=CC2=NN=NC2=C[CH]1.[O-]C(=O)C1=CC=C2C(=NN=N2)[CH]1.[O-]C(=O)C1=C[CH]C2=NN=NC2=C1.[O-]C(=O)C1=C[C]2C(=NN=N2)C=C1.[O-]C(=O)c1ccc2=N[N]N=c2c1.[OH] | UNKNOWN | 0 | Co | 7 | N40,O40 | 0.5 | 3.229 | Co节点 (CN=7) | M-M=3.23Å | 7.12445 | 6.33134 | 7.12445 | 1.37347 | 1444.41 | 1051.64 | 0 | 0 | 0.5478 | 0.398843 | 0 | Co | Co | Yes | Co | 1.373474 | 2577.858 | 148 | 16.894 | 14.014 | 11.0033 | 2577.858 | 12 | 5 | 56 | 32 | 24 | 24 | 0 | 0 | 0 | 0 | 0 | 12 | 0 | 0 | 0 | 0 | 0 | 0.3783784 | 0.1621622 | 0.1621622 | 3.846973 | 29.25124 | 0.627125 | 0.0019502546 | 22.66684 | 0.254193 | 0.0051707151 | 22.64144 | 0.120231 | 0.0523813371 | 22.68222 | 0.06116 | 0.2700242782 | 23.03623 | 0.091281 | 0.8076496725 | 23.84851 | 0.168746 | 0.543175217 | 23.55922 | 0.257205 | 2.547763 | 26.71196 | 0.393266 | 6.408652 | 33.21301 | 2.586002 | 3.846973 | 29.25124 | 0.627125 | 6.771012 | 32.7948 | 1.523443 | 4.899268 | 30.99381 | 0.896283 | 5.89637 | 33.04761 | 0.511109 | 0.1029531193 | 0.1029531193 | 22.58888 | 0.046443 | 0.5100482472 | 23.22727 | 0.179429 | 0.9442065774 | 24.03694 | 0.184022 | 0.3495254883 | 14.78337 | 0.0041037421 | 14.77745 | 0.140938 | 0.0425518976 | 14.66991 | 0.048075 | 0.1244156906 | 14.7126 | 0.057118 | 0.2030941981 | 14.71905 | 0.07838 | 0.29513918 | 14.83161 | 0.051462 | 0.3495254883 | 14.78337 | 0.075355 | 0.39210279 | 14.84451 | 0.031447 | 5.27147e-05 | 5.27147 | 22.59026 | 0.01546242 | 4.26548e-06 | 0.426548 | 14.65634 | 3.74402 | 0.8076496725 | 25.02087 | 26.68634 | 23.43307 | 24.94319 | 23.48132 | 22.59026 | 0.7552683354 | 0.7046965532 | 13.68252 | 12.35845 | 16.40996 | 115.5942 | 14.65634 | 14.77801 | 14.84451 | 0.29513918 | 0.39210279 | 7.933914
386 | ETEJOD_clean | ETEJOD_clean | [Nd].[O-]C(=O)c1c(O)c(O)c(c(c1O)O)C(=O)[O-].[O-]C(=O)c1cc(O)c(cc1O)C(=O)[O-] MOFid-v1.pcu.cat0;ETEJOD_clean | [Nd] | [O-]C(=O)c1c(O)c(O)c(c(c1O)O)C(=O)[O-].[O-]C(=O)c1cc(O)c(cc1O)C(=O)[O-] | pcu | 0 | Nd | 7 | O14 | 1 | 4.196 | Nd节点 (CN=7) | M-M=4.2Å | 6.80678 | 5.11467 | 6.80678 | 1.12771 | 2231.39 | 1978.7 | 0 | 0 | 0.6388 | 0.56646 | 0 | Nd | Nd | Yes | Nd | 1.127711 | 1338.23 | 58 | 10.523 | 11.184 | 12.7 | 1338.23 | 2 | 4 | 24 | 12 | 0 | 20 | 0 | 0 | 0 | 0 | 0 | 0 | 0 | 0 | 0 | 0 | 0 | 0.4137931 | 0 | 0.3448276 | 3.357961 | 23.33738 | 0.245928 | 0.0013856083 | 20.14153 | 0.308056 | 0.0034884726 | 20.14427 | 0.234568 | 0.0335704362 | 20.18814 | 0.031436 | 0.1705826442 | 20.39204 | 0.096882 | 0.5113444759 | 20.7384 | 0.310532 | 0.3479629196 | 20.70976 | 0.118525 | 1.724275 | 21.98944 | 0.322256 | 9.347778 | 30.35946 | 0.734591 | 3.357961 | 23.33738 | 0.245928 | 10.2966 | 31.01494 | 0.926666 | 5.574846207 | 25.62618 | 0.287731 | 8.036074 | 28.62136 | 0.676161 | 0.0790815555 | 0.0790815555 | 20.04389 | 0.081377 | 0.3896636161 | 20.4501 | 0.228437 | 0.7489131303 | 20.72633 | 0.172239 | 0.3089804604 | 13.08793 | 0.0035353388 | 12.97824 | 0.100557 | 0.036076757 | 13.02177 | 0.06412 | 0.1065655035 | 13.03255 | 0.056046 | 0.1747292807 | 13.04726 | 0.07684 | 0.2619777745 | 13.09532 | 0.061256 | 0.3089804604 | 13.08793 | 0.071855 | 0.3422065322 | 13.08274 | 0.08512 | 3.3693e-05 | 3.3693 | 20.17415 | 0.02118052 | 3.61338e-06 | 0.361338 | 13.01249 | 3.278879 | 0.5113444759 | 22.76304 | 24.46365 | 20.8379 | 22.98758 | 20.6134 | 20.17415 | 0.4777740397 | 0.4322629204 | 9.75931 | 9.324511 | 17.52824 | 170.9398 | 13.01249 | 13.07684 | 13.08274 | 0.2619777745 | 0.3422065322 | 7.161668
387 | ETEPID_clean | ETEPID_clean | O=C1N2CN3C(=O)N4C5C3N3CN6C2C2N1CN1C(=O)N7C8C1N(CN2C6=O)C(=O)N8CN1C2N(C7)C(=O)N6C2N(C1=O)CN1C2N(C6)C(=O)N6C2N(C1=O)CN1C2C7N(CN8C(=O)N(C4)C4N(CN5C3=O)C(=O)N(C84)CN7C1=O)C(=O)N2C6.[Rb]1[O]2[O]1[Rb]2 MOFid-v1.dia.cat0;ETEPID_clean | [Rb]1[O]2[O]1[Rb]2 | O=C1N2CN3C(=O)N4C5C3N3CN6C2C2N1CN1C(=O)N7C8C1N(CN2C6=O)C(=O)N8CN1C2N(C7)C(=O)N6C2N(C1=O)CN1C2N(C6)C(=O)N6C2N(C1=O)CN1C2C7N(CN8C(=O)N(C4)C4N(CN5C3=O)C(=O)N(C84)CN7C1=O)C(=O)N2C6 | dia | 0 | Rb | 4 | O32 | 1 | 3.971 | Rb节点 (CN=4) | M-M=3.97Å | 6.17672 | 3.95395 | 5.87594 | 1.10537 | 1278.33 | 1156.47 | 289.636 | 262.025 | 0.5518 | 0.499197 | 0 | Rb | Rb | Yes | Rb | 1.105375 | 15196.03 | 1024 | 27.994 | 27.994 | 19.391 | 15196.03 | 8 | 5 | 336 | 336 | 224 | 120 | 0 | 0 | 0 | 0 | 0 | 0 | 0 | 0 | 0 | 0 | 0 | 0.328125 | 0.21875 | 0.1171875 | 5.690933 | 33.16032 | 0.897214 | 0.0252608714 | 31.84652 | 0.160292 | 0.0612800417 | 31.84277 | 0.111565 | 0.4572264679 | 31.26423 | 0.304134 | 1.23153 | 30.08951 | 0.489447 | 2.397445 | 29.49466 | 0.464374 | 1.887462356 | 29.53481 | 0.683539 | 4.544579298 | 31.11455 | 0.300283 | 7.967673 | 36.04729 | 1.775976 | 5.690933 | 33.16032 | 0.897214 | 8.409626 | 36.99298 | 2.137418 | 6.540418 | 34.21786 | 1.17628 | 7.457721 | 36.38384 | 1.755807 | 0.4766620899 | 0.4766620899 | 30.52688 | 0.241467 | 1.368509 | 28.95689 | 0.329171 | 2.099712 | 29.28094 | 0.488045 | 0.883297614 | 18.92288 | 0.0170284125 | 20.40633 | 0.097794 | 0.1559248974 | 20.23785 | 0.076773 | 0.4002986809 | 19.75067 | 0.065737 | 0.5911923747 | 19.50176 | 0.20728 | 0.7847849114 | 19.11799 | 0.133718 | 0.883297614 | 18.92288 | 0.091782 | 0.9309252681 | 19.00516 | 0.3362 | 0.000645276 | 64.5276 | 31.94855 | 0.03029659 | 1.72863e-05 | 1.72863 | 20.43693 | 5.21427043 | 2.397445 | 30.22869 | 31.30201 | 29.85808 | 29.52599 | 29.70633 | 31.94855 | 1.940218 | 1.920783 | 15.27453 | 37.32875 | 17.41791 | 63.9076 | 20.43693 | 19.18088 | 19.00516 | 0.7847849114 | 0.9309252681 | 11.51162
388 | EVAKOB_charged | EVAKOB_charged | C1Cc2nnc3c4c2c(C1)nnc4CCC3.[Cu] MOFid-v1.sod.cat0;EVAKOB_charged | [Cu] | C1Cc2nnc3c4c2c(C1)nnc4CCC3 | sod | 0 | Cu | 8 | N48 | 0 | 8.331 | Cu节点 (CN=8) | M-M=8.33Å | 13.10841 | 3.92348 | 13.10841 | 0.806398 | 1723.78 | 2137.62 | 0 | 0 | 0.6526 | 0.809278 | 0 | Cu | Cu | No |  | 0.8063983 | 6540.783 | 358 | 20.4056 | 20.4056 | 20.4056 | 6540.783 | 6 | 5 | 144 | 144 | 52 | 12 | 0 | 0 | 0 | 6 | 0 | 0 | 0 | 0 | 0 | 0 | 0 | 0.4022346 | 0.1452514 | 0.03351955 | 4.772144 | 25.01272 | 0.439268 | 0.0057023768 | 29.15161 | 0.237763 | 0.013311449 | 29.12842 | 0.314699 | 0.1329413329 | 28.87972 | 0.538203 | 0.5828643738 | 28.2244 | 0.401983 | 1.359751 | 27.29632 | 0.423349 | 1.00435 | 27.68479 | 0.624562 | 3.170844 | 25.85604 | 0.544224 | 12.75899 | 29.0969 | 0.906718 | 4.772144 | 25.01272 | 0.439268 | 14.09527 | 31.53451 | 0.931759 | 6.710802219 | 23.92926 | 0.745881 | 10.26699 | 25.29377 | 0.735881 | 0.1670001461 | 0.1670001461 | 27.26051 | 0.202597 | 0.7453506301 | 26.59197 | 0.79998 | 1.341572 | 25.87935 | 0.418616 | 0.5134205219 | 16.4005 | 0.0061372372 | 16.65356 | 0.233257 | 0.060624648 | 16.62438 | 0.040869 | 0.1776591437 | 16.51495 | 0.144781 | 0.2903292945 | 16.40341 | 0.246346 | 0.4265822562 | 16.39159 | 0.224193 | 0.5134205219 | 16.4005 | 0.392902 | 0.5597970986 | 16.27136 | 0.218338 | 0.000136919 | 13.6919 | 29.29445 | 0.1167585 | 6.12901e-06 | 0.612901 | 16.60376 | 4.605143 | 1.359751 | 28.29209 | 30.17519 | 28.16354 | 26.53754 | 27.73517 | 29.29445 | 1.22681 | 1.192751 | 15.93774 | 22.3395 | 16.63602 | 82.51185 | 16.60376 | 16.3985 | 16.27136 | 0.4265822562 | 0.5597970986 | 12.69069
389 | EWUKAK_clean | EWUKAK_clean | [Co][O]([Zn])[Zn].[O-]C(=O)c1cc(cc(c1)C(=O)[O-])C(=O)[O-] MOFid-v1.sab.cat0;EWUKAK_clean | [Co][O]([Zn])[Zn] | [O-]C(=O)c1cc(cc(c1)C(=O)[O-])C(=O)[O-] | sab | 0 | Zn,Co | 5 | O120 | 1 | 3.241 | Zn节点 (CN=5) | M-M=3.24Å | 8.06678 | 6.82094 | 8.05126 | 1.11278 | 1981.43 | 1780.62 | 0 | 0 | 0.6252 | 0.561838 | 0 | Zn,Co | Zn | Yes | Zn,Co | 1.112741 | 7400.906 | 320 | 20.328 | 20.328 | 17.91 | 7400.906 | 24 | 5 | 144 | 48 | 0 | 104 | 0 | 0 | 16 | 0 | 0 | 8 | 0 | 0 | 0 | 0 | 0 | 0.45 | 0 | 0.325 | 2.878125 | 22.58758 | 0.127734 | 0.0009413048 | 19.40881 | 0.19729 | 0.0024206781 | 19.40947 | 0.260487 | 0.0240253251 | 19.49513 | 0.053732 | 0.1196591234 | 19.55933 | 0.092642 | 0.3721417766 | 19.87662 | 0.098159 | 0.2478555162 | 19.66019 | 0.09125 | 1.321641 | 21.04679 | 0.212709 | 8.625209 | 29.97238 | 0.715416 | 2.878125 | 22.58758 | 0.127734 | 9.344239 | 30.7767 | 0.832727 | 5.275106 | 25.43478 | 0.32571 | 7.604404 | 28.68304 | 0.817421 | 0.0594408167 | 0.0594408167 | 19.47232 | 0.050715 | 0.2949900639 | 19.82797 | 0.111552 | 0.5671191476 | 19.87441 | 0.164164 | 0.258750458 | 12.83251 | 0.0031011395 | 12.73675 | 0.054122 | 0.0290544383 | 12.7746 | 0.034031 | 0.0877240655 | 12.74814 | 0.06896 | 0.1456262835 | 12.80682 | 0.055511 | 0.2164849892 | 12.80423 | 0.024505 | 0.258750458 | 12.83251 | 0.058623 | 0.2862461359 | 12.85824 | 0.146779 | 2.41086e-05 | 2.41086 | 19.44491 | 0.01511046 | 2.96185e-06 | 0.296185 | 12.75028 | 2.818684 | 0.3721417766 | 22.19522 | 23.61393 | 20.14217 | 22.82958 | 19.69871 | 19.44491 | 0.3481164515 | 0.3127009599 | 8.595094 | 8.13971 | 18.099 | 227.5255 | 12.75028 | 12.81452 | 12.85824 | 0.2164849892 | 0.2862461359 | 6.694628
390 | EXALAR_clean | EXALAR_clean | C(CN1[N]C=N[CH]1)CCN1[N]C=N[CH]1.C(CN1[N]C=N[CH]1)CCn1ncnc1.[Ni] MOFid-v1.dia.cat0;EXALAR_clean | [Ni] | C(CN1[N]C=N[CH]1)CCN1[N]C=N[CH]1.C(CN1[N]C=N[CH]1)CCn1ncnc1 | dia | 0 | Ni | 4 | N16 | 0 | 8.52 | Ni节点 (CN=4) | M-M=8.52Å | 8.27068 | 4.14256 | 8.27068 | 0.819136 | 1552 | 1894.68 | 19.4699 | 23.7688 | 0.6382 | 0.779114 | 0 | Ni | Ni | Yes | Ni | 0.8191361 | 3593.345 | 212 | 11.201 | 14.943 | 21.483 | 3593.345 | 4 | 4 | 64 | 96 | 48 | 0 | 0 | 0 | 0 | 0 | 4 | 0 | 0 | 0 | 0 | 0 | 0 | 0.3018868 | 0.2264151 | 0 | 3.867152 | 24.52876 | 0.280436 | 0.0012270495 | 21.76456 | 0.703411 | 0.0032204174 | 21.64168 | 0.429379 | 0.0320396269 | 21.64001 | 0.352567 | 0.1600171329 | 21.87619 | 0.350805 | 0.4965225406 | 22.06572 | 0.268146 | 0.3300528196 | 21.92719 | 0.406374 | 1.778366 | 22.95752 | 0.296362 | 11.43699497 | 33.20634 | 0.703474 | 3.867152 | 24.52876 | 0.280436 | 12.42487 | 34.02439 | 2.612207 | 7.003435 | 27.80431 | 0.342859 | 9.934922 | 31.08533 | 0.577762 | 0.0690955827 | 0.0690955827 | 20.92156 | 0.182579 | 0.3424337965 | 20.97506 | 0.234515 | 0.6939435284 | 21.2664 | 0.317328 | 0.2845697132 | 13.28825 | 0.0031451959 | 13.20701 | 0.131015 | 0.032408682 | 13.15031 | 0.0704 | 0.0972354487 | 13.21134 | 0.087263 | 0.1610396742 | 13.27839 | 0.106371 | 0.2428547302 | 13.2199 | 0.060577 | 0.2845697132 | 13.28825 | 0.094272 | 0.3187202414 | 13.33383 | 0.072137 | 3.19476e-05 | 3.19476 | 21.74431 | 0.05464107 | 3.24802e-06 | 0.324802 | 13.18214 | 3.798057 | 0.4965225406 | 23.65004 | 25.41274 | 21.85261 | 23.68478 | 21.95637 | 21.74431 | 0.4644829137 | 0.4274269579 | 10.22262 | 9.836023 | 17.47277 | 173.9881 | 13.18214 | 13.26218 | 13.33383 | 0.2428547302 | 0.3187202414 | 8.562175
391 | EYACOX_clean | EYACOX_clean | [Eu].[Eu][Eu].[O-]C(=O)c1cc(C#CC#Cc2cc(cc(c2)C(=O)[O-])C(=O)[O-])cc(c1)C(=O)[O-] MOFid-v1.UNKNOWN.cat0;EYACOX_clean | [Eu][Eu] | [O-]C(=O)c1cc(C#CC#Cc2cc(cc(c2)C(=O)[O-])C(=O)[O-])cc(c1)C(=O)[O-] | UNKNOWN | 0 | Eu | 6 | O48 | 1 | 4.275 | Eu节点 (CN=6) | M-M=4.28Å | 8.14361 | 5.87215 | 7.68514 | 0.961963 | 2469.42 | 2567.06 | 0 | 0 | 0.6732 | 0.699819 | 0 | Eu | Eu | Yes | Eu | 0.9619633 | 5974.841 | 212 | 18.4797 | 18.4797 | 18.632 | 5974.841 | 8 | 4 | 120 | 36 | 0 | 48 | 0 | 0 | 0 | 0 | 0 | 0 | 0 | 0 | 0 | 0 | 0 | 0.5660377 | 0 | 0.2264151 | 2.876067 | 20.65715 | 0.294268 | 0.0011159229 | 19.09101 | 0.360435 | 0.0028385612 | 19.01197 | 0.050207 | 0.0287774491 | 19.19851 | 0.186488 | 0.1430295377 | 19.14832 | 0.137339 | 0.4334927167 | 19.20144 | 0.169897 | 0.2858730883 | 19.19278 | 0.15625 | 1.425371232 | 19.88836 | 0.276207 | 11.91017 | 29.30783 | 0.827086 | 2.876067 | 20.65715 | 0.294268 | 13.21074 | 31.39307 | 1.15576 | 5.68882 | 22.56423 | 0.21344 | 9.937664 | 26.67449 | 0.6549 | 0.0734324228 | 0.0734324228 | 18.76882 | 0.134641 | 0.3626514742 | 19.03621 | 0.223833 | 0.7091834598 | 19.04484 | 0.258873 | 0.3081464041 | 12.0575 | 0.0036926576 | 11.9926 | 0.149398 | 0.0359731656 | 12.1207 | 0.079253 | 0.105862804 | 12.07314 | 0.078044 | 0.1766950181 | 12.08744 | 0.049909 | 0.2640566147 | 12.07022 | 0.072812 | 0.3081464041 | 12.0575 | 0.041239 | 0.3424529082 | 12.08987 | 0.092319 | 2.87937e-05 | 2.87937 | 19.11173 | 0.01567586 | 3.60956e-06 | 0.360956 | 12.09249 | 2.802635 | 0.4334927167 | 21.37628 | 23.1569 | 19.35184 | 21.6201 | 19.18085 | 19.11173 | 0.4047152676 | 0.3600602939 | 8.208329 | 7.977066 | 18.32786 | 199.7054 | 12.09249 | 12.07172 | 12.08987 | 0.2640566147 | 0.3424529082 | 7.019237
392 | EYOCIG_clean | EYOCIG_clean | [Eu].[O-]C(=O)c1cc(C#CC#Cc2cc(cc(c2)C(=O)[O-])C(=O)[O-])cc(c1)C(=O)[O-] MOFid-v1.UNKNOWN.cat0;EYOCIG_clean | [Eu] | [O-]C(=O)c1cc(C#CC#Cc2cc(cc(c2)C(=O)[O-])C(=O)[O-])cc(c1)C(=O)[O-] | UNKNOWN | 0 | Eu | 6 | O96 | 1 | 4.191 | Eu节点 (CN=6) | M-M=4.19Å | 8.27418 | 5.89212 | 8.06359 | 0.922433 | 2431.08 | 2635.51 | 0 | 0 | 0.694 | 0.752358 | 0 | Eu | Eu | Yes | Eu | 0.9224333 | 12461.77 | 424 | 30.0058 | 21.244 | 19.5943 | 12461.77 | 16 | 4 | 240 | 72 | 0 | 96 | 0 | 0 | 0 | 0 | 0 | 0 | 0 | 0 | 0 | 0 | 0 | 0.5660377 | 0 | 0.2264151 | 2.447356 | 19.48924 | 0.174074 | 0.0009750783 | 18.15428 | 0.248942 | 0.0023564392 | 18.17761 | 0.188475 | 0.0233946559 | 18.19474 | 0.120862 | 0.1180314198 | 18.14722 | 0.169369 | 0.3475467894 | 18.30891 | 0.127558 | 0.2384499757 | 18.26019 | 0.176002 | 1.170982 | 18.84835 | 0.250456 | 12.57379 | 29.12831 | 0.29351 | 2.447356 | 19.48924 | 0.174074 | 14.11092 | 31.13651 | 0.811662 | 5.085851 | 21.3324 | 0.091316 | 10.1322 | 25.61763 | 0.476131 | 0.0634378705 | 0.0634378705 | 17.79905 | 0.064165 | 0.3117090513 | 17.94326 | 0.181924 | 0.6273906436 | 18.23354 | 0.314662 | 0.2874530762 | 11.5079 | 0.0033856885 | 11.43481 | 0.101566 | 0.0330659878 | 11.51431 | 0.053905 | 0.0980134239 | 11.48366 | 0.039556 | 0.1635946609 | 11.53209 | 0.055135 | 0.243247722 | 11.51771 | 0.03155 | 0.2874530762 | 11.5079 | 0.048591 | 0.3179676092 | 11.47068 | 0.075854 | 2.32773e-05 | 2.32773 | 18.14593 | 0.0171997 | 3.28992e-06 | 0.328992 | 11.47981 | 2.383918 | 0.3475467894 | 20.50978 | 22.43805 | 18.50244 | 20.58886 | 18.23877 | 18.14593 | 0.3241521335 | 0.2841089189 | 7.143886 | 7.075339 | 19.12532 | 247.012 | 11.47981 | 11.51923 | 11.47068 | 0.243247722 | 0.3179676092 | 6.66612
393 | EZABEN_clean | EZABEN_clean | Cl[Cd].[N]1=CN=NC=1.[N]1C=NN=C1 MOFid-v1.ERROR.cat0;EZABEN_clean | Cl[Cd] | [N]1=CN=NC=1.[N]1C=NN=C1 | ERROR | 0 | Cd | 5 | N18,Cl10 | 0 | 3.868 | Cd节点 (CN=5) | M-M=3.87Å | 5.22809 | 3.75233 | 5.19001 | 1.80933 | 1456.46 | 804.973 | 0 | 0 | 0.5686 | 0.314261 | 0 | Cd | Cd | Yes | Cd | 1.809326 | 1189.002 | 54 | 8.4413 | 8.4413 | 16.688 | 1189.002 | 6 | 5 | 12 | 12 | 18 | 0 | 0 | 0 | 0 | 0 | 0 | 0 | 0 | 0 | 0 | 0 | 0 | 0.2222222 | 0.3333333 | 0 | 2.625569 | 29.33934 | 0.539292 | 0.0022963544 | 25.44058 | 0.102478 | 0.0054369568 | 25.39935 | 0.106065 | 0.0539221168 | 25.50086 | 0.090344 | 0.2668800448 | 25.79282 | 0.079121 | 0.7455951679 | 26.41564 | 0.138164 | 0.5129964142 | 26.0877 | 0.15175 | 1.914161 | 28.10142 | 0.247044 | 4.113029 | 32.16741 | 0.973384 | 2.625569 | 29.33934 | 0.539292 | 4.361136477 | 32.10237 | 2.081261 | 3.189956 | 30.4829 | 0.645514 | 3.768137 | 31.26962 | 1.134472 | 0.0863750081 | 0.0863750081 | 25.55946 | 0.148753 | 0.4011492393 | 25.99011 | 0.210892 | 0.7353435856 | 26.37921 | 0.165318 | 0.2638154247 | 16.52797 | 0.0032467364 | 16.45873 | 0.079539 | 0.0312637078 | 16.43793 | 0.067609 | 0.0929601421 | 16.49905 | 0.038722 | 0.1509708312 | 16.55235 | 0.053481 | 0.2216597123 | 16.57846 | 0.08436 | 0.2638154247 | 16.52797 | 0.062941 | 0.2913680597 | 16.54566 | 0.068001 | 5.48415e-05 | 5.48415 | 25.38977 | 0.008918906 | 3.14843e-06 | 0.314843 | 16.44904 | 2.539194 | 0.7455951679 | 27.19788 | 28.46727 | 26.62855 | 26.49783 | 26.09872 | 25.38977 | 0.6916730511 | 0.6592201598 | 16.81846 | 17.41868 | 16.09784 | 124.5772 | 16.44904 | 16.55293 | 16.54566 | 0.2216597123 | 0.2913680597 | 8.940726
394 | EZIPEK_clean | EZIPEK_clean | [O-]C(=O)c1c([N])c([N])c(c(c1[N])[N])C(=O)[O-].[O]12[Eu]34[O]5[Eu]62[O]2[Eu]71[O]4[Eu]14[O]3[Eu]35[O]6[Eu]2([O]71)[O]43 MOFid-v1.fcu.cat0;EZIPEK_clean | [O]12[Eu]34[O]5[Eu]62[O]2[Eu]71[O]4[Eu]14[O]3[Eu]35[O]6[Eu]2([O]71)[O]43 | [O-]C(=O)c1c([N])c([N])c(c(c1[N])[N])C(=O)[O-] | fcu | 0 | Eu | 8 | O192 | 1 | 3.975 | Eu节点 (CN=8) | M-M=3.98Å | 8.58626 | 4.2007 | 8.58626 | 1.51602 | 1671.68 | 1102.68 | 0 | 0 | 0.5836 | 0.384955 | 0.000527697 | Eu | Eu | No |  | 1.516023 | 10236.69 | 440 | 21.713 | 21.713 | 21.713 | 10236.69 | 24 | 4 | 192 | 0 | 96 | 128 | 0 | 0 | 0 | 0 | 0 | 0 | 0 | 0 | 0 | 0 | 0 | 0.4363636 | 0.2181818 | 0.2909091 | 2.592608 | 26.39943 | 0.419115 | 0.0017915853 | 23.07834 | 0.200339 | 0.0043442097 | 23.01496 | 0.154233 | 0.043539066 | 23.15223 | 0.077971 | 0.210932246 | 23.51396 | 0.127347 | 0.6003388844 | 24.29009 | 0.169248 | 0.4077571793 | 24.04045 | 0.153339 | 1.678397723 | 25.91291 | 0.272586 | 5.92244 | 29.85402 | 1.103131 | 2.592608 | 26.39943 | 0.419115 | 6.517639 | 31.815 | 2.215133 | 3.613465 | 27.2584 | 0.799507 | 5.067458 | 28.79612 | 1.139059 | 0.0813121566 | 0.0813121566 | 23.05834 | 0.171586 | 0.3667506752 | 23.74128 | 0.160681 | 0.6910744182 | 24.12028 | 0.286542 | 0.2529532461 | 14.92076 | 0.0031765696 | 14.76665 | 0.14094 | 0.0315590517 | 14.84724 | 0.064527 | 0.0918690677 | 14.87731 | 0.111006 | 0.1499307411 | 14.86069 | 0.14249 | 0.2190114328 | 14.88906 | 0.119979 | 0.2529532461 | 14.92076 | 0.113865 | 0.2770135873 | 14.80415 | 0.082188 | 4.33266e-05 | 4.33266 | 23.05112 | 0.009718733 | 3.17252e-06 | 0.317252 | 14.82507 | 2.511296 | 0.6003388844 | 25.3174 | 26.83569 | 24.2681 | 24.8484 | 23.94817 | 23.05112 | 0.5567998184 | 0.5190267278 | 13.70565 | 13.65684 | 16.49431 | 149.0549 | 14.82507 | 14.89017 | 14.80415 | 0.2190114328 | 0.2770135873 | 8.226057
395 | EZUCIM_clean | EZUCIM_clean | * MOFid-v1.NA.NA;EZUCIM_clean |  |  | NA |  | Zn | 5 | O12,N8 | 0.6 | 8.008 | Zn节点 (CN=5) | M-M=8.01Å | 5.27092 | 4.42324 | 5.21472 | 1.00292 | 1781.29 | 1776.11 | 0 | 0 | 0.602 | 0.600249 | 0 | Zn | Zn | No |  | 1.002891 | 2501.278 | 144 | 8.741 | 14.796 | 19.34 | 2501.278 | 4 | 5 | 60 | 48 | 16 | 16 | 0 | 0 | 4 | 0 | 0 | 0 | 0 | 0 | 0 | 0 | 0 | 0.4166667 | 0.1111111 | 0.1111111 | 6.113488 | 31.1457 | 0.714627 | 0.0054001591 | 25.78566 | 0.180068 | 0.0131887441 | 25.79771 | 0.148088 | 0.1355721254 | 25.88095 | 0.07426 | 0.6629701987 | 26.25097 | 0.185677 | 1.840572 | 27.05448 | 0.187415 | 1.278914 | 26.65927 | 0.116359 | 4.508424 | 29.41332 | 0.215688 | 9.366681 | 33.65536 | 2.088283 | 6.113488 | 31.1457 | 0.714627 | 9.84302 | 34.74291 | 1.350873 | 7.318037 | 32.47867 | 0.505379 | 8.619906 | 33.51159 | 1.473848 | 0.2078151121 | 0.2078151121 | 25.7883 | 0.090683 | 0.9638484207 | 26.36614 | 0.167798 | 1.770761 | 27.07188 | 0.173029 | 0.6199068256 | 16.98001 | 0.0074079813 | 16.98094 | 0.1482 | 0.074099119 | 16.87594 | 0.055898 | 0.223469506 | 16.91228 | 0.075648 | 0.3635206194 | 16.93152 | 0.050601 | 0.527695937 | 16.92231 | 0.0813 | 0.6199068256 | 16.98001 | 0.093985 | 0.6841433456 | 16.94713 | 0.062806 | 0.000133955 | 13.3955 | 25.67164 | 0.02239915 | 7.62103e-06 | 0.762103 | 16.85878 | 5.905672 | 1.840572 | 27.64475 | 28.81047 | 27.1759 | 26.9479 | 26.65491 | 25.67164 | 1.705 | 1.632757 | 17.4397 | 17.57702 | 16.06486 | 66.30188 | 16.85878 | 16.94461 | 16.94713 | 0.527695937 | 0.6841433456 | 8.812861
396 | FAFMAC_clean | FAFMAC_clean | C1N2CN3CN1CN(C2)C3.[Ag].[O]S(CCN1CCN(CC1)CCS([O])([O])[O])([O])[O] MOFid-v1.ins.cat0;FAFMAC_clean | [Ag] | C1N2CN3CN1CN(C2)C3.[O]S(CCN1CCN(CC1)CCS([O])([O])[O])([O])[O] | ins | 0 | Ag | 4 | N12,O4 | 0.25 | 5.983 | Ag节点 (CN=4) | M-M=5.98Å | 6.81612 | 5.39086 | 6.79864 | 1.26269 | 1165.02 | 922.651 | 0 | 0 | 0.5508 | 0.436212 | 0 | Ag | Ag | Yes | Ag | 1.262669 | 2094.853 | 160 | 6.3902 | 10.5428 | 31.1619 | 2094.853 | 4 | 6 | 40 | 80 | 20 | 12 | 0 | 4 | 0 | 0 | 0 | 0 | 0 | 0 | 0 | 0 | 0 | 0.25 | 0.125 | 0.075 | 2.973192 | 28.78907 | 0.334252 | 0.0012304421 | 21.63841 | 0.313554 | 0.0029924017 | 21.88402 | 0.292724 | 0.0292690371 | 21.83504 | 0.098668 | 0.1491199582 | 22.20737 | 0.142517 | 0.4848988221 | 23.15425 | 0.077014 | 0.3077339911 | 22.7311 | 0.162941 | 1.702695 | 25.94149 | 0.293823 | 5.490532 | 34.32309 | 1.150588 | 2.973192 | 28.78907 | 0.334252 | 5.899487 | 34.42776 | 2.190433 | 3.998096 | 31.29242 | 0.468481 | 4.937264072 | 33.33172 | 1.035007 | 0.061047088 | 0.061047088 | 21.88347 | 0.052696 | 0.3058653094 | 22.49947 | 0.045383 | 0.5984154774 | 23.04754 | 0.211487 | 0.2224170601 | 14.3463 | 0.002619921 | 14.13336 | 0.074656 | 0.0259941359 | 14.18771 | 0.044283 | 0.0774341496 | 14.19282 | 0.074196 | 0.1259968539 | 14.25465 | 0.106018 | 0.1862696841 | 14.30872 | 0.046902 | 0.2224170601 | 14.3463 | 0.053537 | 0.2433220205 | 14.37057 | 0.058134 | 2.91303e-05 | 2.91303 | 21.80559 | 0.007721178 | 2.61741e-06 | 0.261741 | 14.16848 | 2.912145 | 0.4848988221 | 24.34558 | 25.95622 | 22.38288 | 24.69765 | 22.69757 | 21.80559 | 0.455629785 | 0.4238517341 | 13.01604 | 11.12944 | 16.47539 | 175.9398 | 14.16848 | 14.30322 | 14.37057 | 0.1862696841 | 0.2433220205 | 7.637116
397 | FAFQEJ01_clean | FAFQEJ01_clean | [Er]12[OH]3[Er]4[OH]1[Er]15[OH]2[Er]31[OH]45.[Er]12[OH]3[Er]4[OH]2[Er]2[OH]1[Er]3[OH]42.[O-]C(=O)CCC(C(=O)[O-])[NH3] MOFid-v1.acs.cat0;FAFQEJ01_clean | [Er]12[OH]3[Er]4[OH]1[Er]15[OH]2[Er]31[OH]45.[Er]12[OH]3[Er]4[OH]2[Er]2[OH]1[Er]3[OH]42 | [O-]C(=O)CCC(C(=O)[O-])[NH3] | acs | 0 | Er | 6 | O96 | 1 | 3.695 | Er节点 (CN=6) | M-M=3.69Å | 6.37389 | 4.22376 | 5.90055 | 1.46265 | 2225.33 | 1521.44 | 0 | 0 | 0.6474 | 0.442621 | 0 | Er | Er | Yes | Er | 1.462645 | 5337.855 | 264 | 14.619 | 17.211 | 21.215 | 5337.855 | 16 | 5 | 60 | 112 | 12 | 64 | 0 | 0 | 0 | 0 | 0 | 0 | 0 | 0 | 0 | 0 | 0 | 0.2272727 | 0.04545455 | 0.2424242 | 1.065146 | 20.33293 | 0.105569 | 0.0004200589 | 18.73141 | 0.367907 | 0.0009730479 | 18.67398 | 0.262685 | 0.0099165814 | 18.75321 | 0.103067 | 0.0495576504 | 18.7859 | 0.080897 | 0.1509606772 | 18.95222 | 0.100007 | 0.1016396423 | 18.96825 | 0.097047 | 0.5158363719 | 19.45805 | 0.14822 | 5.927695 | 27.6757 | 0.527981 | 1.065146 | 20.33293 | 0.105569 | 6.84718 | 29.03825 | 0.357061 | 2.23569328 | 21.82675 | 0.30772 | 4.549467 | 25.01758 | 0.154612 | 0.0257405741 | 0.0257405741 | 18.65253 | 0.086581 | 0.1283373127 | 18.8293 | 0.13649 | 0.2555606716 | 19.06229 | 0.11235 | 0.1217426531 | 12.39547 | 0.0013612037 | 12.3699 | 0.255847 | 0.0138114318 | 12.36616 | 0.06578 | 0.0412322416 | 12.37226 | 0.051606 | 0.0688311777 | 12.42059 | 0.04658 | 0.102067677 | 12.35391 | 0.031945 | 0.1217426531 | 12.39547 | 0.048228 | 0.1355620607 | 12.41982 | 0.071525 | 9.90412e-06 | 0.990412 | 18.73625 | 0.01154179 | 1.38454e-06 | 0.138454 | 12.34941 | 1.039405 | 0.1509606772 | 21.22631 | 22.97127 | 19.23293 | 21.47474 | 18.90212 | 18.73625 | 0.1410440958 | 0.1252201031 | 7.395127 | 7.153365 | 18.96439 | 537.9766 | 12.34941 | 12.38999 | 12.41982 | 0.102067677 | 0.1355620607 | 6.386834
398 | FAKMAH_clean | FAKMAH_clean | N#C[C](c1ccc(cc1)[C](C#N)C#N)C#N.[Mn] MOFid-v1.stp,ttx.cat0;FAKMAH_clean | [Mn] | N#C[C](c1ccc(cc1)[C](C#N)C#N)C#N | stp | 0 | Mn | 6 | N24 | 0 | 7.437 | Mn节点 (CN=6) | M-M=7.44Å | 8.51474 | 7.6757 | 8.51474 | 0.756909 | 1726.74 | 2281.31 | 0 | 0 | 0.6586 | 0.870118 | 0 | Mn | Mn | No |  | 0.7569088 | 3169.893 | 124 | 12.8814 | 12.8814 | 22.0591 | 3169.893 | 4 | 4 | 72 | 24 | 24 | 0 | 0 | 0 | 0 | 0 | 0 | 0 | 0 | 0 | 4 | 0 | 0 | 0.5806452 | 0.1935484 | 0 | 3.834993 | 21.43018 | 0.209192 | 0.0014860938 | 20.17354 | 0.606926 | 0.0035027981 | 19.70051 | 0.257089 | 0.0358565795 | 19.85065 | 0.084286 | 0.1835816111 | 19.91067 | 0.158757 | 0.5432086266 | 20.0827 | 0.195582 | 0.3583985369 | 19.84306 | 0.112322 | 1.831166 | 20.50826 | 0.193447 | 12.66772 | 29.71702 | 0.673593 | 3.834993 | 21.43018 | 0.209192 | 13.93839 | 31.24784 | 1.217756 | 7.10444 | 23.80455 | 0.115011 | 10.86697 | 27.54981 | 0.792312 | 0.0864645146 | 0.0864645146 | 19.36174 | 0.097126 | 0.4329281608 | 19.65113 | 0.144892 | 0.8358787524 | 19.68438 | 0.305613 | 0.3721501917 | 12.51699 | 0.0041372237 | 12.60096 | 0.175994 | 0.0426776155 | 12.52104 | 0.048783 | 0.1264602402 | 12.53192 | 0.05638 | 0.2091758764 | 12.51097 | 0.062807 | 0.311979733 | 12.52878 | 0.054557 | 0.3721501917 | 12.51699 | 0.086293 | 0.410646366 | 12.60776 | 0.157636 | 3.54964e-05 | 3.54964 | 19.80128 | 0.0159457 | 4.28152e-06 | 0.428152 | 12.52693 | 3.748528 | 0.5432086266 | 22.23466 | 24.23174 | 20.00732 | 22.46493 | 19.94548 | 19.80128 | 0.5073520471 | 0.456744112 | 8.705832 | 8.290607 | 18.0752 | 162.2263 | 12.52693 | 12.51891 | 12.60776 | 0.311979733 | 0.410646366 | 7.274353
399 | FALVOF_clean | FALVOF_clean | [Cu].[O-]C(=O)c1cc(C(=O)[O-])c(cc1C(=O)[O-])C(=O)[O-].[Pr] MOFid-v1.UNKNOWN.cat0;FALVOF_clean | [Cu] ¦ [Pr] | [O-]C(=O)c1cc(C(=O)[O-])c(cc1C(=O)[O-])C(=O)[O-] | UNKNOWN | 0 | Pr,Cu | 5 | O76 | 1 | 4.105 | Pr节点 (CN=5) | M-M=4.11Å | 6.65756 | 4.5203 | 6.48608 | 1.39374 | 1687.85 | 1211.03 | 0 | 0 | 0.5882 | 0.422031 | 0 | Pr,Cu | Pr | Yes | Pr,Cu | 1.393736 | 4928.722 | 216 | 10.953 | 19.811 | 23.056 | 4928.722 | 16 | 5 | 100 | 20 | 0 | 80 | 0 | 0 | 0 | 8 | 0 | 0 | 0 | 0 | 0 | 0 | 0 | 0.462963 | 0 | 0.3703704 | 0.6378549492 | 18.78406 | 0.451525 | 0.0002830278 | 18.22679 | 0.691703 | 0.0006305174 | 18.26739 | 0.445453 | 0.0064492057 | 18.60547 | 0.29819 | 0.0325401357 | 18.77716 | 0.101912 | 0.0967844176 | 18.67288 | 0.165768 | 0.0656271898 | 18.67449 | 0.341094 | 0.3242803254 | 18.81998 | 0.213113 | 4.617439 | 24.13965 | 0.651836 | 0.6378549492 | 18.78406 | 0.451525 | 5.753072 | 26.5105 | 1.069826 | 1.296938 | 19.32681 | 0.554123 | 3.085568 | 21.49279 | 0.308168 | 0.0174510289 | 0.0174510289 | 17.67105 | 0.160901 | 0.0872299642 | 17.86214 | 0.218633 | 0.1736309894 | 17.85728 | 0.326351 | 0.0893219524 | 11.31083 | 0.0009699493 | 11.30614 | 0.134861 | 0.0099885636 | 11.17172 | 0.033512 | 0.0301620981 | 11.19824 | 0.096459 | 0.0495741771 | 11.23727 | 0.033439 | 0.0741653621 | 11.23928 | 0.08933 | 0.0893219524 | 11.31083 | 0.083737 | 0.0982942348 | 11.29418 | 0.079752 | 6.5236e-06 | 0.65236 | 18.72446 | 0.02473284 | 1.00934e-06 | 0.100934 | 11.19975 | 0.6204039203 | 0.0967844176 | 20.49114 | 22.47041 | 18.3799 | 20.62311 | 18.70818 | 18.72446 | 0.0903352119 | 0.0793333887 | 6.524907 | 6.463233 | 19.86314 | 838.0328 | 11.19975 | 11.26246 | 11.29418 | 0.0741653621 | 0.0982942348 | 7.524705
400 | FAPXOM_clean | FAPXOM_clean | [O-]C(=O)c1cc(cc(c1)C(=O)[O-])c1cc(cc(c1)C(=O)[O-])C(=O)[O-].[O].[V] MOFid-v1.UNKNOWN.cat0;FAPXOM_clean | [O] ¦ [V] | [O-]C(=O)c1cc(cc(c1)C(=O)[O-])c1cc(cc(c1)C(=O)[O-])C(=O)[O-] | UNKNOWN | 0 | V | 6 | O48 | 1 | 3.446 | V节点 (CN=6) | M-M=3.45Å | 7.22558 | 7.07954 | 7.22145 | 1.12985 | 1598.05 | 1414.39 | 0 | 0 | 0.5978 | 0.529098 | 0 | V | V | No |  | 1.129848 | 2704.825 | 136 | 15.0393 | 15.0393 | 11.9587 | 2704.825 | 8 | 4 | 64 | 24 | 0 | 40 | 0 | 0 | 0 | 0 | 0 | 0 | 0 | 0 | 0 | 0 | 0 | 0.4705882 | 0 | 0.2941176 | 6.242333 | 30.85601 | 0.313191 | 0.0025855089 | 22.1873 | 0.350192 | 0.0061264335 | 22.11532 | 0.057699 | 0.0632498787 | 22.22615 | 0.087721 | 0.3317941428 | 22.73117 | 0.122902 | 1.066608 | 23.73662 | 0.258331 | 0.6874623583 | 23.28804 | 0.265112 | 4.058916 | 27.52403 | 0.21135 | 9.220092183 | 35.69882 | 1.577714 | 6.242333 | 30.85601 | 0.313191 | 9.668345162 | 36.10412 | 2.502126 | 7.631575454 | 33.25461 | 0.964474 | 8.676651 | 34.91023 | 0.874259 | 0.1278083599 | 0.1278083599 | 22.14365 | 0.136662 | 0.652123297 | 22.88788 | 0.264696 | 1.268505 | 23.86967 | 0.254963 | 0.4340621124 | 14.41621 | 0.0053702514 | 14.1324 | 0.087422 | 0.0506891052 | 14.18058 | 0.055096 | 0.1504575987 | 14.22578 | 0.046021 | 0.2491914359 | 14.28952 | 0.029026 | 0.3695851359 | 14.37234 | 0.052707 | 0.4340621124 | 14.41621 | 0.047412 | 0.4800103634 | 14.43095 | 0.133096 | 6.27188e-05 | 6.27188 | 22.13408 | 0.01445833 | 5.12054e-06 | 0.512054 | 14.14438 | 6.114524726 | 1.066608 | 24.95222 | 26.50728 | 23.22285 | 25.12651 | 23.25194 | 22.13408 | 1.003359 | 0.9388000834 | 14.42981 | 12.24847 | 16.16139 | 92.34778 | 14.14438 | 14.35936 | 14.43095 | 0.3695851359 | 0.4800103634 | 7.989694
401 | FARFUA_clean | FARFUA_clean | I[Zn]I.n1ccc(cc1)C1=NC(=[N]=C([N]1)c1ccncc1)c1ccncc1 MOFid-v1.ths.cat1;FARFUA_clean | I[Zn]I | n1ccc(cc1)C1=NC(=[N]=C([N]1)c1ccncc1)c1ccncc1 | ths | 1 | Zn | 4 | I24,N24 | 0 | 6.923 | Zn节点 (CN=4) | M-M=6.92Å | 8.43305 | 5.99885 | 8.43305 | 1.37514 | 1658.2 | 1205.84 | 0 | 0 | 0.6292 | 0.457553 | 0 | Zn | Zn | No |  | 1.375116 | 7642.598 | 324 | 15.101 | 18.6528 | 30.2397 | 7642.598 | 12 | 5 | 144 | 96 | 48 | 0 | 0 | 0 | 12 | 0 | 0 | 0 | 0 | 0 | 0 | 0 | 0 | 0.4444444 | 0.1481481 | 0 | 1.407704086 | 20.7078 | 0.183871 | 0.0004739904 | 19.14219 | 0.740127 | 0.0013449478 | 19.18879 | 0.488646 | 0.0129399379 | 19.04157 | 0.141321 | 0.0655350975 | 19.1107 | 0.101019 | 0.2005216383 | 19.28598 | 0.103839 | 0.1331083538 | 19.23252 | 0.192301 | 0.683164337 | 19.84137 | 0.234018 | 5.811184 | 29.38327 | 0.660291 | 1.407704086 | 20.7078 | 0.183871 | 6.481262 | 30.8895 | 0.343422 | 2.831085 | 22.9026 | 0.334596 | 4.889515 | 27.13679 | 0.791939 | 0.0333669491 | 0.0333669491 | 18.64601 | 0.106386 | 0.1673936593 | 18.92866 | 0.158599 | 0.3345799478 | 19.02088 | 0.097772 | 0.1488369352 | 12.0868 | 0.0017517895 | 12.13028 | 0.220147 | 0.0169214572 | 11.99596 | 0.026913 | 0.0503891293 | 12.0447 | 0.055625 | 0.0820753875 | 12.11072 | 0.04501 | 0.1227674633 | 12.07867 | 0.02693 | 0.1488369352 | 12.0868 | 0.095988 | 0.1625846317 | 12.13483 | 0.111784 | 1.30284e-05 | 1.30284 | 19.07841 | 0.0347904 | 1.68414e-06 | 0.168414 | 12.05804 | 1.374337 | 0.2005216383 | 21.41718 | 23.21178 | 19.4165 | 21.62325 | 19.20973 | 19.07841 | 0.1875817004 | 0.1671546892 | 8.166726 | 7.735936 | 18.34458 | 408.0525 | 12.05804 | 12.09206 | 12.13483 | 0.1227674633 | 0.1625846317 | 7.020371
402 | FAYPOM_clean | FAYPOM_clean | C1=CC=C2C(=NN=N2)[CH]1.COc1cc(ccc1OCC(COc1ccc(cc1OC)C(=O)[O-])(COc1ccc(cc1OC)C(=O)[O-])COc1ccc(cc1OC)C(=O)[O-])C(=O)[O-].[CH]1C=CC2=NN=NC2=C1.[Zn].c1ccc2c(c1)N=N[N]2 MOFid-v1.sql.cat1;FAYPOM_clean | [Zn] | C1=CC=C2C(=NN=N2)[CH]1.COc1cc(ccc1OCC(COc1ccc(cc1OC)C(=O)[O-])(COc1ccc(cc1OC)C(=O)[O-])COc1ccc(cc1OC)C(=O)[O-])C(=O)[O-].[CH]1C=CC2=NN=NC2=C1.c1ccc2c(c1)N=N[N]2 | sql | 1 | Zn | 8 | N60,O16 | 0.211 | 3.572 | Zn节点 (CN=8) | M-M=3.57Å | 8.33734 | 7.34032 | 8.33734 | 0.888945 | 1770.92 | 1992.16 | 0 | 0 | 0.637 | 0.71658 | 0 | Zn | Zn | No |  | 0.88892 | 6606.369 | 336 | 20.049 | 20.287 | 20.8323 | 6606.369 | 10 | 5 | 146 | 112 | 36 | 32 | 0 | 0 | 10 | 0 | 0 | 0 | 0 | 0 | 0 | 0 | 0 | 0.4345238 | 0.1071429 | 0.0952381 | 2.946949 | 22.11539 | 0.159095 | 0.001217567 | 21.15296 | 0.535126 | 0.0030006223 | 21.03384 | 0.295812 | 0.0309145386 | 21.15223 | 0.175265 | 0.1525581407 | 21.1066 | 0.156383 | 0.4605531111 | 21.18592 | 0.28711 | 0.3081911241 | 21.26501 | 0.130229 | 1.491027 | 21.62803 | 0.44702 | 11.09569 | 30.41036 | 1.066485 | 2.946949 | 22.11539 | 0.159095 | 12.31069 | 32.19235 | 0.820888 | 5.39722 | 23.45043 | 0.28304 | 9.265589 | 27.12411 | 0.569341 | 0.0700145203 | 0.0700145203 | 20.36403 | 0.132802 | 0.3433485921 | 20.34628 | 0.162361 | 0.6662106033 | 20.44863 | 0.237725 | 0.2912883253 | 13.05722 | 0.0032656949 | 12.87497 | 0.145033 | 0.033144683 | 12.94249 | 0.077691 | 0.099771575 | 13.00092 | 0.043573 | 0.1646330831 | 13.06275 | 0.078779 | 0.2436724432 | 12.98838 | 0.071534 | 0.2912883253 | 13.05722 | 0.046652 | 0.3221887267 | 12.98916 | 0.163902 | 3.09627e-05 | 3.09627 | 21.1077 | 0.02916761 | 3.34759e-06 | 0.334759 | 12.98433 | 2.876934 | 0.4605531111 | 22.86793 | 24.70278 | 20.97527 | 22.92574 | 21.18584 | 21.1077 | 0.4296385725 | 0.3905385908 | 9.45025 | 9.249251 | 17.79387 | 187.6246 | 12.98433 | 13.03612 | 12.98916 | 0.2436724432 | 0.3221887267 | 8.123368
403 | FAYQAZ_clean | FAYQAZ_clean | CC1=CC2=NN=NC2=C[CH]1.CC1=CC2=NN=N[C]2C=C1.COC1=C(C=C[C]=C1)OCC(COc1ccc(cc1OC)C(=O)[O-])(COc1ccc(cc1OC)C(=O)[O-])COc1ccc(cc1OC)C(=O)[O-].COC1=C[C]=CC=C1OCC(COc1ccc(cc1OC)C(=O)[O-])(COc1ccc(cc1OC)C(=O)[O-])COc1ccc(cc1OC)C(=O)[O-].C[C]1C=CC2=NN=NC2=C1.Cc1ccc2c(c1)N=N[N]2.Cc1ccc2c(c1)[N]N=N2.[Zn] MOFid-v1.hcb,ERROR.cat1;FAYQAZ_clean | [Zn] | CC1=CC2=NN=NC2=C[CH]1.CC1=CC2=NN=N[C]2C=C1.COC1=C(C=C[C]=C1)OCC(COc1ccc(cc1OC)C(=O)[O-])(COc1ccc(cc1OC)C(=O)[O-])COc1ccc(cc1OC)C(=O)[O-].COC1=C[C]=CC=C1OCC(COc1ccc(cc1OC)C(=O)[O-])(COc1ccc(cc1OC)C(=O)[O-])COc1ccc(cc1OC)C(=O)[O-].C[C]1C=CC2=NN=NC2=C1.Cc1ccc2c(c1)N=N[N]2.Cc1ccc2c(c1)[N]N=N2 | hcb | 1 | Zn | 8 | N120,O24 | 0.167 | 3.514 | Zn节点 (CN=8) | M-M=3.51Å | 13.25092 | 5.37829 | 12.95797 | 0.797039 | 1583.25 | 1986.41 | 0 | 0 | 0.6806 | 0.85391 | 0 | Zn | Zn | Yes | Zn | 0.7970175 | 15070.9 | 732 | 19.8976 | 23.4914 | 36.9624 | 15070.9 | 20 | 5 | 312 | 272 | 72 | 56 | 0 | 0 | 20 | 0 | 0 | 0 | 0 | 0 | 0 | 0 | 0 | 0.4262295 | 0.09836066 | 0.07650273 | 2.282436 | 20.74311 | 0.266886 | 0.0010212004 | 20.50468 | 0.118123 | 0.0022549349 | 20.50549 | 0.206488 | 0.024980532 | 20.63185 | 0.255624 | 0.1228447081 | 20.38597 | 0.203845 | 0.3666679712 | 20.32036 | 0.09568 | 0.2450863722 | 20.5609 | 0.401963 | 1.147589 | 20.53062 | 0.072986 | 12.5795 | 27.0741 | 0.448437 | 2.282436 | 20.74311 | 0.266886 | 14.39112 | 30.41465 | 1.025937 | 4.395628 | 21.42437 | 0.381705 | 9.17923 | 23.15719 | 0.337552 | 0.0580235364 | 0.0580235364 | 19.38291 | 0.258954 | 0.2854263806 | 19.38784 | 0.224487 | 0.5595297048 | 19.52263 | 0.415394 | 0.2571005964 | 12.08536 | 0.0029253677 | 11.92394 | 0.275627 | 0.0291154434 | 12.13009 | 0.09298 | 0.0863631439 | 12.05417 | 0.066551 | 0.1424289475 | 12.07374 | 0.084484 | 0.211782452 | 12.0701 | 0.108024 | 0.2571005964 | 12.08536 | 0.176711 | 0.2818167568 | 11.99024 | 0.067024 | 2.46347e-05 | 2.46347 | 20.53786 | 0.06589839 | 2.90879e-06 | 0.290879 | 12.12218 | 2.224413 | 0.3666679712 | 22.29545 | 24.34176 | 20.40837 | 22.13622 | 20.42241 | 20.53786 | 0.3416874392 | 0.3086444348 | 8.656713 | 8.469054 | 18.19378 | 231.0576 | 12.12218 | 12.0764 | 11.99024 | 0.211782452 | 0.2818167568 | 8.415674
404 | FECJUT_clean | FECJUT_clean | [C][C]OC1=C(C2=C(C(=[C]1)C1=[C][C]=C([C]=[C]1)C(=O)[O-])[C]=[C][C]=[C]2)C1=C2[C]=[C]C(=[C]C2=C([C]=C1O[C][C])C1=[C][C]=C([C]=[C]1)C(=O)[O-])Cl.[C][C]OC1=C(C2=C(O[C][C])[C]=C(C3=[C]C(=[C][C]=C23)Cl)C2=[C][C]=C([C]=[C]2)C(=O)[O-])C2=[C][C]=C([C]=C2C(=[C]1)C1=[C][C]=C([C]=[C]1)C(=O)[O-])Cl.[C][C]OC1=C(C2=[C][C]=[C][C]=C2C(=[C]1)C1=[C][C]=C([C]=[C]1)C(=O)[O-])C1=C(O[CH][C])[C]=C(C2=C1[C]=[C]C(=[C]2)Cl)C1=[C][C]=C([C]=[C]1)C(=O)[O-].[C][C]OC1=C(C2=[C][C]=[C][C]=C2C(=[C]1)C1=[C][C]=C([C]=[C]1)C(=O)[O-])C1=C(O[C][C])[C]=C(C2=[C]C(=[C][C]=C12)Cl)C1=[C][C]=C([C]=[C]1)C(=O)[O-].[C][C]OC1=[C]C(=C2C(=C1C1=C(O[C][C])[C]=C(C3=C1[C]=[C]C(=[C]3)Cl)C1=[C][C]=C([C]=[C]1)C(=O)[O-])[C]=[C]C(=[C]2)Cl)C1=[C][C]=C([C]=[C]1)C(=O)[O-].[C][C]OC1=[C]C(=C2C(=C1C1=C(O[C][C])[C]=C(C3=[C]C(=[C][C]=C13)Cl)C1=[C][C]=C([C]=[C]1)C(=O)[O-])[C]=[C][C]=[C]2)C1=[C][C]=C([C]=[C]1)C(=O)[O-].[C][C]OC1=[C]C(=C2C(=C1C1=C(O[C][C])[C]=C(C3=[C][C]=[C][C]=C13)C1=[C][C]=C([C]=[C]1)C(=O)[O-])[C]=[C][C]=[C]2)C1=[C][C]=C([C]=[C]1)C(=O)[O-].[C][C]OC1=[C]C(=C2C(=C1C1=C3[C]=[C]C(=[C]C3=C([C]=C1O[CH][C])C1=[C][C]=C([C]=[C]1)C(=O)[O-])Cl)[C]=[C][C]=[C]2)C1=[C][C]=C([C]=[C]1)C(=O)[O-].[C][C]OC1=[C]C(=C2C(=C1C1=C3[C]=[C]C(=[C]C3=C([C]=C1O[C][C])C1=[C][C]=C([C]=[C]1)C(=O)[O-])Cl)[C]=[C]C(=[C]2)Cl)C1=[C][C]=C([C]=[C]1)C(=O)[O-].[C][C]OC1=[C]C(=C2C(=C1C1=C3[C]=[C]C(=[C]C3=C([C]=C1O[C][C])C1=[C][C]=C([C]=[C]1)C(=O)[O-])Cl)[C]=[C][C]=[C]2)C1=[C][C]=C([C]=[C]1)C(=O)[O-].[Zn][O]([Zn])([Zn])[Zn] MOFid-v1.pcu.cat3;FECJUT_clean | [Zn][O]([Zn])([Zn])[Zn] | [C][C]OC1=C(C2=C(C(=[C]1)C1=[C][C]=C([C]=[C]1)C(=O)[O-])[C]=[C][C]=[C]2)C1=C2[C]=[C]C(=[C]C2=C([C]=C1O[C][C])C1=[C][C]=C([C]=[C]1)C(=O)[O-])Cl.[C][C]OC1=C(C2=C(O[C][C])[C]=C(C3=[C]C(=[C][C]=C23)Cl)C2=[C][C]=C([C]=[C]2)C(=O)[O-])C2=[C][C]=C([C]=C2C(=[C]1)C1=[C][C]=C([C]=[C]1)C(=O)[O-])Cl.[C][C]OC1=C(C2=[C][C]=[C][C]=C2C(=[C]1)C1=[C][C]=C([C]=[C]1)C(=O)[O-])C1=C(O[CH][C])[C]=C(C2=C1[C]=[C]C(=[C]2)Cl)C1=[C][C]=C([C]=[C]1)C(=O)[O-].[C][C]OC1=C(C2=[C][C]=[C][C]=C2C(=[C]1)C1=[C][C]=C([C]=[C]1)C(=O)[O-])C1=C(O[C][C])[C]=C(C2=[C]C(=[C][C]=C12)Cl)C1=[C][C]=C([C]=[C]1)C(=O)[O-].[C][C]OC1=[C]C(=C2C(=C1C1=C(O[C][C])[C]=C(C3=C1[C]=[C]C(=[C]3)Cl)C1=[C][C]=C([C]=[C]1)C(=O)[O-])[C]=[C]C(=[C]2)Cl)C1=[C][C]=C([C]=[C]1)C(=O)[O-].[C][C]OC1=[C]C(=C2C(=C1C1=C(O[C][C])[C]=C(C3=[C]C(=[C][C]=C13)Cl)C1=[C][C]=C([C]=[C]1)C(=O)[O-])[C]=[C][C]=[C]2)C1=[C][C]=C([C]=[C]1)C(=O)[O-].[C][C]OC1=[C]C(=C2C(=C1C1=C(O[C][C])[C]=C(C3=[C][C]=[C][C]=C13)C1=[C][C]=C([C]=[C]1)C(=O)[O-])[C]=[C][C]=[C]2)C1=[C][C]=C([C]=[C]1)C(=O)[O-].[C][C]OC1=[C]C(=C2C(=C1C1=C3[C]=[C]C(=[C]C3=C([C]=C1O[CH][C])C1=[C][C]=C([C]=[C]1)C(=O)[O-])Cl)[C]=[C][C]=[C]2)C1=[C][C]=C([C]=[C]1)C(=O)[O-].[C][C]OC1=[C]C(=C2C(=C1C1=C3[C]=[C]C(=[C]C3=C([C]=C1O[C][C])C1=[C][C]=C([C]=[C]1)C(=O)[O-])Cl)[C]=[C]C(=[C]2)Cl)C1=[C][C]=C([C]=[C]1)C(=O)[O-].[C][C]OC1=[C]C(=C2C(=C1C1=C3[C]=[C]C(=[C]C3=C([C]=C1O[C][C])C1=[C][C]=C([C]=[C]1)C(=O)[O-])Cl)[C]=[C][C]=[C]2)C1=[C][C]=C([C]=[C]1)C(=O)[O-] | pcu | 3 | Zn | 4 | O132 | 1 | 3.081 | Zn节点 (CN=4) | M-M=3.08Å | 8.20883 | 4.88885 | 8.12686 | 0.902793 | 1817.93 | 2013.68 | 0 | 0 | 0.618 | 0.684542 | 0 | Zn | Zn | Yes | Zn | 0.9027666 | 32911.58 | 1168 | 32.768 | 39.312 | 25.68 | 32911.58 | 32 | 5 | 912 | 4 | 0 | 152 | 0 | 0 | 32 | 0 | 0 | 0 | 0 | 0 | 0 | 0 | 0 | 0.7808219 | 0 | 0.130137 | 2.972966 | 23.47499 | 0.485548 | 0.0015787758 | 22.93136 | 0.449978 | 0.0041481285 | 23.00666 | 0.183267 | 0.0400170754 | 23.05445 | 0.148382 | 0.1978834736 | 22.84684 | 0.258439 | 0.5624213982 | 22.94037 | 0.236318 | 0.3880700662 | 23.0558 | 0.369662 | 1.692566 | 23.32498 | 0.212836 | 9.126419 | 27.28917 | 0.679811 | 2.972966 | 23.47499 | 0.485548 | 10.2944 | 29.84609 | 1.317358 | 4.704193 | 23.76245 | 0.571636 | 7.397334 | 24.63045 | 0.303454 | 0.0789290077 | 0.0789290077 | 22.00711 | 0.235975 | 0.3812002959 | 22.14821 | 0.254991 | 0.7151812253 | 22.26179 | 0.409289 | 0.2844436965 | 13.85331 | 0.0033307977 | 13.78349 | 0.105487 | 0.0333890115 | 13.92063 | 0.129151 | 0.0993706608 | 13.91101 | 0.09373 | 0.164854926 | 13.82808 | 0.087934 | 0.2461087858 | 13.90337 | 0.102072 | 0.2844436965 | 13.85331 | 0.204418 | 0.322271443 | 13.93327 | 0.11715 | 4.0258e-05 | 4.0258 | 22.99321 | 0.05986346 | 3.38857e-06 | 0.338857 | 13.88892 | 2.894037 | 0.5624213982 | 24.32894 | 26.37177 | 22.61632 | 23.99873 | 22.94767 | 22.99321 | 0.5224043228 | 0.4834923905 | 11.42628 | 11.88053 | 17.12438 | 157.4002 | 13.88892 | 13.86159 | 13.93327 | 0.2461087858 | 0.322271443 | 9.104287
405 | FEWXIQ_clean | FEWXIQ_clean | [Fe].n1ccc(cc1)C1=NC(=[N]=C([N]1)c1ccncc1)c1ccncc1 MOFid-v1.tbo.cat0;FEWXIQ_clean | [Fe] | n1ccc(cc1)C1=NC(=[N]=C([N]1)c1ccncc1)c1ccncc1 | tbo | 0 | Fe | 6 | N144 | 0 | 13.514 | Fe节点 (CN=6) | M-M=13.5Å | 17.35042 | 7.46306 | 17.20636 | 0.482905 | 2259.15 | 4678.25 | 0 | 0 | 0.7942 | 1.64463 | 0 | Fe | Fe | No |  | 0.4828879 | 55839.33 | 1416 | 38.222 | 38.222 | 38.222 | 55839.33 | 24 | 5 | 672 | 384 | 240 | 0 | 0 | 96 | 0 | 0 | 0 | 0 | 24 | 0 | 0 | 0 | 0 | 0.4745763 | 0.1694915 | 0 | 2.173302 | 17.84842 | 0.305687 | 0.0007667023 | 15.72775 | 0.318892 | 0.0019398492 | 15.63162 | 0.545121 | 0.0188750407 | 15.77233 | 0.129174 | 0.0949325251 | 15.74546 | 0.060493 | 0.2936131122 | 16.00218 | 0.09824 | 0.1938463597 | 15.89881 | 0.105635 | 1.02526 | 16.70457 | 0.33063 | 22.29674 | 20.90947 | 0.442664 | 2.173302 | 17.84842 | 0.305687 | 30.95589 | 26.51023 | 0.678105 | 4.903969578 | 18.99958 | 0.368715 | 11.80747 | 18.97922 | 0.512482 | 0.0618565566 | 0.0618565566 | 15.20044 | 0.213701 | 0.3137783065 | 15.26749 | 0.181632 | 0.6280831435 | 15.56526 | 0.205863 | 0.3326379515 | 9.56415 | 0.003624131 | 9.56814 | 0.232015 | 0.0375868877 | 9.61438 | 0.067453 | 0.1127699004 | 9.55529 | 0.038597 | 0.1896710652 | 9.63479 | 0.093868 | 0.2795168746 | 9.59093 | 0.042213 | 0.3326379515 | 9.56415 | 0.055842 | 0.3719953365 | 9.61664 | 0.088613 | 1.89474e-05 | 1.89474 | 15.70195 | 0.01647781 | 3.75344e-06 | 0.375344 | 9.570242 | 2.111446 | 0.2936131122 | 18.03696 | 19.27587 | 16.20028 | 18.63474 | 15.88215 | 15.70195 | 0.2747380715 | 0.2317565556 | 5.252154 | 5.048009 | 21.33982 | 296.334 | 9.570242 | 9.596623 | 9.61664 | 0.2795168746 | 0.3719953365 | 6.131706
406 | FEYJID_clean | FEYJID_clean | * MOFid-v1.NA.NA;FEYJID_clean |  |  | NA |  | Co | 7 | O792 | 1 | 2.391 | Co节点 (CN=7) | M-M=2.39Å | 11.05011 | 4.28201 | 11.03981 | 1.28763 | 1684.31 | 1308.07 | 60.6702 | 47.1178 | 0.6268 | 0.486786 | 0 | Co | Co | Yes | Co | 1.287629 | 23673.28 | 1056 | 28.7135 | 28.7135 | 28.7135 | 23673.28 | 120 | 4 | 384 | 144 | 0 | 408 | 0 | 0 | 0 | 0 | 0 | 120 | 0 | 0 | 0 | 0 | 0 | 0.3636364 | 0 | 0.3863636 | 2.64852 | 22.46786 | 0.201715 | 0.0009342482 | 19.68581 | 0.209701 | 0.0022634409 | 20.07219 | 0.292552 | 0.0242850051 | 19.87246 | 0.075282 | 0.1217028485 | 19.93733 | 0.092925 | 0.3745272923 | 20.17223 | 0.062533 | 0.2462029939 | 20.00611 | 0.134498 | 1.272258 | 20.97926 | 0.163693 | 8.167121 | 29.97862 | 0.806376 | 2.64852 | 22.46786 | 0.201715 | 8.966551738 | 31.81809 | 1.365734 | 4.909659 | 25.07417 | 0.115875 | 7.211162 | 29.10118 | 0.804266 | 0.0574494535 | 0.0574494535 | 19.56914 | 0.068542 | 0.2926294084 | 19.80061 | 0.146519 | 0.5745054296 | 19.98315 | 0.091591 | 0.2437243763 | 12.69502 | 0.0027891258 | 12.59293 | 0.176674 | 0.0278095448 | 12.62243 | 0.06542 | 0.0839080155 | 12.6136 | 0.022297 | 0.1382088075 | 12.65551 | 0.032547 | 0.2045322568 | 12.64117 | 0.059771 | 0.2437243763 | 12.69502 | 0.053534 | 0.2722230313 | 12.67647 | 0.056881 | 2.42416e-05 | 2.42416 | 19.91078 | 0.01874053 | 2.80636e-06 | 0.280636 | 12.60962 | 2.591071 | 0.3745272923 | 22.35305 | 24.27955 | 20.24008 | 22.53951 | 20.03856 | 19.91078 | 0.3502422872 | 0.3170778388 | 9.155702 | 8.638093 | 17.79208 | 225.0049 | 12.60962 | 12.6639 | 12.67647 | 0.2045322568 | 0.2722230313 | 7.30116
407 | FIBKEI_clean | FIBKEI_clean | [Cu][Cu].[O-]C(=O)c1cc(cc(c1)C(=O)[O-])C12[CH]C3(C4[N]C2C1[N]C34)c1cc(cc(c1)C(=O)[O-])C(=O)[O-].[O-]C(=O)c1cc(cc(c1)C(=O)[O-])c1cncc(c1)c1cc(cc(c1)C(=O)[O-])C(=O)[O-] MOFid-v1.UNKNOWN,mfj.cat0;FIBKEI_clean | [Cu][Cu] | [O-]C(=O)c1cc(cc(c1)C(=O)[O-])C12[CH]C3(C4[N]C2C1[N]C34)c1cc(cc(c1)C(=O)[O-])C(=O)[O-].[O-]C(=O)c1cc(cc(c1)C(=O)[O-])c1cncc(c1)c1cc(cc(c1)C(=O)[O-])C(=O)[O-] | UNKNOWN | 0 | Cu | 4 | O96 | 1 | 2.645 | Cu节点 (CN=4) | M-M=2.65Å | 12.33456 | 6.95883 | 12.32864 | 0.708252 | 2274.88 | 3211.97 | 0 | 0 | 0.7362 | 1.03946 | 0 | Cu | Cu | Yes | Cu | 0.7082516 | 15298.04 | 512 | 24.65 | 33.494 | 18.529 | 15298.04 | 24 | 5 | 260 | 116 | 16 | 96 | 0 | 0 | 0 | 24 | 0 | 0 | 0 | 0 | 0 | 0 | 0 | 0.5078125 | 0.03125 | 0.1875 | 2.902212 | 19.34068 | 0.497078 | 0.0021724579 | 24.26039 | 0.347872 | 0.0056361297 | 24.47189 | 0.344909 | 0.0535892105 | 24.12819 | 0.538783 | 0.2528901913 | 23.42927 | 0.433363 | 0.6594693263 | 22.57642 | 0.531844 | 0.4577181042 | 22.99074 | 0.531974 | 1.645767 | 19.73718 | 0.681966 | 17.65608 | 26.45071 | 0.344987 | 2.902212 | 19.34068 | 0.497078 | 20.4935 | 29.86635 | 1.478869 | 5.486862 | 20.23685 | 0.264531 | 12.07182 | 22.16925 | 0.26766 | 0.1011706362 | 0.1011706362 | 21.77157 | 0.25415 | 0.4746322407 | 20.82206 | 0.399066 | 0.8645596967 | 20.2454 | 0.47792 | 0.3915271053 | 12.78866 | 0.0046725086 | 13.14443 | 0.250367 | 0.0451637521 | 13.07936 | 0.232003 | 0.1340046361 | 12.99938 | 0.048575 | 0.2218110163 | 12.82618 | 0.123198 | 0.3282882736 | 12.81038 | 0.160966 | 0.3915271053 | 12.78866 | 0.230288 | 0.4349226223 | 12.52956 | 0.24747 | 5.5439e-05 | 5.5439 | 24.25121 | 0.08877917 | 4.57582e-06 | 0.457582 | 13.07083 | 2.801042 | 0.6594693263 | 23.71006 | 26.54425 | 21.79952 | 22.7864 | 22.99881 | 24.25121 | 0.6058801158 | 0.5582986901 | 10.04406 | 12.11564 | 17.82826 | 139.6129 | 13.07083 | 12.80841 | 12.52956 | 0.3282882736 | 0.4349226223 | 11.18038
408 | FIHFAF_clean | FIHFAF_clean | NC1=NN=C[N]1.[Co].[O-]C(=O)c1cc(cc(c1)C(=O)[O-])C(=O)[O-] MOFid-v1.UNKNOWN.cat0;FIHFAF_clean | [Co] | NC1=NN=C[N]1.[O-]C(=O)c1cc(cc(c1)C(=O)[O-])C(=O)[O-] | UNKNOWN | 0 | Co | 4 | N16,O8 | 0.333 | 3.755 | Co节点 (CN=4) | M-M=3.75Å | 6.24558 | 4.36754 | 6.24558 | 1.21214 | 1512.33 | 1247.65 | 0 | 0 | 0.5622 | 0.463807 | 0 | Co | Co | Yes | Co | 1.212142 | 1653.964 | 95 | 9.275 | 12.922 | 14.564 | 1653.964 | 5 | 5 | 30 | 24 | 24 | 12 | 0 | 0 | 0 | 0 | 0 | 5 | 0 | 0 | 0 | 0 | 0 | 0.3157895 | 0.2526316 | 0.1263158 | 3.469442 | 27.45014 | 0.272258 | 0.0021466058 | 23.11009 | 0.188571 | 0.0057702973 | 23.10804 | 0.171805 | 0.0562465939 | 23.18228 | 0.041841 | 0.2808050289 | 23.43613 | 0.107915 | 0.807406776 | 23.98799 | 0.177543 | 0.5539991554 | 23.62804 | 0.100631 | 2.264469 | 25.76528 | 0.151215 | 6.46739 | 31.91242 | 0.647505 | 3.469442 | 27.45014 | 0.272258 | 7.079186 | 31.8326 | 1.451887 | 4.615706 | 29.12401 | 0.501498 | 5.78225 | 31.08205 | 0.710134 | 0.1051491731 | 0.1051491731 | 23.129 | 0.099055 | 0.5017489755 | 23.55789 | 0.093318 | 0.9151466009 | 23.91369 | 0.19017 | 0.3597439841 | 15.33147 | 0.0044634676 | 15.17141 | 0.078282 | 0.0433048387 | 15.25705 | 0.067249 | 0.1267509758 | 15.23292 | 0.06228 | 0.2076639801 | 15.28389 | 0.060554 | 0.3065642986 | 15.31468 | 0.0957 | 0.3597439841 | 15.33147 | 0.059724 | 0.4007043519 | 15.34404 | 0.03015 | 5.6248e-05 | 5.6248 | 23.08691 | 0.009859983 | 4.36708e-06 | 0.436708 | 15.22832 | 3.364293 | 0.807406776 | 25.37806 | 27.01124 | 24.10425 | 25.0187 | 23.68405 | 23.08691 | 0.7511601821 | 0.7022576029 | 13.16864 | 12.88 | 16.60426 | 116.1414 | 15.22832 | 15.31001 | 15.34404 | 0.3065642986 | 0.4007043519 | 7.858595
409 | FIJDIM09_clean | FIJDIM09_clean | [Mn].[O-]C(=O)c1ccc(cc1)C(=O)[O-] MOFid-v1.UNKNOWN.cat0;FIJDIM09_clean | [Mn] | [O-]C(=O)c1ccc(cc1)C(=O)[O-] | UNKNOWN | 0 | Mn | 6 | O36 | 1 | 3.506 | Mn节点 (CN=6) | M-M=3.51Å | 6.04424 | 5.23566 | 6.03957 | 1.22037 | 1336.43 | 1095.1 | 0 | 0 | 0.5392 | 0.441833 | 0 | Mn | Mn | Yes | Mn | 1.220372 | 1788.378 | 102 | 10.8542 | 13.5021 | 14.4512 | 1788.378 | 6 | 4 | 48 | 24 | 0 | 24 | 0 | 0 | 0 | 0 | 0 | 0 | 0 | 0 | 6 | 0 | 0 | 0.4705882 | 0 | 0.2352941 | 3.948035 | 29.5008 | 0.388451 | 0.0031025763 | 23.67383 | 0.170156 | 0.0075112781 | 23.63152 | 0.148724 | 0.074337137 | 23.70221 | 0.122469 | 0.3764071808 | 24.24763 | 0.096748 | 1.042041 | 25.23999 | 0.239921 | 0.7291540469 | 24.6607 | 0.257691 | 2.767496 | 27.49774 | 0.437058 | 6.57788 | 34.11727 | 0.904404 | 3.948035 | 29.5008 | 0.388451 | 7.099088 | 34.0337 | 2.291601 | 4.887957 | 31.42089 | 0.589887 | 5.888984 | 33.02937 | 0.878403 | 0.1345562837 | 0.1345562837 | 23.8166 | 0.077525 | 0.6299582567 | 24.4663 | 0.224457 | 1.125848 | 25.16534 | 0.175625 | 0.405573089 | 15.45682 | 0.0050850127 | 15.36778 | 0.071663 | 0.0498081855 | 15.38125 | 0.0402 | 0.143690708 | 15.40404 | 0.035682 | 0.2370110471 | 15.44998 | 0.048955 | 0.3477527327 | 15.4702 | 0.046546 | 0.405573089 | 15.45682 | 0.03398 | 0.4480580954 | 15.55011 | 0.046034 | 7.51406e-05 | 7.51406 | 23.61751 | 0.0131533 | 5.04126e-06 | 0.504126 | 15.35519 | 3.813478 | 1.042041 | 25.94326 | 27.42139 | 24.967 | 25.44138 | 24.71611 | 23.61751 | 0.9677037013 | 0.9074845546 | 14.9825 | 14.90512 | 16.26518 | 96.13857 | 15.35519 | 15.459 | 15.55011 | 0.3477527327 | 0.4480580954 | 8.262325
410 | FIJFOU_clean | FIJFOU_clean | [Cd].[O-]C(=O)C1=C[C]=C([C]=C1)c1c(cc(cc1[C]1CC1)C(=O)[O-])[C]1CC1.[O-]C(=O)c1cc2CCc3c4-c2c(c1)CCc4cc(c3)C(=O)[O-] MOFid-v1.ERROR.cat0;FIJFOU_clean | [Cd] | [O-]C(=O)C1=C[C]=C([C]=C1)c1c(cc(cc1[C]1CC1)C(=O)[O-])[C]1CC1.[O-]C(=O)c1cc2CCc3c4-c2c(c1)CCc4cc(c3)C(=O)[O-] | ERROR | 0 | Cd | 6 | O26 | 1 | 3.802 | Cd节点 (CN=6) | M-M=3.8Å | 6.85299 | 4.5996 | 6.84418 | 1.41253 | 1137.63 | 805.384 | 0 | 0 | 0.4974 | 0.352134 | 0 | Cd | Cd | Yes | Cd | 1.41254 | 1959.509 | 144 | 10.1023 | 14.412 | 14.9635 | 1959.509 | 4 | 4 | 76 | 48 | 0 | 16 | 0 | 0 | 0 | 0 | 0 | 0 | 0 | 0 | 0 | 0 | 0 | 0.5277778 | 0 | 0.1111111 | 3.394035 | 31.27153 | 0.713557 | 0.0042995689 | 27.90231 | 0.161663 | 0.0107939178 | 27.81536 | 0.314611 | 0.1042895436 | 27.90543 | 0.109473 | 0.4849013822 | 27.73736 | 0.346001 | 1.158044 | 27.95514 | 0.31076 | 0.8608886846 | 27.56155 | 0.353356 | 2.551362 | 29.64804 | 0.684137 | 4.951859 | 35.21305 | 2.51048 | 3.394035 | 31.27153 | 0.713557 | 5.179856 | 35.41004 | 2.291264 | 4.019102032 | 33.73894 | 1.383663 | 4.61608 | 34.88639 | 1.527321 | 0.1423582267 | 0.1423582267 | 26.93303 | 0.181892 | 0.6154557924 | 26.94299 | 0.083524 | 1.052539469 | 27.09611 | 0.500423 | 0.4030520887 | 17.46089 | 0.0052394747 | 17.65154 | 0.234239 | 0.0519697893 | 17.4653 | 0.171527 | 0.1495275079 | 17.46638 | 0.122181 | 0.2388185553 | 17.32361 | 0.151953 | 0.3434555641 | 17.46244 | 0.087811 | 0.4030520887 | 17.46089 | 0.147277 | 0.4438130019 | 17.38707 | 0.160508 | 0.000109036 | 10.9036 | 27.95616 | 0.04437823 | 5.34892e-06 | 0.534892 | 17.53936 | 3.251676 | 1.158044 | 28.80226 | 29.63357 | 28.53067 | 28.24253 | 27.75135 | 27.95616 | 1.053754 | 1.015686 | 16.85871 | 20.38468 | 16.38764 | 91.73264 | 17.53936 | 17.41565 | 17.38707 | 0.3434555641 | 0.4438130019 | 10.4168
411 | FIJXUR_clean | FIJXUR_clean | N#N.[C]#N.[C]#[C].[Cu].[Cu][Cu][Cu] MOFid-v1.UNKNOWN.cat0;FIJXUR_clean | [Cu][Cu][Cu] | N#N.[C]#N.[C]#[C] | UNKNOWN | 0 | Cu | 2 | N90 | 0 | 2.898 | Cu节点 (CN=2) | M-M=2.9Å | 7.39108 | 4.72102 | 7.39108 | 1.5002 | 1093.27 | 728.749 | 0 | 0 | 0.506 | 0.337289 | 0 | Cu | Cu | Yes | Cu | 1.500199 | 7441.575 | 466 | 21.6971 | 19.7886 | 17.5075 | 7441.575 | 46 | 4 | 210 | 128 | 82 | 0 | 0 | 0 | 0 | 46 | 0 | 0 | 0 | 0 | 0 | 0 | 0 | 0.4506438 | 0.1759657 | 0 | 0.4910176222 | 21.13118 | 0.614237 | 0.0002389208 | 20.80261 | 0.553997 | 0.0005373394 | 21.08927 | 0.438257 | 0.005267414 | 20.98942 | 0.240314 | 0.0258266904 | 20.91713 | 0.164236 | 0.0780518079 | 20.82432 | 0.280218 | 0.053006026 | 20.94174 | 0.239901 | 0.2534029597 | 20.9033 | 0.405924 | 2.648067 | 24.64135 | 0.535824 | 0.4910176222 | 21.13118 | 0.614237 | 3.154215 | 26.31112 | 0.373968 | 0.912759361 | 21.24432 | 0.42065 | 1.876407 | 22.72458 | 0.371467 | 0.0120101873 | 0.0120101873 | 19.57482 | 0.1895 | 0.0605315672 | 19.66385 | 0.195686 | 0.1182871904 | 19.85601 | 0.250595 | 0.0594568883 | 12.48469 | 0.0007269887 | 12.51088 | 0.300283 | 0.0066990796 | 12.52646 | 0.135149 | 0.0206578197 | 12.55721 | 0.073359 | 0.0338151988 | 12.53279 | 0.151214 | 0.0505591793 | 12.57534 | 0.114278 | 0.0594568883 | 12.48469 | 0.153363 | 0.0665417739 | 12.57453 | 0.143961 | 5.30424e-06 | 0.530424 | 21.04068 | 0.06037406 | 6.81241e-07 | 0.0681241 | 12.5503 | 0.4790074349 | 0.0780518079 | 22.52308 | 24.5572 | 20.5841 | 22.42795 | 20.8944 | 21.04068 | 0.0727843939 | 0.0660416206 | 7.718856 | 7.786143 | 18.95758 | 1005.142 | 12.5503 | 12.53094 | 12.57453 | 0.0505591793 | 0.0665417739 | 8.490385
412 | FIVYEP_clean | FIVYEP_clean | [K].[O-]C(=O)C(=O)[O-].[U] MOFid-v1.ERROR.cat0;FIVYEP_clean | [K] ¦ [U] | [O-]C(=O)C(=O)[O-] | ERROR | 0 | K,U | 10 | O68 | 1 | 3.689 | K节点 (CN=10) | M-M=3.69Å | 5.69894 | 4.7333 | 5.69894 | 2.0333 | 1248.63 | 614.092 | 0 | 0 | 0.458 | 0.22525 | 0 | K,U | K | Yes | K | 2.033299 | 1911.634 | 92 | 12.0682 | 12.0682 | 14.614 | 1911.634 | 8 | 4 | 28 | 0 | 0 | 56 | 0 | 0 | 0 | 0 | 0 | 0 | 0 | 0 | 0 | 0 | 0 | 0.3043478 | 0 | 0.6086957 | 0.4738848456 | 19.40122 | 0.252146 | 0.0001946173 | 18.46626 | 0.245218 | 0.0005411311 | 18.2574 | 0.246822 | 0.0052238134 | 18.27751 | 0.102115 | 0.0261653481 | 18.38334 | 0.061566 | 0.0787820369 | 18.46889 | 0.06844 | 0.0531483263 | 18.47471 | 0.077027 | 0.250911555 | 18.78757 | 0.046659 | 2.054697 | 23.35687 | 0.610409 | 0.4738848456 | 19.40122 | 0.252146 | 2.478775423 | 24.83087 | 0.658922 | 0.8450675254 | 20.16647 | 0.115761 | 1.533779 | 21.94166 | 0.257612 | 0.0139839658 | 0.0139839658 | 18.63118 | 0.060754 | 0.0684056115 | 18.72924 | 0.054308 | 0.1347772347 | 18.81562 | 0.093651 | 0.0689408091 | 12.50772 | 0.0008033898 | 12.43335 | 0.213482 | 0.0080481378 | 12.49289 | 0.067347 | 0.0239414893 | 12.5022 | 0.049782 | 0.0394052587 | 12.49638 | 0.022169 | 0.0579817184 | 12.4772 | 0.039478 | 0.0689408091 | 12.50772 | 0.034614 | 0.0772203516 | 12.52325 | 0.019772 | 5.30573e-06 | 0.530573 | 18.35603 | 0.00880645 | 7.99744e-07 | 0.0799744 | 12.49129 | 0.4599008798 | 0.0787820369 | 20.76893 | 22.54518 | 18.93052 | 20.8311 | 18.44231 | 18.35603 | 0.0735582235 | 0.0647980711 | 6.793696 | 6.634285 | 19.50949 | 1021.548 | 12.49129 | 12.49377 | 12.52325 | 0.0579817184 | 0.0772203516 | 5.864734
413 | FIXVUE_clean | FIXVUE_clean | Cl[Ag]1[Au]2[Ag][Au]([Ag]2)[Ag](Cl)[Au]2[Ag][Au]([Ag]([Au]3[Ag][Au]1[Ag]3)Cl)[Ag]2.[Ag]1[Au]2[Ag][Au]1[Ag][Au]1[Ag][Au]([Ag]1)[Ag][Au]1[Ag][Au]([Ag]2)[Ag]1.[Cu].[N][C](C([S])([C])[C])C(=O)[O-] MOFid-v1.ERROR.cat0;FIXVUE_clean | Cl[Ag]1[Au]2[Ag][Au]([Ag]2)[Ag](Cl)[Au]2[Ag][Au]([Ag]([Au]3[Ag][Au]1[Ag]3)Cl)[Ag]2.[Ag]1[Au]2[Ag][Au]1[Ag][Au]1[Ag][Au]([Ag]1)[Ag][Au]1[Ag][Au]([Ag]2)[Ag]1 | [N][C](C([S])([C])[C])C(=O)[O-] | ERROR | 0 | Cu,Ag,Au | 2 | S300,O108,N96,Cl12 | 0.209 | 2.88 | Cu节点 (CN=2) | M-M=2.88Å | 10.80219 | 6.73703 | 10.80219 | 1.60539 | 1740.78 | 1084.34 | 0 | 0 | 0.6236 | 0.388442 | 0 | Cu,Ag,Au | Cu | Yes | Cu,Ag,Au | 1.605358 | 35123.2 | 1044 | 32.749 | 32.749 | 32.749 | 35123.2 | 168 | 8 | 480 | 0 | 96 | 192 | 0 | 96 | 0 | 48 | 0 | 0 | 0 | 0 | 0 | 0 | 0 | 0.4597701 | 0.09195402 | 0.183908 | 0.1184384726 | 11.81003 | 0.150158 | 3.68119e-05 | 11.67823 | 1.312588 | 0.0001310502 | 10.83477 | 1.345882 | 0.0011544199 | 11.66383 | 0.113755 | 0.0057662095 | 11.6822 | 0.10003 | 0.0173310228 | 11.64472 | 0.126835 | 0.011756235 | 11.57577 | 0.123864 | 0.0593451329 | 11.72678 | 0.128385 | 1.549277 | 14.80339 | 0.379097 | 0.1184384726 | 11.81003 | 0.150158 | 3.577376 | 18.83969 | 0.303892 | 0.2507977176 | 12.1444 | 0.127454 | 0.6520072153 | 12.88472 | 0.231504 | 0.0050078852 | 0.0050078852 | 11.57413 | 0.130202 | 0.0254576087 | 11.59585 | 0.132507 | 0.0507664974 | 11.66852 | 0.083207 | 0.0355366954 | 7.7642 | 0.0004343799 | 7.76185 | 0.214756 | 0.0040743365 | 7.75008 | 0.065425 | 0.0120890142 | 7.76019 | 0.099067 | 0.0204718106 | 7.72896 | 0.072478 | 0.0296924448 | 7.79213 | 0.015676 | 0.0355366954 | 7.7642 | 0.034448 | 0.0393931057 | 7.761 | 0.054829 | 1.17069e-06 | 0.117069 | 11.60658 | 0.01285768 | 3.99206e-07 | 0.0399206 | 7.744977 | 0.1134305874 | 0.0173310228 | 13.2276 | 13.25299 | 13.43708 | 12.99272 | 11.63423 | 11.60658 | 0.0161766029 | 0.0123231376 | 2.918423 | 2.932546 | 28.48467 | 5286.254 | 7.744977 | 7.761763 | 7.761 | 0.0296924448 | 0.0393931057 | 3.8616
414 | FOKYEL_clean | FOKYEL_clean | [O-]C(=O)c1ccc2c(c1)ccc(c2)C(=O)[O-].[Pr] MOFid-v1.UNKNOWN.cat0;FOKYEL_clean | [Pr] | [O-]C(=O)c1ccc2c(c1)ccc(c2)C(=O)[O-] | UNKNOWN | 0 | Pr | 6 | O38 | 1 | 4.343 | Pr节点 (CN=6) | M-M=4.34Å | 8.8968 | 8.56106 | 8.8968 | 1.19075 | 983.087 | 825.606 | 363.949 | 305.648 | 0.581 | 0.48793 | 0 | Pr | Pr | Yes | Pr | 1.190746 | 3867.096 | 204 | 13.392 | 13.872 | 22.211 | 3867.096 | 6 | 4 | 108 | 54 | 0 | 36 | 0 | 0 | 0 | 0 | 0 | 0 | 0 | 0 | 0 | 0 | 0 | 0.5294118 | 0 | 0.1764706 | 3.500439 | 24.50342 | 0.386157 | 0.0075910217 | 32.18742 | 0.263124 | 0.019216464 | 31.89383 | 0.270175 | 0.1675276273 | 31.42862 | 0.306208 | 0.5921064507 | 29.74392 | 0.885052 | 1.175772 | 27.89508 | 0.878561 | 0.9310834325 | 27.9557 | 1.127398 | 2.324342 | 25.24175 | 0.868944 | 7.411891 | 32.04702 | 1.459315 | 3.500439 | 24.50342 | 0.386157 | 7.917699 | 32.95377 | 0.804508 | 5.138784 | 26.55122 | 0.516299 | 6.68861 | 30.55076 | 0.53501 | 0.1853376787 | 0.1853376787 | 29.54929 | 0.475631 | 0.7049665512 | 27.83989 | 0.770321 | 1.123548 | 26.30059 | 0.69846 | 0.4292510883 | 16.87688 | 0.0056707276 | 17.74533 | 0.437453 | 0.0556524664 | 17.71458 | 0.176873 | 0.1601349458 | 17.50114 | 0.144338 | 0.2554509511 | 17.36445 | 0.118537 | 0.3721877016 | 17.36091 | 0.175289 | 0.4292510883 | 16.87688 | 0.248634 | 0.4774950961 | 16.96859 | 0.321926 | 0.000192785 | 19.2785 | 32.14636 | 0.1330799 | 5.7223e-06 | 0.57223 | 17.81699 | 3.315101 | 1.175772 | 29.01418 | 30.92683 | 28.6677 | 27.448 | 28.53157 | 32.14636 | 1.008245 | 0.9904344934 | 15.79542 | 33.69012 | 17.01238 | 94.94784 | 17.81699 | 17.20075 | 16.96859 | 0.3721877016 | 0.4774950961 | 14.32936
415 | FOQNOQ02_clean | FOQNOQ02_clean | [Cu].[O-]C(=O)C1=CC=C([C]=C1)C1=CC=C(C=[C]1)C(=O)[O-].[O-]C(=O)C1=CC=C([C]=C1)C1=[C]C=C(C=C1)C(=O)[O-].[O-]C(=O)C1=CC=C([C]=C1)c1ccc(cc1[N]1([O])OO1)C(=O)[O-].[O-]C(=O)C1=C[C]=C(C=C1)c1ccc(cc1[N]1([O])OO1)C(=O)[O-].[OH] MOFid-v1.ERROR.cat0;FOQNOQ02_clean | [Cu] | [O-]C(=O)C1=CC=C([C]=C1)C1=CC=C(C=[C]1)C(=O)[O-].[O-]C(=O)C1=CC=C([C]=C1)C1=[C]C=C(C=C1)C(=O)[O-].[O-]C(=O)C1=CC=C([C]=C1)c1ccc(cc1[N]1([O])OO1)C(=O)[O-].[O-]C(=O)C1=C[C]=C(C=C1)c1ccc(cc1[N]1([O])OO1)C(=O)[O-].[OH] | ERROR | 0 | Cu | 6 | O68 | 1 | 2.952 | Cu节点 (CN=6) | M-M=2.95Å | 5.77332 | 4.6821 | 5.75387 | 1.37197 | 1078.45 | 786.062 | 190.643 | 138.956 | 0.5392 | 0.393013 | 0 | Cu | Cu | Yes | Cu | 1.371965 | 4749.659 | 292 | 15.317 | 32.467 | 10.015 | 4749.659 | 12 | 5 | 112 | 56 | 16 | 96 | 0 | 0 | 0 | 12 | 0 | 0 | 0 | 0 | 0 | 0 | 0 | 0.3835616 | 0.05479452 | 0.3287671 | 2.31427 | 25.32025 | 0.199397 | 0.0032320403 | 29.64539 | 0.333769 | 0.0076829973 | 29.70937 | 0.292844 | 0.0733091304 | 29.67033 | 0.471279 | 0.3246798996 | 29.27158 | 0.399581 | 0.7616700157 | 27.66077 | 0.860241 | 0.5608524345 | 28.48192 | 0.281776 | 1.534196 | 25.90226 | 0.590103 | 5.218807 | 31.69416 | 1.63399 | 2.31427 | 25.32025 | 0.199397 | 5.716152 | 32.34281 | 1.162295 | 3.312344 | 26.33576 | 0.466957 | 4.578716 | 29.56089 | 0.429627 | 0.0954216377 | 0.0954216377 | 28.3692 | 0.17624 | 0.4167144779 | 27.76069 | 0.244637 | 0.7075513902 | 26.55288 | 0.829034 | 0.288205836 | 17.85355 | 0.0036418851 | 18.10127 | 0.352388 | 0.0361321724 | 18.18068 | 0.091904 | 0.1063961347 | 18.07999 | 0.194307 | 0.1703106879 | 18.05692 | 0.074395 | 0.2496698071 | 17.91997 | 0.102782 | 0.288205836 | 17.85355 | 0.151873 | 0.3212036513 | 17.90675 | 0.15347 | 7.82661e-05 | 7.82661 | 29.75908 | 0.01540267 | 3.66036e-06 | 0.366036 | 18.27993 | 2.218849 | 0.7616700157 | 28.59597 | 29.90197 | 28.12342 | 27.76252 | 28.47142 | 29.75908 | 0.6883608853 | 0.666248378 | 15.25355 | 21.38208 | 16.88696 | 126.3936 | 18.27993 | 17.94348 | 17.90675 | 0.2496698071 | 0.3212036513 | 11.47916
416 | FURQOZ01_ion_b | FURQOZ01_ion_b | O=C(c1cccnc1)c1cccnc1.[Ag][Ag] MOFid-v1.nbo.cat0;FURQOZ01_ion_b | [Ag][Ag] | O=C(c1cccnc1)c1cccnc1 | nbo | 0 | Ag | 5 | O54,N36 | 0.6 | 3.214 | Ag节点 (CN=5) | M-M=3.21Å | 9.28425 | 8.43309 | 9.28425 | 1.37609 | 1096.56 | 796.865 | 0 | 0 | 0.5274 | 0.383259 | 0 | Ag | Ag | Yes | Ag | 1.376095 | 8798.611 | 540 | 34.5383 | 34.5383 | 8.5169 | 8798.611 | 18 | 6 | 234 | 144 | 36 | 54 | 54 | 0 | 0 | 0 | 0 | 0 | 0 | 0 | 0 | 0 | 0 | 0.4333333 | 0.06666667 | 0.1 | 0.6742081631 | 21.90968 | 0.481088 | 0.0002880103 | 22.48436 | 1.56603 | 0.0006805958 | 22.10392 | 0.731619 | 0.0072208302 | 22.11978 | 0.182767 | 0.0352092619 | 22.17575 | 0.429927 | 0.1040797301 | 21.59448 | 0.535426 | 0.0701407995 | 21.91328 | 0.224686 | 0.3472341589 | 21.63432 | 0.194958 | 3.911756 | 24.49825 | 0.360555 | 0.6742081631 | 21.90968 | 0.481088 | 4.684059 | 27.69154 | 1.222531 | 1.227929 | 21.20934 | 0.727668 | 2.644379 | 21.39361 | 0.230235 | 0.0157068486 | 0.0157068486 | 20.32517 | 0.331285 | 0.076489027 | 20.06817 | 0.059387 | 0.1527483315 | 20.10553 | 0.380754 | 0.0764581688 | 12.68972 | 0.0008846031 | 12.41846 | 0.177477 | 0.0088477457 | 12.68321 | 0.205295 | 0.0265603805 | 12.71577 | 0.229094 | 0.0434672721 | 12.61184 | 0.124573 | 0.0639657211 | 12.60325 | 0.137894 | 0.0764581688 | 12.68972 | 0.13951 | 0.0866156757 | 12.62655 | 0.180475 | 7.14309e-06 | 0.714309 | 22.00609 | 0.03993248 | 8.78312e-07 | 0.0878312 | 12.63639 | 0.6585013145 | 0.1040797301 | 23.08179 | 25.10883 | 21.22046 | 22.91608 | 21.8945 | 22.00609 | 0.0968588999 | 0.0883728815 | 8.135586 | 8.132748 | 18.77888 | 757.4773 | 12.63639 | 12.63494 | 12.62655 | 0.0639657211 | 0.0866156757 | 9.369702
417 | FUSNAJ_clean | FUSNAJ_clean | O=C(c1cccnc1)c1cccnc1.[Ag][Ag] MOFid-v1.nbo.cat0;FUSNAJ_clean | [Ag][Ag] | O=C(c1cccnc1)c1cccnc1 | nbo | 0 | Ag | 2 | N36 | 0 | 3.181 | Ag节点 (CN=2) | M-M=3.18Å | 10.8347 | 9.87565 | 10.8347 | 1.0024 | 1663.43 | 1659.45 | 0 | 0 | 0.6588 | 0.657225 | 0 | Ag | Ag | Yes | Ag | 1.002397 | 8708.889 | 414 | 34.471 | 34.471 | 8.463 | 8708.889 | 18 | 5 | 198 | 144 | 36 | 18 | 0 | 0 | 0 | 0 | 0 | 0 | 0 | 0 | 0 | 0 | 0 | 0.4782609 | 0.08695652 | 0.04347826 | 1.236964 | 21.31964 | 0.634113 | 0.000544499 | 21.6496 | 0.904411 | 0.0013862136 | 21.89613 | 0.302778 | 0.0140143099 | 21.74619 | 0.375604 | 0.0684071422 | 21.64324 | 0.311787 | 0.2081626723 | 21.64276 | 0.167792 | 0.1370354129 | 21.76968 | 0.154224 | 0.646717366 | 21.37858 | 0.39111 | 8.316473 | 24.33203 | 0.527566 | 1.236964 | 21.31964 | 0.634113 | 10.0297 | 28.15235 | 0.509892 | 2.269455093 | 20.71903 | 0.532502 | 5.119218 | 20.83467 | 0.443202 | 0.0303873228 | 0.0303873228 | 20.22849 | 0.189802 | 0.1505955774 | 20.05796 | 0.233567 | 0.3029387825 | 20.11284 | 0.323296 | 0.1627742838 | 13.14615 | 0.0017832936 | 13.05355 | 0.402146 | 0.018203861 | 13.31629 | 0.129577 | 0.0544403868 | 13.12976 | 0.095387 | 0.0918348646 | 13.23295 | 0.107405 | 0.13636965 | 13.13277 | 0.074844 | 0.1627742838 | 13.14615 | 0.230875 | 0.1802862269 | 13.18689 | 0.174444 | 1.38705e-05 | 1.38705 | 21.70037 | 0.05098607 | 1.83002e-06 | 0.183002 | 13.20028 | 1.206576 | 0.2081626723 | 23.00267 | 25.15745 | 21.20027 | 22.65028 | 21.68523 | 21.70037 | 0.1941483624 | 0.1777753495 | 7.632295 | 7.579425 | 19.14476 | 387.3305 | 13.20028 | 13.17062 | 13.18689 | 0.13636965 | 0.1802862269 | 8.500092
418 | FUTDII_clean | FUTDII_clean | [Fe][Fe].[O-]C(=O)c1cc(cc(c1)C(=O)[O-])c1c2ccccc2c(c2c1cccc2)c1cc(cc(c1)C(=O)[O-])C(=O)[O-] MOFid-v1.nbo,fog.cat0;FUTDII_clean | [Fe][Fe] | [O-]C(=O)c1cc(cc(c1)C(=O)[O-])c1c2ccccc2c(c2c1cccc2)c1cc(cc(c1)C(=O)[O-])C(=O)[O-] | nbo | 0 | Fe | 4 | O24 | 1 | 3.094 | Fe节点 (CN=4) | M-M=3.09Å | 10.10622 | 8.60837 | 10.10622 | 0.871632 | 1521.24 | 1745.28 | 0 | 0 | 0.6404 | 0.734713 | 0 | Fe | Fe | Yes | Fe | 0.8716326 | 3509.886 | 162 | 16.5413 | 16.5957 | 16.5957 | 3509.886 | 6 | 4 | 90 | 42 | 0 | 24 | 0 | 0 | 0 | 0 | 0 | 0 | 6 | 0 | 0 | 0 | 0 | 0.5555556 | 0 | 0.1481481 | 2.204823 | 20.73045 | 0.341518 | 0.0008888074 | 20.801 | 0.3327 | 0.0025239417 | 20.44067 | 0.511396 | 0.0237196243 | 20.48711 | 0.120667 | 0.1179196423 | 20.34224 | 0.132762 | 0.355546719 | 20.39443 | 0.362932 | 0.2346655161 | 20.32247 | 0.132991 | 1.165288 | 20.58652 | 0.398984 | 11.06147 | 28.26198 | 0.771319 | 2.204823 | 20.73045 | 0.341518 | 12.44074 | 30.67975 | 1.67639 | 4.4065 | 21.27249 | 0.284002 | 8.791815 | 24.65292 | 0.475861 | 0.0561407411 | 0.0561407411 | 19.42929 | 0.109052 | 0.2828918002 | 19.31663 | 0.25645 | 0.5604168318 | 19.55682 | 0.243081 | 0.2540225207 | 12.19707 | 0.0028631812 | 12.32021 | 0.428171 | 0.0295070497 | 12.22208 | 0.09101 | 0.0856986768 | 12.15564 | 0.089041 | 0.1428062504 | 12.19726 | 0.078546 | 0.2114377891 | 12.15822 | 0.085728 | 0.2540225207 | 12.19707 | 0.040974 | 0.2798081133 | 12.1286 | 0.076282 | 2.35638e-05 | 2.35638 | 20.38177 | 0.05038151 | 2.8877e-06 | 0.28877 | 12.16731 | 2.148682 | 0.355546719 | 22.08782 | 24.1963 | 20.03156 | 22.0356 | 20.35305 | 20.38177 | 0.3318270947 | 0.2994059779 | 8.407833 | 8.160058 | 18.3454 | 237.4513 | 12.16731 | 12.18418 | 12.1286 | 0.2114377891 | 0.2798081133 | 8.214458
419 | FUTYOK_clean | FUTYOK_clean | [O-]C(=O)c1cc(cc(c1)C(=O)[O-])C(=O)[O-].[Zn] MOFid-v1.sql.cat0;FUTYOK_clean | [Zn] | [O-]C(=O)c1cc(cc(c1)C(=O)[O-])C(=O)[O-] | sql | 0 | Zn | 6 | O24 | 1 | 3.881 | Zn节点 (CN=6) | M-M=3.88Å | 6.0154 | 4.82285 | 5.99433 | 1.02626 | 1867.85 | 1820.05 | 0 | 0 | 0.6442 | 0.627713 | 0 | Zn | Zn | No |  | 1.026227 | 1763.711 | 76 | 9.509 | 15.18 | 12.246 | 1763.711 | 4 | 4 | 36 | 12 | 0 | 24 | 0 | 0 | 4 | 0 | 0 | 0 | 0 | 0 | 0 | 0 | 0 | 0.4736842 | 0 | 0.3157895 | 4.161913 | 24.98561 | 0.232746 | 0.0017633409 | 20.86371 | 0.134857 | 0.004191757 | 20.7115 | 0.163258 | 0.0441395837 | 20.87053 | 0.068294 | 0.2210775975 | 21.05114 | 0.108144 | 0.6922540208 | 21.56948 | 0.190221 | 0.4520472319 | 21.33918 | 0.122958 | 2.20598 | 23.09684 | 0.138007 | 9.455977 | 31.4917 | 1.302019 | 4.161913 | 24.98561 | 0.232746 | 10.32388 | 32.44713 | 0.852798 | 6.212097 | 27.45207 | 0.12577 | 8.270467 | 29.94602 | 0.87188 | 0.0979163863 | 0.0979163863 | 20.99546 | 0.075778 | 0.4842740715 | 21.3905 | 0.181208 | 0.9409182211 | 21.79515 | 0.129906 | 0.371226589 | 13.89847 | 0.0041458898 | 13.89037 | 0.110592 | 0.0429088125 | 13.83694 | 0.051038 | 0.1280537178 | 13.86883 | 0.016871 | 0.2140191373 | 13.89324 | 0.031061 | 0.3151283939 | 13.88781 | 0.035659 | 0.371226589 | 13.89847 | 0.058213 | 0.4057977547 | 13.93581 | 0.067957 | 4.41157e-05 | 4.41157 | 20.83308 | 0.01560636 | 4.35943e-06 | 0.435943 | 13.82026 | 4.063996 | 0.6922540208 | 23.37451 | 25.09251 | 21.51717 | 23.51386 | 21.31993 | 20.83308 | 0.6481144371 | 0.5943376345 | 10.98368 | 10.1196 | 17.03546 | 130.6225 | 13.82026 | 13.89317 | 13.93581 | 0.3151283939 | 0.4057977547 | 7.012824
420 | GAHSEQ_clean | GAHSEQ_clean | COc1cc2c(c3ccc(cc3)C=CC(=O)[O-])c3cc(OC)c(cc3c(c2cc1OC)c1ccc(cc1)C=CC(=O)[O-])OC.[OH2]1[Pr]2[O]1[OH2]2.[Pr] MOFid-v1.UNKNOWN.cat0;GAHSEQ_clean | [OH2]1[Pr]2[O]1[OH2]2 | COc1cc2c(c3ccc(cc3)C=CC(=O)[O-])c3cc(OC)c(cc3c(c2cc1OC)c1ccc(cc1)C=CC(=O)[O-])OC | UNKNOWN | 0 | Pr | 6 | O30 | 1 | 4.25 | Pr节点 (CN=6) | M-M=4.25Å | 9.12806 | 8.89551 | 9.12806 | 1.04861 | 1169.01 | 1114.83 | 0 | 0 | 0.5662 | 0.539955 | 0 | Pr | Pr | Yes | Pr | 1.048605 | 4792.149 | 310 | 43.7247 | 12.9362 | 8.4965 | 4792.149 | 4 | 4 | 144 | 124 | 0 | 38 | 0 | 0 | 0 | 0 | 0 | 0 | 0 | 0 | 0 | 0 | 0 | 0.4645161 | 0 | 0.1225806 | 1.253747 | 21.29669 | 0.414051 | 0.0004605704 | 21.79516 | 0.757374 | 0.0012206149 | 21.17841 | 0.531138 | 0.0121049478 | 21.20784 | 0.100867 | 0.0639366778 | 21.24211 | 0.30946 | 0.1897818712 | 21.12824 | 0.436655 | 0.1232325404 | 21.15243 | 0.23619 | 0.6262394878 | 20.99771 | 0.441443 | 6.619453 | 27.32789 | 1.074311 | 1.253747 | 21.29669 | 0.414051 | 7.431176 | 31.17746 | 0.773038 | 2.547834 | 21.91962 | 0.453572 | 5.212751 | 24.54356 | 0.907782 | 0.0289890884 | 0.0289890884 | 19.53436 | 0.238167 | 0.1436442789 | 19.48262 | 0.184927 | 0.2913572742 | 19.70918 | 0.428496 | 0.1363804841 | 12.23316 | 0.0015696571 | 12.09147 | 0.34308 | 0.0152112166 | 12.24919 | 0.11944 | 0.045299065 | 12.22713 | 0.16148 | 0.0758722678 | 12.20286 | 0.10591 | 0.1135378425 | 12.2664 | 0.071672 | 0.1363804841 | 12.23316 | 0.097297 | 0.1497721376 | 12.28625 | 0.137073 | 1.26568e-05 | 1.26568 | 21.21806 | 0.03714952 | 1.53093e-06 | 0.153093 | 12.24704 | 1.224758 | 0.1897818712 | 22.50971 | 24.6066 | 20.54907 | 22.37346 | 21.17426 | 21.21806 | 0.1776769234 | 0.1607927828 | 8.357648 | 8.267393 | 18.47083 | 425.4279 | 12.24704 | 12.23414 | 12.28625 | 0.1135378425 | 0.1497721376 | 8.971019
421 | GAJZAU_clean | GAJZAU_clean | [O-]C(=O)C1CCN(CC1)CP(=O)([O])[O].[Pr] MOFid-v1.sra.cat0;GAJZAU_clean | [Pr] | [O-]C(=O)C1CCN(CC1)CP(=O)([O])[O] | sra | 0 | Pr | 6 | O24 | 1 | 4.151 | Pr节点 (CN=6) | M-M=4.15Å | 4.80108 | 4.30234 | 4.80108 | 1.51624 | 1143.74 | 754.324 | 0 | 0 | 0.5456 | 0.359838 | 0 | Pr | Pr | Yes | Pr | 1.516239 | 1581.64 | 104 | 5.6068 | 13.382 | 21.192 | 1581.64 | 4 | 6 | 28 | 44 | 4 | 20 | 0 | 0 | 0 | 0 | 0 | 0 | 0 | 0 | 0 | 0 | 0 | 0.2692308 | 0.03846154 | 0.1923077 | 1.448516 | 24.82318 | 0.299753 | 0.0007149333 | 22.51772 | 0.396948 | 0.0016877966 | 22.33044 | 0.245398 | 0.0167412117 | 22.50018 | 0.222331 | 0.0834637081 | 22.58728 | 0.113943 | 0.2534187719 | 22.93506 | 0.265866 | 0.1675748377 | 22.83765 | 0.188338 | 0.8047656772 | 23.75327 | 0.123932 | 3.519156 | 29.89206 | 1.773321 | 1.448516 | 24.82318 | 0.299753 | 3.855783 | 31.39301 | 1.161024 | 2.212229 | 26.583 | 0.345249 | 3.052488 | 28.82264 | 0.890546 | 0.0330306132 | 0.0330306132 | 22.21403 | 0.114834 | 0.1655529439 | 22.46955 | 0.182346 | 0.3156145112 | 22.77805 | 0.112543 | 0.1380479173 | 14.6394 | 0.0016081673 | 14.66027 | 0.265959 | 0.0160141608 | 14.5343 | 0.072638 | 0.047396792 | 14.51338 | 0.084247 | 0.0778844583 | 14.56454 | 0.07445 | 0.1145174354 | 14.60556 | 0.081209 | 0.1380479173 | 14.6394 | 0.056259 | 0.154176329 | 14.59278 | 0.10447 | 1.66566e-05 | 1.66566 | 22.37921 | 0.01776626 | 1.59386e-06 | 0.159386 | 14.52435 | 1.415485 | 0.2534187719 | 24.43193 | 26.42411 | 22.50044 | 24.37126 | 22.78666 | 22.37921 | 0.2366775602 | 0.2203881587 | 11.06464 | 10.45048 | 17.21048 | 317.6782 | 14.52435 | 14.60317 | 14.59278 | 0.1145174354 | 0.154176329 | 7.85486
422 | GAJZOI_clean | GAJZOI_clean | [Gd].[O-]C(=O)C1CCN(CC1)CP(=O)([O])[O] MOFid-v1.sra.cat0;GAJZOI_clean | [Gd] | [O-]C(=O)C1CCN(CC1)CP(=O)([O])[O] | sra | 0 | Gd | 6 | O24 | 1 | 4.019 | Gd节点 (CN=6) | M-M=4.02Å | 4.76043 | 4.22431 | 4.76043 | 1.6231 | 1140.51 | 702.673 | 0 | 0 | 0.5414 | 0.333559 | 0 | Gd | Gd | Yes | Gd | 1.623104 | 1544.381 | 104 | 5.534 | 13.436 | 20.891 | 1544.381 | 4 | 6 | 28 | 44 | 4 | 20 | 0 | 0 | 0 | 0 | 0 | 0 | 0 | 0 | 0 | 0 | 0 | 0.2692308 | 0.03846154 | 0.1923077 | 1.605982 | 26.36268 | 0.229885 | 0.0008429561 | 23.13615 | 0.287918 | 0.0020237572 | 23.2216 | 0.11338 | 0.0197506778 | 23.28961 | 0.117669 | 0.0996493405 | 23.37544 | 0.060251 | 0.2985373081 | 23.82764 | 0.210375 | 0.1997093944 | 23.7738 | 0.257601 | 0.9346147931 | 25.01174 | 0.295568 | 3.406955 | 30.87252 | 0.634064 | 1.605982 | 26.36268 | 0.229885 | 3.800959 | 31.15662 | 1.26656 | 2.309552 | 28.23947 | 0.718072 | 3.036078 | 30.3048 | 1.010809 | 0.0369327407 | 0.0369327407 | 23.02106 | 0.043622 | 0.1828784252 | 23.32765 | 0.198984 | 0.3557009964 | 23.69912 | 0.234456 | 0.1415305154 | 15.04574 | 0.001632917 | 15.04597 | 0.199638 | 0.0164666267 | 15.01917 | 0.064475 | 0.0487390951 | 15.0566 | 0.100969 | 0.0798787895 | 15.05971 | 0.08607 | 0.1195672847 | 15.10356 | 0.075709 | 0.1415305154 | 15.04574 | 0.076933 | 0.1584393214 | 15.09627 | 0.046506 | 1.97844e-05 | 1.97844 | 23.25011 | 0.03585818 | 1.66793e-06 | 0.166793 | 14.98625 | 1.569049 | 0.2985373081 | 25.23616 | 27.0719 | 23.88319 | 24.75339 | 23.65896 | 23.25011 | 0.2787866303 | 0.2616045674 | 12.48407 | 11.86165 | 16.80771 | 272.0708 | 14.98625 | 15.06967 | 15.09627 | 0.1195672847 | 0.1584393214 | 8.263853
423 | GATQIE_clean | GATQIE_clean | [O-]C(=O)c1ccc(cc1)C1=NC(=[N]=C([N]1)c1ccc(cc1)C(=O)[O-])c1ccc(cc1)C(=O)[O-].[O]12[Zr]34[O]5[Zr]62[O]2[Zr]71[O]4[Zr]14[O]3[Zr]35[O]6[Zr]2([O]71)[O]43 MOFid-v1.spn.cat0;GATQIE_clean | [O]12[Zr]34[O]5[Zr]62[O]2[Zr]71[O]4[Zr]14[O]3[Zr]35[O]6[Zr]2([O]71)[O]43 | [O-]C(=O)c1ccc(cc1)C1=NC(=[N]=C([N]1)c1ccc(cc1)C(=O)[O-])c1ccc(cc1)C(=O)[O-] | spn | 0 | Zr | 7 | O320 | 1 | 3.496 | Zr节点 (CN=7) | M-M=3.5Å | 8.12277 | 6.57853 | 7.8081 | 0.814422 | 2692.15 | 3305.6 | 0 | 0 | 0.7176 | 0.881116 | 0.000491146 | Zr | Zr | Yes | Zr | 0.8144217 | 28304.57 | 1024 | 38.8511 | 38.8511 | 18.7521 | 28304.57 | 48 | 5 | 456 | 280 | 48 | 192 | 0 | 0 | 0 | 0 | 0 | 0 | 0 | 0 | 0 | 48 | 0 | 0.4453125 | 0.046875 | 0.1875 | 3.265485806 | 21.39239 | 0.439373 | 0.0013866816 | 20.66901 | 0.325865 | 0.0036305847 | 20.80702 | 0.237987 | 0.0366119973 | 20.69069 | 0.378754 | 0.1840054511 | 20.79959 | 0.196305 | 0.547184578 | 21.20061 | 0.273166 | 0.3682882385 | 20.98662 | 0.305481 | 1.780993 | 21.6754 | 0.683156 | 14.80031 | 27.89455 | 0.591479 | 3.265485806 | 21.39239 | 0.439373 | 16.73642 | 30.77645 | 0.558517 | 5.856693 | 21.34996 | 0.405447 | 11.56031 | 24.32491 | 0.771661 | 0.0841463636 | 0.0841463636 | 19.77431 | 0.075878 | 0.4148213126 | 20.0141 | 0.382394 | 0.8022223463 | 20.09726 | 0.261062 | 0.3585886705 | 12.42706 | 0.0041708503 | 12.37244 | 0.1509 | 0.040979144 | 12.43617 | 0.093126 | 0.1225664497 | 12.41899 | 0.159402 | 0.203170472 | 12.40247 | 0.059492 | 0.2962690362 | 12.37778 | 0.092296 | 0.3585886705 | 12.42706 | 0.180852 | 0.3946964199 | 12.32164 | 0.145316 | 3.61597e-05 | 3.61597 | 20.73161 | 0.06698003 | 4.11728e-06 | 0.411728 | 12.42819 | 3.181339 | 0.547184578 | 22.76547 | 24.67896 | 20.81054 | 22.80692 | 20.99561 | 20.73161 | 0.5105725807 | 0.4630382144 | 9.234589 | 8.782424 | 17.87875 | 161.3196 | 12.42819 | 12.40244 | 12.32164 | 0.2962690362 | 0.3946964199 | 8.303411
424 | GAXKOH_clean | GAXKOH_clean | [Cd].[K].[O-]C(=O)c1cccc(c1)c1ccncc1 MOFid-v1.ERROR.cat0;GAXKOH_clean | [Cd] ¦ [K] | [O-]C(=O)c1cccc(c1)c1ccncc1 | ERROR | 0 | Cd,K | 6 | O36,N12 | 0.75 | 3.933 | Cd节点 (CN=6) | M-M=3.93Å | 9.78617 | 8.86105 | 9.78617 | 0.959935 | 1692.37 | 1763 | 0 | 0 | 0.6186 | 0.644419 | 0 | Cd,K | Cd | Yes | Cd | 0.9599406 | 5416.273 | 284 | 18.007 | 18.007 | 19.288 | 5416.273 | 8 | 6 | 144 | 96 | 12 | 24 | 0 | 0 | 0 | 0 | 0 | 0 | 0 | 0 | 0 | 0 | 0 | 0.5070423 | 0.04225352 | 0.08450704 | 2.880353 | 22.22213 | 0.382303 | 0.0014052837 | 20.92477 | 0.211382 | 0.0033515218 | 20.72692 | 0.173781 | 0.0347328644 | 20.64642 | 0.089853 | 0.1737102332 | 20.95171 | 0.146363 | 0.5137030566 | 21.09476 | 0.245353 | 0.3485802247 | 21.15269 | 0.116821 | 1.579369 | 21.86427 | 0.454909 | 10.31477 | 30.73632 | 1.058958 | 2.880353 | 22.22213 | 0.382303 | 11.43234 | 32.80307 | 1.684174 | 5.024724 | 22.85948 | 0.387582 | 8.73250283 | 26.74642 | 0.721844 | 0.0774522914 | 0.0774522914 | 20.41742 | 0.11691 | 0.3760650988 | 20.60717 | 0.333826 | 0.7335061962 | 20.80958 | 0.30139 | 0.3072201701 | 13.03058 | 0.0035271823 | 13.17972 | 0.210212 | 0.0357449082 | 13.03721 | 0.015904 | 0.1078615131 | 13.01697 | 0.050932 | 0.1755925948 | 13.03882 | 0.068342 | 0.2616502528 | 13.00242 | 0.051771 | 0.3072201701 | 13.03058 | 0.136549 | 0.3373898547 | 12.99245 | 0.129835 | 3.45667e-05 | 3.45667 | 20.65973 | 0.01035956 | 3.62905e-06 | 0.362905 | 13.04533 | 2.8029 | 0.5137030566 | 23.05534 | 25.01559 | 21.33602 | 22.8144 | 21.06639 | 20.65973 | 0.4789701922 | 0.4362507652 | 9.816598 | 9.525 | 17.57176 | 170.0306 | 13.04533 | 13.02394 | 12.99245 | 0.2616502528 | 0.3373898547 | 7.614402
425 | GAZZIS03_charged | GAZZIS03_charged | [In].[O-]C(=O)c1ccc(cc1)c1cc(cc(c1)c1ccc(cc1)C(=O)[O-])c1cc(cc(c1)c1ccc(cc1)C(=O)[O-])c1ccc(cc1)C(=O)[O-] MOFid-v1.lon,UNKNOWN.cat1;GAZZIS03_charged | [In] | [O-]C(=O)c1ccc(cc1)c1cc(cc(c1)c1ccc(cc1)C(=O)[O-])c1cc(cc(c1)c1ccc(cc1)C(=O)[O-])c1ccc(cc1)C(=O)[O-] | lon | 1 | In | 8 | O32 | 1 | 7.652 | In节点 (CN=8) | M-M=7.65Å | 11.21713 | 7.9594 | 11.21713 | 0.708632 | 1875.04 | 2646 | 0 | 0 | 0.6888 | 0.972013 | 0 | In | In | Yes | In | 0.7086325 | 7419.069 | 328 | 17.3391 | 17.3391 | 26.562 | 7419.069 | 4 | 5 | 168 | 120 | 4 | 32 | 0 | 0 | 0 | 0 | 0 | 0 | 0 | 0 | 0 | 0 | 0 | 0.5121951 | 0.01219512 | 0.09756098 | 3.248983 | 20.57146 | 0.310292 | 0.0014173873 | 20.33073 | 0.660189 | 0.0034941162 | 20.35784 | 0.665398 | 0.0352293776 | 20.42815 | 0.242904 | 0.1724040379 | 20.2968 | 0.17591 | 0.5148984956 | 20.23174 | 0.30942 | 0.3452818543 | 20.52822 | 0.156204 | 1.632704 | 20.01965 | 0.195723 | 16.93018 | 30.46715 | 1.489609 | 3.248983 | 20.57146 | 0.310292 | 18.56259 | 32.45613 | 0.809061 | 6.60775282 | 21.99854 | 0.514 | 13.83494 | 26.03358 | 0.585022 | 0.0829388697 | 0.0829388697 | 19.33161 | 0.221246 | 0.4099407713 | 19.36542 | 0.190903 | 0.8006619293 | 19.03271 | 0.232223 | 0.3593214897 | 12.11512 | 0.0042205766 | 12.16721 | 0.280243 | 0.0415306313 | 12.09398 | 0.102008 | 0.1217215858 | 12.12665 | 0.096875 | 0.2020072961 | 12.11211 | 0.034604 | 0.3024246433 | 12.10539 | 0.083077 | 0.3593214897 | 12.11512 | 0.165315 | 0.4021708044 | 12.09491 | 0.157173 | 3.47532e-05 | 3.47532 | 20.41351 | 0.04896758 | 4.14537e-06 | 0.414537 | 12.13263 | 3.166044382 | 0.5148984956 | 22.07943 | 24.11551 | 20.13115 | 21.99162 | 20.35225 | 20.41351 | 0.479669118 | 0.4319596259 | 8.51284 | 8.383618 | 18.28236 | 170.8617 | 12.13263 | 12.11087 | 12.09491 | 0.3024246433 | 0.4021708044 | 8.280874
426 | GEDDEA_clean | GEDDEA_clean | [Ni][OH]1[Ni][OH]([Ni]1)[Ni].[O-]C(=O)c1cccc(c1)C(=O)[O-].[O]S(=O)(=O)[O] MOFid-v1.ERROR.cat0;GEDDEA_clean | [Ni][OH]1[Ni][OH]([Ni]1)[Ni] | [O-]C(=O)c1cccc(c1)C(=O)[O-].[O]S(=O)(=O)[O] | ERROR | 0 | Ni | 6 | O132 | 1 | 3.042 | Ni节点 (CN=6) | M-M=3.04Å | 10.13591 | 3.81582 | 10.13591 | 1.29721 | 1601.1 | 1234.26 | 0 | 0 | 0.591 | 0.455593 | 0 | Ni | Ni | Yes | Ni | 1.297172 | 6000.745 | 324 | 18.2463 | 18.2463 | 18.2463 | 6000.745 | 24 | 5 | 72 | 108 | 0 | 96 | 0 | 24 | 0 | 0 | 24 | 0 | 0 | 0 | 0 | 0 | 0 | 0.2222222 | 0 | 0.2962963 | 1.785226 | 22.36437 | 0.45139 | 0.0014892479 | 26.40466 | 0.666755 | 0.0037197867 | 26.49998 | 0.253778 | 0.0359619379 | 26.38734 | 0.184961 | 0.1761805641 | 26.05292 | 0.603992 | 0.4461370843 | 25.41605 | 0.540177 | 0.3271839053 | 25.72633 | 0.523265 | 1.111199 | 23.05917 | 0.892408 | 6.184015 | 28.42238 | 0.549971 | 1.785226 | 22.36437 | 0.45139 | 6.945627 | 29.89173 | 1.615067 | 2.929788 | 22.12415 | 0.55668 | 5.041828 | 25.29072 | 0.829623 | 0.0581326666 | 0.0581326666 | 24.69983 | 0.250911 | 0.267355336 | 24.15886 | 0.371772 | 0.4959502279 | 23.79273 | 0.517224 | 0.2099452947 | 14.97626 | 0.0025105227 | 15.48708 | 0.159998 | 0.0245385929 | 15.28624 | 0.268577 | 0.0724518455 | 15.27036 | 0.161039 | 0.1208624029 | 15.29416 | 0.064063 | 0.1757685878 | 15.11863 | 0.14038 | 0.2099452947 | 14.97626 | 0.302916 | 0.2336612681 | 15.07206 | 0.153187 | 3.77485e-05 | 3.77485 | 26.58493 | 0.0654783 | 2.46093e-06 | 0.246093 | 15.33936 | 1.727093 | 0.4461370843 | 26.47083 | 28.33979 | 26.06995 | 25.00276 | 25.73177 | 26.58493 | 0.4101751464 | 0.3880044177 | 12.69104 | 15.33912 | 17.11392 | 193.4084 | 15.33936 | 15.12968 | 15.07206 | 0.1757685878 | 0.2336612681 | 11.24556
427 | GERNOI_clean | GERNOI_clean | CC(C(=O)[O-])NC(=O)c1cc(cc(c1)C(=O)NC(C(=O)[O-])C)C(=O)NC(C(=O)[O-])C.[Zn].n1ccc(cc1)c1ccncc1 MOFid-v1.ERROR.cat0;GERNOI_clean | [Zn] | CC(C(=O)[O-])NC(=O)c1cc(cc(c1)C(=O)NC(C(=O)[O-])C)C(=O)NC(C(=O)[O-])C.n1ccc(cc1)c1ccncc1 | ERROR | 0 | Zn | 6 | O20,N16 | 0.556 | 3.792 | Zn节点 (CN=6) | M-M=3.79Å | 6.93892 | 3.80818 | 6.45255 | 1.05982 | 1273.96 | 1202.05 | 0 | 0 | 0.5412 | 0.510651 | 0 | Zn | Zn | No |  | 1.059805 | 5206.905 | 358 | 11.392 | 18.743 | 24.386 | 5206.905 | 6 | 5 | 152 | 136 | 28 | 36 | 0 | 0 | 6 | 0 | 0 | 0 | 0 | 0 | 0 | 0 | 0 | 0.424581 | 0.07821229 | 0.1005587 | 4.963211 | 32.19537 | 0.536511 | 0.0038289903 | 26.1753 | 0.140122 | 0.0095035188 | 26.33443 | 0.129077 | 0.093363923 | 26.36171 | 0.277216 | 0.473350463 | 26.69321 | 0.168664 | 1.401507 | 27.35123 | 0.337636 | 0.9268388224 | 27.21334 | 0.182622 | 3.698971 | 30.14537 | 0.34843 | 7.110376 | 35.79283 | 1.947396 | 4.963211 | 32.19537 | 0.536511 | 7.494059 | 34.38759 | 2.79001 | 5.851276 | 33.95314 | 0.68516 | 6.657614 | 34.48467 | 1.462574 | 0.1425414984 | 0.1425414984 | 25.75961 | 0.106308 | 0.6738696951 | 26.3731 | 0.229342 | 1.297153 | 26.93421 | 0.239018 | 0.3965261733 | 16.37448 | 0.004806925 | 16.14097 | 0.077819 | 0.0477808842 | 16.10447 | 0.086254 | 0.1393920474 | 16.22396 | 0.14393 | 0.2295588763 | 16.25141 | 0.127243 | 0.3356209046 | 16.35243 | 0.042477 | 0.3965261733 | 16.37448 | 0.084139 | 0.4358115637 | 16.33974 | 0.191969 | 9.32697e-05 | 9.32697 | 26.3852 | 0.02302765 | 4.7718e-06 | 0.47718 | 16.11249 | 4.82067 | 1.401507 | 28.02764 | 28.97885 | 27.62009 | 27.48399 | 27.08593 | 26.3852 | 1.308143 | 1.258965 | 20.87932 | 19.54602 | 15.62858 | 78.60076 | 16.11249 | 16.32611 | 16.33974 | 0.3356209046 | 0.4358115637 | 10.27271
428 | GIJXAA_clean | GIJXAA_clean | [Zn].[Zn][Zn].o1cnnc1 MOFid-v1.ERROR.cat1;GIJXAA_clean | [Zn][Zn] | o1cnnc1 | ERROR | 1 | Zn | 5 | O44,N8 | 0.846 | 2.912 | Zn节点 (CN=5) | M-M=2.91Å | 10.59462 | 7.92596 | 10.59462 | 0.990408 | 1761.1 | 1778.16 | 0 | 0 | 0.6526 | 0.658921 | 0 | Zn | Zn | No |  | 0.9903848 | 5804.149 | 332 | 14.2725 | 19.5898 | 20.7591 | 5804.149 | 8 | 5 | 168 | 104 | 8 | 44 | 0 | 0 | 8 | 0 | 0 | 0 | 0 | 0 | 0 | 0 | 0 | 0.5060241 | 0.02409639 | 0.1325301 | 9.2064 | 30.93617 | 0.705423 | 0.0082215778 | 27.00721 | 0.164899 | 0.0213085821 | 27.04958 | 0.277699 | 0.2157126094 | 27.23146 | 0.274585 | 1.007838 | 27.33779 | 0.33457 | 2.824655 | 27.80196 | 0.441878 | 1.974168 | 27.9081 | 0.123195 | 6.777884 | 28.50415 | 0.737547 | 12.99174 | 37.53529 | 2.464602 | 9.2064 | 30.93617 | 0.705423 | 13.50276 | 37.40156 | 2.790241 | 10.84216 | 33.4852 | 0.76371 | 12.18543 | 36.9618 | 1.336449 | 0.3063593862 | 0.3063593862 | 26.23279 | 0.14082 | 1.426922 | 26.5811 | 0.478317 | 2.621226 | 26.8159 | 0.55219 | 0.8300868906 | 16.47596 | 0.0104150818 | 16.59206 | 0.135527 | 0.1045895184 | 16.59374 | 0.089625 | 0.3037975902 | 16.56326 | 0.101211 | 0.4973946248 | 16.57457 | 0.193453 | 0.7081677883 | 16.56686 | 0.100755 | 0.8300868906 | 16.47596 | 0.296591 | 0.9164387324 | 16.56491 | 0.088104 | 0.000214243 | 21.4243 | 27.02208 | 0.03416105 | 1.05567e-05 | 1.05567 | 16.556 | 8.90004 | 2.824655 | 28.20218 | 29.31255 | 27.70146 | 27.59252 | 27.68262 | 27.02208 | 2.608943 | 2.518296 | 19.9434 | 20.2945 | 15.85501 | 53.41988 | 16.556 | 16.53913 | 16.56491 | 0.7081677883 | 0.9164387324 | 10.46608
429 | GIQXUA_clean | GIQXUA_clean | CC(P(=O)([O])[O])(P(=O)([O])[O])O.[Gd].[Ru][Ru] MOFid-v1.tfi,UNKNOWN.cat0;GIQXUA_clean | [Ru][Ru] | CC(P(=O)([O])[O])(P(=O)([O])[O])O | tfi | 0 | Ru,Gd | 4 | O24 | 1 | 2.354 | Ru节点 (CN=4) | M-M=2.35Å | 4.89316 | 3.86869 | 4.89316 | 1.79298 | 1637.93 | 913.522 | 0 | 0 | 0.5838 | 0.325603 | 0 | Ru,Gd | Ru | Yes | Ru,Gd | 1.79298 | 1413.984 | 66 | 9.6116 | 9.6116 | 15.548 | 1413.984 | 6 | 6 | 8 | 16 | 0 | 28 | 0 | 0 | 0 | 0 | 0 | 0 | 0 | 0 | 0 | 0 | 0 | 0.1212121 | 0 | 0.4242424 | 1.549569 | 24.40226 | 0.10176 | 0.0006986516 | 21.86973 | 0.197701 | 0.0016301872 | 22.01537 | 0.192344 | 0.0169295664 | 22.04837 | 0.095086 | 0.0850553788 | 22.2326 | 0.050119 | 0.2547076463 | 22.57695 | 0.17848 | 0.1702435742 | 22.3839 | 0.116175 | 0.8149170964 | 23.28279 | 0.173797 | 4.478079 | 29.03449 | 0.3642 | 1.549569 | 24.40226 | 0.10176 | 4.927288 | 30.15582 | 1.504078 | 2.647699 | 25.98772 | 0.271089 | 3.842637 | 28.09815 | 0.558188 | 0.0338973403 | 0.0338973403 | 22.14273 | 0.032626 | 0.1705801642 | 22.36051 | 0.078604 | 0.3318431538 | 22.59949 | 0.188067 | 0.1400505431 | 14.47382 | 0.0016502006 | 14.4401 | 0.198653 | 0.0157924381 | 14.46808 | 0.072093 | 0.0472499559 | 14.43817 | 0.053638 | 0.0770263432 | 14.40417 | 0.072194 | 0.1171751602 | 14.44968 | 0.065082 | 0.1400505431 | 14.47382 | 0.04581 | 0.1532776197 | 14.49053 | 0.041894 | 1.70697e-05 | 1.70697 | 22.13331 | 0.01043447 | 1.58081e-06 | 0.158081 | 14.41511 | 1.515672 | 0.2547076463 | 24.17286 | 26.31434 | 22.24752 | 23.95671 | 22.39782 | 22.13331 | 0.2377780799 | 0.220810306 | 10.86867 | 10.79807 | 17.24015 | 316.7109 | 14.41511 | 14.44256 | 14.49053 | 0.1171751602 | 0.1532776197 | 7.718196
430 | GIQYEL_clean | GIQYEL_clean | CC(P(=O)([O])[O])(P(=O)([O])[O])O.[La].[Ru][Ru] MOFid-v1.tfi,UNKNOWN.cat0;GIQYEL_clean | [Ru][Ru] | CC(P(=O)([O])[O])(P(=O)([O])[O])O | tfi | 0 | Ru,La | 5 | O24,P4 | 0.857 | 2.356 | Ru节点 (CN=5) | M-M=2.36Å | 5.04966 | 3.95603 | 5.04926 | 1.69109 | 1647.45 | 974.192 | 0 | 0 | 0.5932 | 0.35078 | 0 | Ru,La | Ru | Yes | Ru,La | 1.691088 | 1463.152 | 66 | 9.72 | 9.72 | 15.7262 | 1463.152 | 6 | 6 | 8 | 16 | 0 | 28 | 0 | 0 | 0 | 0 | 0 | 0 | 0 | 0 | 0 | 0 | 0 | 0.1212121 | 0 | 0.4242424 | 1.271295 | 22.89895 | 0.176939 | 0.0005592627 | 21.23434 | 0.216826 | 0.0013217242 | 21.16656 | 0.225285 | 0.013914456 | 21.19521 | 0.085881 | 0.069734466 | 21.32963 | 0.067199 | 0.2049399519 | 21.47392 | 0.107874 | 0.1400058241 | 21.38384 | 0.116953 | 0.6717527985 | 22.06167 | 0.25056 | 4.370384 | 27.71732 | 0.898001 | 1.271295 | 22.89895 | 0.176939 | 4.858142 | 28.12216 | 0.757672 | 2.235757 | 24.24213 | 0.280431 | 3.60461 | 26.44156 | 0.38978 | 0.0299336039 | 0.0299336039 | 21.27821 | 0.083085 | 0.1485103456 | 21.4443 | 0.089544 | 0.2916331271 | 21.64427 | 0.138978 | 0.1311787945 | 13.96939 | 0.0015006882 | 13.97896 | 0.149567 | 0.0146172627 | 13.96312 | 0.057146 | 0.0444129152 | 13.92551 | 0.029411 | 0.0733678093 | 13.96946 | 0.029331 | 0.1118674535 | 13.98817 | 0.04092 | 0.1311787945 | 13.96939 | 0.049423 | 0.1466778281 | 13.94826 | 0.057397 | 1.39036e-05 | 1.39036 | 21.20099 | 0.01240856 | 1.50014e-06 | 0.150014 | 13.92542 | 1.241362 | 0.2049399519 | 23.38726 | 25.47002 | 21.53507 | 23.15668 | 21.3958 | 21.20099 | 0.1910254959 | 0.175006348 | 9.159945 | 9.268202 | 17.99116 | 392.7815 | 13.92542 | 13.97567 | 13.94826 | 0.1118674535 | 0.1466778281 | 7.275565
431 | GIQYUB_clean | GIQYUB_clean | CC(P(=O)([O])[O])(P(=O)([O])[O])O.[Ru][Ru].[Tb] MOFid-v1.tfi,UNKNOWN.cat0;GIQYUB_clean | [Ru][Ru] | CC(P(=O)([O])[O])(P(=O)([O])[O])O | tfi | 0 | Ru,Tb | 5 | O24,P4 | 0.857 | 2.346 | Ru节点 (CN=5) | M-M=2.35Å | 4.85877 | 3.85756 | 4.85723 | 1.80735 | 1636.84 | 905.654 | 0 | 0 | 0.586 | 0.324231 | 0 | Ru,Tb | Ru | Yes | Ru,Tb | 1.807353 | 1405.817 | 66 | 9.5899 | 9.5899 | 15.524 | 1405.817 | 6 | 6 | 8 | 16 | 0 | 28 | 0 | 0 | 0 | 0 | 0 | 0 | 0 | 0 | 0 | 0 | 0 | 0.1212121 | 0 | 0.4242424 | 1.58922 | 24.38398 | 0.262194 | 0.0006408454 | 22.36711 | 0.300053 | 0.0017373628 | 22.32257 | 0.075539 | 0.0176876967 | 22.28088 | 0.126466 | 0.0868100461 | 22.43466 | 0.096327 | 0.2628918563 | 22.65299 | 0.046524 | 0.1772600217 | 22.59918 | 0.114088 | 0.8409271633 | 23.31605 | 0.098491 | 4.47291 | 29.66867 | 1.158168 | 1.58922 | 24.38398 | 0.262194 | 4.897486 | 30.34571 | 0.933014 | 2.65932 | 26.14225 | 0.124802 | 3.888301 | 28.16741 | 0.519345 | 0.0344694957 | 0.0344694957 | 22.33681 | 0.076792 | 0.1728685059 | 22.63575 | 0.140449 | 0.3333648828 | 22.68921 | 0.134517 | 0.138722156 | 14.57112 | 0.0016411452 | 14.59647 | 0.10619 | 0.0156544194 | 14.5534 | 0.097007 | 0.0471992637 | 14.54531 | 0.051597 | 0.0774969102 | 14.5386 | 0.057638 | 0.1159022497 | 14.58198 | 0.07267 | 0.138722156 | 14.57112 | 0.035681 | 0.1533290746 | 14.58245 | 0.067652 | 1.75406e-05 | 1.75406 | 22.32941 | 0.01914335 | 1.5781e-06 | 0.15781 | 14.51464 | 1.554751 | 0.2628918563 | 24.46975 | 26.45423 | 22.73555 | 24.21947 | 22.56228 | 22.32941 | 0.2452041596 | 0.2284223606 | 11.3411 | 11.11501 | 17.07506 | 307.0862 | 14.51464 | 14.5639 | 14.58245 | 0.1159022497 | 0.1533290746 | 7.814776
432 | GIVHIC_clean | GIVHIC_clean | S=c1ccccn1CCn1ccccc1=S.[Ni] MOFid-v1.pcu.cat0;GIVHIC_clean | [Ni] | S=c1ccccn1CCn1ccccc1=S | pcu | 0 | Ni | 6 | S36 | 0 | 10.97 | Ni节点 (CN=6) | M-M=11Å | 5.68256 | 4.14915 | 5.67478 | 1.01525 | 1315.17 | 1295.41 | 0 | 0 | 0.5352 | 0.527158 | 0 | Ni | Ni | No |  | 1.015209 | 7888.265 | 510 | 15.914 | 15.914 | 35.966 | 7888.265 | 6 | 5 | 216 | 216 | 36 | 0 | 0 | 36 | 0 | 0 | 6 | 0 | 0 | 0 | 0 | 0 | 0 | 0.4235294 | 0.07058824 | 0 | 6.025173 | 33.47907 | 0.885868 | 0.0150302692 | 30.99209 | 0.120801 | 0.037473294 | 30.91113 | 0.117297 | 0.3609234423 | 30.94499 | 0.094186 | 1.516243 | 31.35836 | 0.363924 | 3.304417 | 32.05273 | 0.249579 | 2.579025 | 31.75891 | 0.35333 | 5.249073 | 33.48767 | 0.370955 | 7.334623617 | 34.70873 | 2.078099 | 6.025173 | 33.47907 | 0.885868 | 7.52064 | 33.81378 | 4.027505 | 6.513236 | 34.97972 | 0.57249 | 6.99691 | 34.98347 | 1.391619 | 0.3876663838 | 0.3876663838 | 30.828 | 0.14084 | 1.581268 | 31.08733 | 0.23286 | 2.587412 | 31.78896 | 0.45791 | 1.059329 | 20.38646 | 0.0140427657 | 20.26442 | 0.109196 | 0.141772839 | 20.23494 | 0.124321 | 0.4078441119 | 20.33608 | 0.10784 | 0.6408456824 | 20.27946 | 0.171108 | 0.9222323305 | 20.34177 | 0.099729 | 1.059329 | 20.38646 | 0.02932 | 1.179970733 | 20.26259 | 0.173656 | 0.000378479 | 37.8479 | 30.97866 | 0.03478846 | 1.42309e-05 | 1.42309 | 20.22179 | 5.637507 | 3.304417 | 31.47194 | 31.3455 | 31.27418 | 31.79613 | 31.72333 | 30.97866 | 2.943494 | 2.916751 | 17.91532 | 26.59558 | 16.77114 | 53.77444 | 20.22179 | 20.3359 | 20.26259 | 0.9222323305 | 1.179970733 | 10.75687
433 | GIWCOF_ion_b | GIWCOF_ion_b | [Ag].[In].n1ccc(cc1)C(=C1C=CC=N1)C1=N[CH]C=C1.n1ccc(cc1)[C](C1=CC=C[N]1)C1=CC=C[N]1.n1ccc(cc1)[C](C1=C[CH]C=N1)C1=CC=C[N]1.n1ccc(cc1)[C](C1=C[CH]C=N1)C1=NC=C[CH]1.n1ccc(cc1)[C](C1=NC=C[CH]1)C1=CC=C[N]1 MOFid-v1.ths.cat1;GIWCOF_ion_b | [Ag] ¦ [In] | n1ccc(cc1)C(=C1C=CC=N1)C1=N[CH]C=C1.n1ccc(cc1)[C](C1=CC=C[N]1)C1=CC=C[N]1.n1ccc(cc1)[C](C1=C[CH]C=N1)C1=CC=C[N]1.n1ccc(cc1)[C](C1=C[CH]C=N1)C1=NC=C[CH]1.n1ccc(cc1)[C](C1=NC=C[CH]1)C1=CC=C[N]1 | ths | 1 | In,Ag | 5 | N36,F8 | 0 | 8.378 | In节点 (CN=5) | M-M=8.38Å | 6.18603 | 4.18536 | 6.1755 | 1.09485 | 1872.24 | 1710.03 | 0 | 0 | 0.5864 | 0.535596 | 0 | In,Ag | In | Yes | Ag | 1.094856 | 6239.067 | 360 | 17.1679 | 17.1679 | 33.715 | 6239.067 | 8 | 7 | 168 | 120 | 36 | 0 | 24 | 0 | 0 | 0 | 0 | 0 | 0 | 0 | 0 | 0 | 0 | 0.4666667 | 0.1 | 0 | 5.188257 | 29.31471 | 0.330755 | 0.0027645429 | 25.68939 | 0.737264 | 0.0072537175 | 26.41961 | 0.211908 | 0.0719807554 | 26.01073 | 0.57028 | 0.3617202452 | 25.88139 | 0.343509 | 1.040327 | 25.5302 | 0.274231 | 0.6916961912 | 25.85716 | 0.37877 | 3.356135 | 27.40701 | 0.333925 | 8.283575 | 33.17085 | 1.640505 | 5.188257 | 29.31471 | 0.330755 | 8.765004 | 34.36635 | 1.243639 | 6.496194 | 31.46918 | 0.685818 | 7.632328 | 33.42927 | 1.107207 | 0.1187794559 | 0.1187794559 | 24.46831 | 0.564691 | 0.5734772069 | 24.98689 | 0.557264 | 1.114929 | 25.08384 | 0.360744 | 0.3759845842 | 15.70021 | 0.0044810715 | 15.59161 | 0.136371 | 0.0453522787 | 15.75672 | 0.192668 | 0.1333841294 | 15.64744 | 0.185649 | 0.2173441204 | 15.76085 | 0.182721 | 0.3211110416 | 15.73242 | 0.154169 | 0.3759845842 | 15.70021 | 0.134292 | 0.4174041081 | 15.72725 | 0.172117 | 7.26461e-05 | 7.26461 | 26.25819 | 0.1768813 | 4.49579e-06 | 0.449579 | 15.66675 | 5.069477465 | 1.040327 | 26.5613 | 28.26397 | 25.70605 | 25.71388 | 25.75625 | 26.25819 | 0.9683463065 | 0.921547606 | 16.19887 | 16.1587 | 16.18838 | 96.35386 | 15.66675 | 15.73116 | 15.72725 | 0.3211110416 | 0.4174041081 | 10.59143
434 | GOGWEF_clean | GOGWEF_clean | O=C1[CH]C(=O)N=[C](=S)[N]1.[Mn] MOFid-v1.dia.cat0;GOGWEF_clean | [Mn] | O=C1[CH]C(=O)N=[C](=S)[N]1 | dia | 0 | Mn | 4 | O8 | 1 | 10.302 | Mn节点 (CN=4) | M-M=10.3Å | 4.59875 | 4.17002 | 4.59043 | 0.999501 | 2126.38 | 2127.44 | 0 | 0 | 0.617 | 0.617308 | 0 | Mn | Mn | Yes | Mn | 0.9994657 | 1120.42 | 42 | 7.6687 | 12.6809 | 12.6809 | 1120.42 | 2 | 6 | 16 | 4 | 8 | 8 | 0 | 4 | 0 | 0 | 0 | 0 | 0 | 0 | 2 | 0 | 0 | 0.3809524 | 0.1904762 | 0.1904762 | 5.151105169 | 26.81714 | 0.09787 | 0.0027061587 | 22.41093 | 0.082683 | 0.0067695158 | 22.48855 | 0.082427 | 0.0683644892 | 22.50585 | 0.045146 | 0.3392954624 | 22.74631 | 0.106516 | 0.9912984806 | 23.36681 | 0.153746 | 0.679674212 | 23.08799 | 0.069144 | 3.173818 | 25.12049 | 0.096452 | 9.239145 | 30.64722 | 0.842959 | 5.151105169 | 26.81714 | 0.09787 | 9.931969 | 30.93309 | 1.41513 | 6.891736 | 28.17305 | 0.354454 | 8.444478 | 29.83744 | 0.482554 | 0.1324308405 | 0.1324308405 | 22.76928 | 0.050504 | 0.6390859501 | 23.1536 | 0.062981 | 1.21917 | 23.52388 | 0.125322 | 0.4691746053 | 14.83324 | 0.0052104883 | 14.71766 | 0.155679 | 0.0542941115 | 14.74502 | 0.032727 | 0.1622747873 | 14.77922 | 0.044585 | 0.26252211 | 14.77168 | 0.064123 | 0.3910955417 | 14.76374 | 0.071253 | 0.4691746053 | 14.83324 | 0.035702 | 0.5128582679 | 14.8074 | 0.037776 | 6.77071e-05 | 6.77071 | 22.44706 | 0.003255843 | 5.42566e-06 | 0.542566 | 14.708 | 5.018674 | 0.9912984806 | 24.83988 | 26.5949 | 23.41357 | 24.51118 | 23.06704 | 22.44706 | 0.9229339914 | 0.8588676401 | 12.67335 | 12.47905 | 16.6734 | 98.6475 | 14.708 | 14.78955 | 14.8074 | 0.3910955417 | 0.5128582679 | 7.739056
435 | GOSKEG_clean | GOSKEG_clean | [N]1[CH]C=C(C=C1)c1ccc(cc1)C(=C(c1ccc(cc1)c1ccncc1)c1ccc(cc1)c1ccncc1)c1ccc(cc1)c1ccncc1.[O-]C(=O)c1cc(cc(c1)C(=O)[O-])C(=O)[O-].[Zn].[Zn][Zn].n1ccc(cc1)c1ccc(cc1)C(=C(c1ccc(cc1)c1ccncc1)c1ccc(cc1)c1ccncc1)c1ccc(cc1)c1ccncc1 MOFid-v1.UNKNOWN.cat1;GOSKEG_clean | [Zn][Zn] | [N]1[CH]C=C(C=C1)c1ccc(cc1)C(=C(c1ccc(cc1)c1ccncc1)c1ccc(cc1)c1ccncc1)c1ccc(cc1)c1ccncc1.[O-]C(=O)c1cc(cc(c1)C(=O)[O-])C(=O)[O-].n1ccc(cc1)c1ccc(cc1)C(=C(c1ccc(cc1)c1ccncc1)c1ccc(cc1)c1ccncc1)c1ccc(cc1)c1ccncc1 | UNKNOWN | 1 | Zn | 6 | O48,N16 | 0.75 | 2.977 | Zn节点 (CN=6) | M-M=2.98Å | 7.10002 | 5.21425 | 6.59335 | 0.943193 | 1754.71 | 1860.4 | 1.38955 | 1.47324 | 0.6182 | 0.655433 | 0 | Zn | Zn | Yes | Zn | 0.9431702 | 8811.163 | 484 | 10.117 | 29.539 | 29.556 | 8811.163 | 12 | 5 | 256 | 152 | 16 | 48 | 0 | 0 | 12 | 0 | 0 | 0 | 0 | 0 | 0 | 0 | 0 | 0.5289256 | 0.03305785 | 0.09917355 | 5.957532044 | 28.07202 | 0.594481 | 0.0060173896 | 25.76558 | 0.292984 | 0.0142492585 | 25.85865 | 0.097971 | 0.1410706558 | 25.89054 | 0.09036 | 0.6672342648 | 26.00048 | 0.254784 | 1.743291 | 26.47725 | 0.270936 | 1.236918 | 26.38284 | 0.495953 | 4.150633496 | 26.85274 | 0.647686 | 10.36808 | 33.13375 | 0.937752 | 5.957532044 | 28.07202 | 0.594481 | 11.10467 | 33.50521 | 2.102007 | 7.751863 | 30.22149 | 0.533478 | 9.473845 | 33.16969 | 1.949343 | 0.2232794531 | 0.2232794531 | 25.30446 | 0.183025 | 0.9942712302 | 25.60294 | 0.105189 | 1.73446 | 25.75945 | 0.304065 | 0.6322121916 | 15.97959 | 0.0079055246 | 16.00041 | 0.184841 | 0.0792783585 | 16.0272 | 0.089021 | 0.2282678591 | 15.99489 | 0.057003 | 0.3687923876 | 15.99332 | 0.160718 | 0.5408724135 | 16.0367 | 0.106899 | 0.6322121916 | 15.97959 | 0.090822 | 0.6872345093 | 15.99285 | 0.066248 | 0.000141759 | 14.1759 | 25.81913 | 0.03774099 | 7.94047e-06 | 0.794047 | 16.0348 | 5.734253 | 1.743291 | 27.02832 | 28.38151 | 26.35505 | 26.3484 | 26.28686 | 25.81913 | 1.602221 | 1.520012 | 16.11555 | 17.85272 | 16.29062 | 68.96451 | 16.0348 | 16.0032 | 15.99285 | 0.5408724135 | 0.6872345093 | 9.784324
436 | GOZNEQ_clean | GOZNEQ_clean | [C]#N.[Mn].[W].n1ccc(cc1)[N][N]c1ccncc1 MOFid-v1.ERROR.cat0;GOZNEQ_clean | [Mn] ¦ [W] | [C]#N.n1ccc(cc1)[N][N]c1ccncc1 | ERROR | 0 | W,Mn | 4 | N12 | 0 | 5.508 | W节点 (CN=4) | M-M=5.51Å | 6.09971 | 4.27883 | 6.09943 | 0.947205 | 2272.9 | 2399.59 | 0 | 0 | 0.644 | 0.679895 | 0 | W,Mn | W | Yes | Mn | 0.9472053 | 2632.073 | 103 | 10.6761 | 16.1012 | 18.0131 | 2632.073 | 5 | 5 | 46 | 24 | 28 | 0 | 0 | 0 | 0 | 0 | 0 | 0 | 0 | 0 | 3 | 0 | 0 | 0.4466019 | 0.2718447 | 0 | 2.611523 | 22.39168 | 0.265452 | 0.0011017716 | 21.72437 | 0.603414 | 0.0027308395 | 21.40465 | 0.347023 | 0.0279550268 | 21.6068 | 0.068459 | 0.1402802284 | 21.534 | 0.120857 | 0.4213485548 | 21.52287 | 0.176851 | 0.282614137 | 21.56262 | 0.169299 | 1.345896 | 22.10695 | 0.219553 | 9.305837953 | 27.80326 | 0.57969 | 2.611523 | 22.39168 | 0.265452 | 10.36993 | 29.28809 | 1.303015 | 4.703299 | 23.75334 | 0.317482 | 7.711749 | 26.30197 | 0.596469 | 0.0597537658 | 0.0597537658 | 20.91274 | 0.056466 | 0.3003951215 | 21.02608 | 0.190345 | 0.5928058676 | 21.26929 | 0.279002 | 0.216313572 | 12.97556 | 0.0024588657 | 12.88343 | 0.139037 | 0.0241890215 | 12.90831 | 0.122744 | 0.0745957675 | 12.95363 | 0.029437 | 0.1218304103 | 12.89624 | 0.026202 | 0.1824334005 | 12.95402 | 0.046464 | 0.216313572 | 12.97556 | 0.068132 | 0.2422426711 | 12.96747 | 0.077897 | 2.81661e-05 | 2.81661 | 21.52245 | 0.02187778 | 2.46831e-06 | 0.246831 | 12.91579 | 2.55177 | 0.4213485548 | 23.42279 | 25.5565 | 21.55082 | 23.16106 | 21.53983 | 21.52245 | 0.393393528 | 0.361594789 | 11.54801 | 11.41109 | 16.86508 | 201.308 | 12.91579 | 12.94194 | 12.96747 | 0.1824334005 | 0.2422426711 | 8.606663
437 | GUNZIA_clean | GUNZIA_clean | [Cd].[O-]C(=O)c1ccc(cc1)c1ccc(cc1)C(=O)[O-].[O]c1cccc2c1nc(C=Cc1ccncc1)cc2 MOFid-v1.UNKNOWN.cat0;GUNZIA_clean | [Cd] | [O-]C(=O)c1ccc(cc1)c1ccc(cc1)C(=O)[O-].[O]c1cccc2c1nc(C=Cc1ccncc1)cc2 | UNKNOWN | 0 | Cd | 6 | O64,N32 | 0.667 | 3.54 | Cd节点 (CN=6) | M-M=3.54Å | 5.83475 | 4.30482 | 5.82509 | 1.2153 | 836.856 | 688.601 | 251.586 | 207.016 | 0.5296 | 0.435778 | 0 | Cd | Cd | No |  | 1.215306 | 10489.18 | 704 | 22.0223 | 22.0223 | 21.628 | 10489.18 | 16 | 5 | 368 | 240 | 32 | 48 | 0 | 0 | 0 | 0 | 0 | 0 | 0 | 0 | 0 | 0 | 0 | 0.5227273 | 0.04545455 | 0.06818182 | 4.484328 | 33.14431 | 1.511354 | 0.0147680413 | 32.76909 | 0.326746 | 0.0365630943 | 32.77798 | 0.327364 | 0.3026833777 | 32.77749 | 0.362835 | 1.05039 | 32.16177 | 0.937441 | 2.095301 | 30.80505 | 0.56402 | 1.627768 | 31.28394 | 0.693179 | 3.69765 | 31.97226 | 0.508878 | 6.094002 | 36.32706 | 1.838301 | 4.484328 | 33.14431 | 1.511354 | 6.385832 | 35.85266 | 3.171104 | 5.097796 | 33.56724 | 0.593953 | 5.702964 | 35.11452 | 2.044205 | 0.2979270572 | 0.2979270572 | 30.94196 | 0.570626 | 1.078187 | 30.471 | 0.834621 | 1.711548 | 30.59645 | 0.666336 | 0.5509580964 | 18.76036 | 0.0080789059 | 19.19527 | 0.042653 | 0.0777156063 | 19.13295 | 0.120039 | 0.2170109894 | 18.92198 | 0.162943 | 0.3345406293 | 18.96922 | 0.312544 | 0.4729673042 | 18.64309 | 0.193308 | 0.5509580964 | 18.76036 | 0.208734 | 0.5951506804 | 18.63358 | 0.334325 | 0.000373033 | 37.3033 | 32.66376 | 0.02989532 | 8.0355e-06 | 0.80355 | 19.17357 | 4.186401426 | 2.095301 | 31.56178 | 32.43044 | 31.39925 | 30.85564 | 31.41692 | 32.66376 | 1.792617 | 1.797374 | 22.15059 | 46.42312 | 16.34957 | 68.02372 | 19.17357 | 18.79089 | 18.63358 | 0.4729673042 | 0.5951506804 | 13.49019
438 | GUPBOJ03_clean | GUPBOJ03_clean | N1=CC=N[C]1.[C]1=N[CH]C=N1.[C]1N2C3C2C2N1C32.[Cd] MOFid-v1.rho.cat0;GUPBOJ03_clean | [Cd] | N1=CC=N[C]1.[C]1=N[CH]C=N1.[C]1N2C3C2C2N1C32 | rho | 0 | Cd | 4 | N192 | 0 | 6.303 | Cd节点 (CN=4) | M-M=6.3Å | 20.79847 | 8.00163 | 20.79847 | 0.806562 | 1676.14 | 2078.13 | 0 | 0 | 0.7324 | 0.908052 | 0 | Cd | Cd | No |  | 0.8065706 | 28523.31 | 1248 | 30.5539 | 30.5539 | 30.5539 | 28523.31 | 48 | 4 | 432 | 576 | 192 | 0 | 0 | 0 | 0 | 0 | 0 | 0 | 0 | 0 | 0 | 0 | 0 | 0.3461538 | 0.1538462 | 0 | 2.411566 | 21.7769 | 0.438547 | 0.001111572 | 22.10425 | 0.81249 | 0.002659833 | 21.63209 | 1.099916 | 0.0278362169 | 21.93756 | 0.142814 | 0.1397224345 | 21.82755 | 0.164923 | 0.4188244485 | 21.88857 | 0.276063 | 0.276983531 | 21.8152 | 0.172397 | 1.307432 | 21.91552 | 0.699635 | 11.68351 | 21.26385 | 0.758018 | 2.411566 | 21.7769 | 0.438547 | 15.62914 | 26.43528 | 1.521504 | 4.214446 | 21.79678 | 0.776071 | 7.7045 | 20.90835 | 0.374774 | 0.0601295488 | 0.0601295488 | 19.99704 | 0.301541 | 0.295963262 | 20.08834 | 0.274589 | 0.5950519179 | 20.23755 | 0.475909 | 0.2711874771 | 12.41368 | 0.002926899 | 12.51713 | 0.37448 | 0.0307450709 | 12.33956 | 0.121939 | 0.0917516067 | 12.39391 | 0.129546 | 0.1510835665 | 12.41263 | 0.075116 | 0.2293194682 | 12.40065 | 0.117852 | 0.2711874771 | 12.41368 | 0.249084 | 0.297681146 | 12.31917 | 0.143406 | 2.75605e-05 | 2.75605 | 21.74124 | 0.05559045 | 3.08768e-06 | 0.308768 | 12.34957 | 2.351437 | 0.4188244485 | 23.29972 | 25.43332 | 21.51915 | 22.94668 | 21.84377 | 21.74124 | 0.3909882316 | 0.3586948997 | 9.131899 | 8.925957 | 18.06996 | 203.056 | 12.34957 | 12.40899 | 12.31917 | 0.2293194682 | 0.297681146 | 9.391662
439 | HABQUY_clean | HABQUY_clean | [Cu][Cu].[O-]C(=O)c1cc(C#Cc2ccc(cc2)C#Cc2cc(C#Cc3ccc(cc3)C#Cc3cc(cc(c3)C(=O)[O-])C(=O)[O-])cc(c2)C#Cc2ccc(cc2)C#Cc2cc(cc(c2)C(=O)[O-])C(=O)[O-])cc(c1)C(=O)[O-] MOFid-v1.ERROR,ntt.cat0;HABQUY_clean | [Cu][Cu] | [O-]C(=O)c1cc(C#Cc2ccc(cc2)C#Cc2cc(C#Cc3ccc(cc3)C#Cc3cc(cc(c3)C(=O)[O-])C(=O)[O-])cc(c2)C#Cc2ccc(cc2)C#Cc2cc(cc(c2)C(=O)[O-])C(=O)[O-])cc(c1)C(=O)[O-] | ERROR | 0 | Cu | 4 | O96 | 1 | 2.646 | Cu节点 (CN=4) | M-M=2.65Å | 25.71531 | 12.0883 | 18.82078 | 0.289452 | 1646.58 | 5688.62 | 0 | 0 | 0.8738 | 3.01881 | 0 | Cu | Cu | Yes | Cu | 0.2894519 | 51745.28 | 792 | 41.8275 | 41.8275 | 41.8275 | 51745.28 | 24 | 4 | 480 | 192 | 0 | 96 | 0 | 0 | 0 | 24 | 0 | 0 | 0 | 0 | 0 | 0 | 0 | 0.6060606 | 0 | 0.1212121 | 1.475754 | 14.90652 | 0.436203 | 0.000559884 | 16.10865 | 1.8634 | 0.0017794333 | 16.92617 | 0.64797 | 0.0167355422 | 16.37579 | 0.630373 | 0.0818816476 | 16.22739 | 0.446685 | 0.2375515704 | 16.07295 | 0.303415 | 0.1598829112 | 16.05125 | 0.410093 | 0.7556770838 | 15.29803 | 0.586167 | 14.55476 | 14.67138 | 0.670724 | 1.475754 | 14.90652 | 0.436203 | 41.65534 | 18.50661 | 0.347345 | 2.75459 | 14.6147 | 0.431253 | 6.90955 | 15.02592 | 0.373959 | 0.0553342771 | 0.0553342771 | 13.7597 | 0.311634 | 0.2701357099 | 13.89975 | 0.4459 | 0.545205051 | 13.7045 | 0.379622 | 0.3348993203 | 7.80528 | 0.0038083198 | 7.81527 | 0.504797 | 0.0382439569 | 7.93598 | 0.168757 | 0.1132185208 | 7.83759 | 0.132312 | 0.1864912592 | 7.85772 | 0.139428 | 0.2810007853 | 7.72752 | 0.117109 | 0.3348993203 | 7.80528 | 0.07985 | 0.3699946226 | 7.82129 | 0.104548 | 1.64418e-05 | 1.64418 | 16.49515 | 0.0596966 | 3.7563e-06 | 0.37563 | 7.851028 | 1.42042 | 0.2375515704 | 16.87881 | 18.66621 | 15.61175 | 16.35848 | 16.1172 | 16.49515 | 0.2208160282 | 0.1822172933 | 4.226884 | 4.377126 | 23.78824 | 372.8406 | 7.851028 | 7.79684 | 7.82129 | 0.2810007853 | 0.3699946226 | 8.644123
440 | HAFVUH_SL | HAFVUH_SL | O.[Mg].[O-]C(=O)c1cc(cc(c1)C(=O)[O-])c1cc(cc(c1)C(=O)[O-])C(=O)[O-] MOFid-v1.UNKNOWN.cat0;HAFVUH_SL | [Mg] | O.[O-]C(=O)c1cc(cc(c1)C(=O)[O-])c1cc(cc(c1)C(=O)[O-])C(=O)[O-] | UNKNOWN | 0 | Mg | 6 | O48 | 1 | 3.665 | Mg节点 (CN=6) | M-M=3.67Å | 7.26111 | 7.14037 | 7.26111 | 0.948615 | 1661.34 | 1751.34 | 0 | 0 | 0.5896 | 0.621538 | 0 | Mg | Mg | No |  | 0.9486149 | 2876.794 | 152 | 15.2927 | 15.2927 | 12.301 | 2876.794 | 8 | 4 | 64 | 40 | 0 | 40 | 0 | 0 | 0 | 0 | 0 | 0 | 0 | 0 | 0 | 0 | 0 | 0.4210526 | 0 | 0.2631579 | 7.571846 | 30.65333 | 0.325887 | 0.0031007467 | 22.94467 | 0.277369 | 0.0076136896 | 22.78327 | 0.154659 | 0.0772271016 | 23.04087 | 0.182948 | 0.4020372935 | 23.41585 | 0.113783 | 1.281343653 | 24.05431 | 0.18462 | 0.8421506413 | 23.74178 | 0.201935 | 4.943024 | 27.48883 | 0.370855 | 11.053 | 34.01443 | 1.796141 | 7.571846 | 30.65333 | 0.325887 | 11.58133 | 36.14817 | 1.95857 | 9.096176 | 32.58424 | 0.470711 | 10.32956 | 33.68306 | 0.889226 | 0.1491426216 | 0.1491426216 | 22.44526 | 0.21526 | 0.7664092613 | 23.24588 | 0.251311 | 1.505457 | 24.04796 | 0.146737 | 0.523640822 | 14.64393 | 0.0056893505 | 14.34347 | 0.092712 | 0.0608309209 | 14.40999 | 0.12004 | 0.180129806 | 14.45763 | 0.093625 | 0.2945430501 | 14.44306 | 0.079183 | 0.4392640018 | 14.5687 | 0.038519 | 0.523640822 | 14.64393 | 0.144765 | 0.5794846874 | 14.58044 | 0.060015 | 7.61378e-05 | 7.61378 | 22.90594 | 0.03608683 | 6.09266e-06 | 0.609266 | 14.35714 | 7.422703 | 1.281343653 | 25.36055 | 26.93027 | 23.92047 | 25.23091 | 23.73731 | 22.90594 | 1.204117 | 1.132201 | 14.58512 | 12.49664 | 16.20637 | 81.04394 | 14.35714 | 14.5519 | 14.58044 | 0.4392640018 | 0.5794846874 | 8.548803
441 | HAHPIQ_charged | HAHPIQ_charged | [Ag].[Ag]1[Ag]2[Ag][Ag]1[Ag]2.c1ccc(cc1)C1=NN=C([N]1)c1ccccc1.c1ccc(cc1)C1=N[N]C(=N1)c1ccccc1 MOFid-v1.ERROR.cat0;HAHPIQ_charged | [Ag]1[Ag]2[Ag][Ag]1[Ag]2 | c1ccc(cc1)C1=NN=C([N]1)c1ccccc1.c1ccc(cc1)C1=N[N]C(=N1)c1ccccc1 | ERROR | 0 | Ag | 2 | N36 | 0 | 3.296 | Ag节点 (CN=2) | M-M=3.3Å | 9.53782 | 8.62412 | 9.53782 | 1.59282 | 617.871 | 387.91 | 0 | 0 | 0.455 | 0.285657 | 0 | Ag | Ag | Yes | Ag | 1.592821 | 4942.533 | 364 | 12.02 | 21.79 | 21.79 | 4942.533 | 16 | 5 | 168 | 120 | 42 | 18 | 0 | 0 | 0 | 0 | 0 | 0 | 0 | 0 | 0 | 0 | 0 | 0.4615385 | 0.1153846 | 0.04945055 | 0.2974722909 | 17.79428 | 0.235472 | 9.7555e-05 | 17.11033 | 0.723955 | 0.0002469634 | 16.88401 | 0.621017 | 0.0026146485 | 16.60963 | 0.222496 | 0.013019631 | 16.7904 | 0.12905 | 0.0396196144 | 16.83602 | 0.061711 | 0.0261034198 | 16.8269 | 0.084622 | 0.1379655515 | 17.20097 | 0.064684 | 2.016536422 | 27.09388 | 0.354516 | 0.2974722909 | 17.79428 | 0.235472 | 2.274583 | 28.74478 | 1.309212 | 0.6566309504 | 19.48953 | 0.210633 | 1.551766 | 23.86624 | 0.422775 | 0.0078184581 | 0.0078184581 | 16.53491 | 0.078676 | 0.0392021495 | 16.67833 | 0.093985 | 0.0797568852 | 16.93061 | 0.208415 | 0.0417166064 | 10.95344 | 0.0004684395 | 10.83997 | 0.465463 | 0.0046817588 | 10.91607 | 0.07146 | 0.0142315975 | 10.91195 | 0.058913 | 0.0230880051 | 10.89591 | 0.069895 | 0.0350705655 | 10.90967 | 0.034368 | 0.0417166064 | 10.95344 | 0.042667 | 0.0468105568 | 10.9513 | 0.017923 | 2.58164e-06 | 0.258164 | 16.69364 | 0.01900205 | 4.72676e-07 | 0.0472676 | 10.88075 | 0.2896538328 | 0.0396196144 | 19.00247 | 20.72324 | 16.83272 | 19.45145 | 16.81777 | 16.69364 | 0.0370049659 | 0.0318011563 | 5.648557 | 5.461754 | 20.80272 | 2060.759 | 10.88075 | 10.91967 | 10.9513 | 0.0350705655 | 0.0468105568 | 5.812892
442 | HALQUJ_clean | HALQUJ_clean | N#CC1=C(NC(=C(C1c1ccc(cc1)C1C(=C(NC(=C1C#N)c1ccncc1)c1ccncc1)C#N)C#N)c1ccncc1)c1ccncc1.[C]#N.[Cu] MOFid-v1.bbf,UNKNOWN.cat0;HALQUJ_clean | [Cu] | N#CC1=C(NC(=C(C1c1ccc(cc1)C1C(=C(NC(=C1C#N)c1ccncc1)c1ccncc1)C#N)C#N)c1ccncc1)c1ccncc1.[C]#N | bbf | 0 | Cu | 3 | N12 | 0 | 4.98 | Cu节点 (CN=3) | M-M=4.98Å | 5.83271 | 4.11171 | 5.82021 | 0.775057 | 2252.16 | 2905.8 | 0 | 0 | 0.6658 | 0.859034 | 0 | Cu | Cu | No |  | 0.7750568 | 3530.069 | 160 | 17.8729 | 8.7298 | 22.7524 | 3530.069 | 4 | 4 | 84 | 48 | 24 | 0 | 0 | 0 | 0 | 4 | 0 | 0 | 0 | 0 | 0 | 0 | 0 | 0.525 | 0.15 | 0 | 6.179978 | 26.40742 | 0.253229 | 0.00318387 | 23.82409 | 0.508132 | 0.0081455482 | 23.90262 | 0.190902 | 0.081723544 | 24.02452 | 0.10618 | 0.4037420241 | 24.04544 | 0.250588 | 1.156043 | 23.99016 | 0.100672 | 0.794665115 | 23.99519 | 0.156966 | 3.637861 | 24.92651 | 0.497839 | 13.05858 | 30.72111 | 1.435275 | 6.179978 | 26.40742 | 0.253229 | 14.28575 | 31.38429 | 1.184363 | 8.771643 | 27.8203 | 0.663512 | 11.49018 | 29.30909 | 0.678488 | 0.146447903 | 0.146447903 | 23.28095 | 0.152092 | 0.7184646623 | 23.43258 | 0.241938 | 1.367587 | 23.71725 | 0.293144 | 0.4660260062 | 14.45884 | 0.0054042336 | 14.39164 | 0.179702 | 0.0533949408 | 14.43399 | 0.041498 | 0.1573878724 | 14.43825 | 0.053691 | 0.2626073147 | 14.46053 | 0.067335 | 0.3916640551 | 14.49203 | 0.09436 | 0.4660260062 | 14.45884 | 0.081506 | 0.5135792158 | 14.46914 | 0.107366 | 8.02531e-05 | 8.02531 | 23.82435 | 0.05011538 | 5.35947e-06 | 0.535947 | 14.39189 | 6.03353 | 1.156043 | 25.45161 | 27.38485 | 24.13942 | 24.83055 | 24.01026 | 23.82435 | 1.07432 | 1.009595 | 14.7581 | 14.97407 | 16.2569 | 88.39693 | 14.39189 | 14.47047 | 14.46914 | 0.3916640551 | 0.5135792158 | 9.432461
443 | HAQKES_clean | HAQKES_clean | [Cd].[Cu].[O-]C(=O)C.[O]CC(c1ccncc1)(C[O])C[O] MOFid-v1.UNKNOWN.cat0;HAQKES_clean | [Cd] ¦ [Cu] | [O-]C(=O)C.[O]CC(c1ccncc1)(C[O])C[O] | UNKNOWN | 0 | Cd,Cu | 5 | O368,N24 | 0.939 | 3.157 | Cd节点 (CN=5) | M-M=3.16Å | 7.18365 | 5.84135 | 6.93817 | 1.26274 | 1917.74 | 1518.71 | 0 | 0 | 0.6256 | 0.495429 | 0.00158385 | Cd,Cu | Cd | Yes | Cd,Cu | 1.262752 | 19429.46 | 1096 | 26.343 | 27.158 | 27.158 | 19429.46 | 80 | 6 | 368 | 440 | 32 | 176 | 0 | 0 | 0 | 48 | 0 | 0 | 0 | 0 | 0 | 0 | 0 | 0.3357664 | 0.02919708 | 0.1605839 | 1.783321 | 22.08771 | 0.348865 | 0.0009475508 | 23.16693 | 0.646058 | 0.0019593996 | 22.18989 | 0.79347 | 0.0203858777 | 22.32498 | 0.200811 | 0.0995199025 | 22.20424 | 0.15723 | 0.2987458335 | 21.98498 | 0.221765 | 0.2007792375 | 22.03354 | 0.198559 | 0.9596421828 | 22.16979 | 0.393169 | 7.368226 | 29.76028 | 1.033182 | 1.783321 | 22.08771 | 0.348865 | 8.203644 | 31.73467 | 1.901803 | 3.482239 | 23.66733 | 0.330367 | 6.006446 | 27.48523 | 0.57013 | 0.0423792077 | 0.0423792077 | 20.84609 | 0.188622 | 0.2067826483 | 20.71932 | 0.108307 | 0.4181609179 | 21.00745 | 0.578881 | 0.178924656 | 13.24171 | 0.0019661678 | 13.02727 | 0.1475 | 0.0208968783 | 13.25928 | 0.065629 | 0.0598344463 | 13.27816 | 0.052977 | 0.1014048517 | 13.18502 | 0.110239 | 0.1483390712 | 13.15399 | 0.031524 | 0.178924656 | 13.24171 | 0.141593 | 0.1969958026 | 13.21764 | 0.10774 | 2.02203e-05 | 2.02203 | 22.33139 | 0.0635421 | 2.05344e-06 | 0.205344 | 13.22549 | 1.740942 | 0.2987458335 | 23.61271 | 25.67164 | 21.92607 | 23.24042 | 22.07425 | 22.33139 | 0.2783599558 | 0.2563666258 | 10.06969 | 9.847037 | 17.59665 | 275.6489 | 13.22549 | 13.19357 | 13.21764 | 0.1483390712 | 0.1969958026 | 9.105902
444 | HATZOS02_clean | HATZOS02_clean | O=C(c1ccccn1)c1cccnc1.[Ag][Ag] MOFid-v1.dia.cat0;HATZOS02_clean | [Ag][Ag] | O=C(c1ccccn1)c1cccnc1 | dia | 0 | Ag | 3 | N16,O8 | 0.333 | 2.998 | Ag节点 (CN=3) | M-M=3Å | 4.8576 | 4.0805 | 4.8576 | 1.31729 | 1109.65 | 842.374 | 1.31609 | 0.999089 | 0.544 | 0.41297 | 0 | Ag | Ag | Yes | Ag | 1.317286 | 2945.37 | 184 | 10.2364 | 10.2364 | 28.109 | 2945.37 | 8 | 5 | 88 | 64 | 16 | 8 | 0 | 0 | 0 | 0 | 0 | 0 | 0 | 0 | 0 | 0 | 0 | 0.4782609 | 0.08695652 | 0.04347826 | 2.627743 | 28.48154 | 0.20849 | 0.0021661073 | 25.90497 | 0.273572 | 0.0055591206 | 25.89152 | 0.151134 | 0.0566730704 | 25.93308 | 0.093958 | 0.2771856453 | 26.15796 | 0.172613 | 0.7699429533 | 26.6979 | 0.150542 | 0.5335757095 | 26.51208 | 0.129484 | 1.866464029 | 27.66805 | 0.173976 | 4.338568 | 30.39469 | 0.886771 | 2.627743 | 28.48154 | 0.20849 | 4.716686 | 30.57596 | 1.051566 | 3.270244 | 29.54961 | 0.5005 | 3.939778 | 29.905 | 0.831569 | 0.0860617488 | 0.0860617488 | 26.11084 | 0.129833 | 0.4040325074 | 26.32848 | 0.189915 | 0.7443396128 | 26.63741 | 0.211472 | 0.2576597693 | 17.06491 | 0.0031148195 | 16.97982 | 0.152786 | 0.030627473 | 16.99501 | 0.0547 | 0.0892526555 | 17.024 | 0.031307 | 0.1503387831 | 17.037 | 0.027281 | 0.2190074751 | 17.05087 | 0.065002 | 0.2576597693 | 17.06491 | 0.061748 | 0.2853911735 | 17.05769 | 0.106131 | 5.69329e-05 | 5.69329 | 25.89141 | 0.02415258 | 3.08368e-06 | 0.308368 | 17.00688 | 2.541681 | 0.7699429533 | 27.62238 | 28.89299 | 27.11587 | 26.85828 | 26.45598 | 25.89141 | 0.7132698829 | 0.6838812045 | 17.57801 | 18.46265 | 16.0234 | 121.3974 | 17.00688 | 17.05093 | 17.05769 | 0.2190074751 | 0.2853911735 | 8.884531
445 | HAXNOJ_clean | HAXNOJ_clean | [C]#N.[C]#[C].[Cd] MOFid-v1.ERROR.cat0;HAXNOJ_clean | [Cd] | [C]#N.[C]#[C] | ERROR | 0 | Cd | 0 | N24 | 0 | 5.519 | Cd节点 (CN=0) | M-M=5.52Å | 6.09414 | 4.53148 | 6.04647 | 1.2268 | 2259.24 | 1841.57 | 0 | 0 | 0.705 | 0.574664 | 0 | Cd | Cd | No |  | 1.226826 | 3669.838 | 88 | 22.773 | 8.549 | 18.85 | 3669.838 | 16 | 3 | 48 | 0 | 24 | 0 | 0 | 0 | 0 | 0 | 0 | 0 | 0 | 0 | 0 | 0 | 0 | 0.5454545 | 0.2727273 | 0 | 0.7080392266 | 17.17587 | 0.093815 | 0.0002966025 | 16.38799 | 0.473991 | 0.0006638977 | 16.42879 | 0.308009 | 0.0070354716 | 16.41336 | 0.134679 | 0.0348577035 | 16.44138 | 0.044482 | 0.1052385451 | 16.49838 | 0.070477 | 0.0699151911 | 16.52761 | 0.05923 | 0.3590595498 | 16.86395 | 0.039639 | 5.473863 | 22.13624 | 0.187812 | 0.7080392266 | 17.17587 | 0.093815 | 7.00099 | 24.07049 | 0.453463 | 1.47284 | 17.86216 | 0.141754 | 3.533344 | 19.93461 | 0.221263 | 0.0213768916 | 0.0213768916 | 16.59579 | 0.087963 | 0.1061729196 | 16.65356 | 0.092482 | 0.2102434965 | 16.74857 | 0.115176 | 0.1207187341 | 11.09325 | 0.0013938778 | 11.12253 | 0.229628 | 0.0133670887 | 11.07067 | 0.033781 | 0.0404946869 | 11.09248 | 0.051056 | 0.0677052723 | 11.09255 | 0.038889 | 0.1011322148 | 11.09271 | 0.034912 | 0.1207187341 | 11.09325 | 0.057653 | 0.1331314698 | 11.13487 | 0.034834 | 6.98644e-06 | 0.698644 | 16.413 | 0.01537443 | 1.35345e-06 | 0.135345 | 11.07437 | 0.686662335 | 0.1052385451 | 18.77945 | 20.38163 | 16.59811 | 19.3586 | 16.48912 | 16.413 | 0.0982030735 | 0.0838616535 | 5.203018 | 5.161949 | 21.53363 | 791.5746 | 11.07437 | 11.09284 | 11.13487 | 0.1011322148 | 0.1331314698 | 5.338632
446 | HEDBOJ_clean | HEDBOJ_clean | [Ce].[O-]C(=O)c1c(C(=O)[O-])c(C(=O)[O-])c(c(c1C(=O)[O-])C(=O)[O-])C(=O)[O-].[U]O[U] MOFid-v1.UNKNOWN.cat0;HEDBOJ_clean | [U]O[U] | [O-]C(=O)c1c(C(=O)[O-])c(C(=O)[O-])c(c(c1C(=O)[O-])C(=O)[O-])C(=O)[O-] | UNKNOWN | 0 | Ce,U | 5 | O48 | 1 | 4.409 | Ce节点 (CN=5) | M-M=4.41Å | 6.12669 | 4.55303 | 6.11551 | 2.25914 | 1566.11 | 693.232 | 0 | 0 | 0.5588 | 0.247351 | 0 | Ce,U | Ce | Yes | Ce,U | 2.259136 | 2846.908 | 112 | 8.3188 | 15.8523 | 21.5884 | 2846.908 | 12 | 4 | 48 | 0 | 0 | 52 | 0 | 0 | 0 | 0 | 0 | 0 | 0 | 0 | 0 | 0 | 0 | 0.4285714 | 0 | 0.4642857 | 0.2896240403 | 17.49698 | 0.050745 | 0.0001202178 | 17.09376 | 0.595746 | 0.0002961069 | 16.96259 | 0.574191 | 0.0030062518 | 16.8797 | 0.156643 | 0.0144293631 | 17.00186 | 0.093084 | 0.0439190311 | 16.9997 | 0.172638 | 0.0293452453 | 16.93841 | 0.025446 | 0.1447527181 | 17.24236 | 0.128119 | 2.10232 | 21.12501 | 0.0896 | 0.2896240403 | 17.49698 | 0.050745 | 2.813160222 | 22.59827 | 0.50102 | 0.5592749825 | 17.83101 | 0.099603 | 1.314208 | 19.41547 | 0.286052 | 0.008758149 | 0.008758149 | 16.58679 | 0.106738 | 0.0429742322 | 16.69703 | 0.165854 | 0.0853869101 | 16.76532 | 0.126276 | 0.0478127969 | 10.75303 | 0.000529281 | 10.58697 | 0.192836 | 0.0052161615 | 10.70553 | 0.046903 | 0.0158050097 | 10.71192 | 0.060954 | 0.0262542762 | 10.71338 | 0.057197 | 0.0387714502 | 10.75857 | 0.053434 | 0.0478127969 | 10.75303 | 0.047453 | 0.0522350368 | 10.74941 | 0.070504 | 2.91214e-06 | 0.291214 | 16.97872 | 0.0416402 | 5.31775e-07 | 0.0531775 | 10.72809 | 0.2808658913 | 0.0439190311 | 19.02331 | 20.64741 | 17.02316 | 19.39936 | 16.97999 | 16.97872 | 0.0409127793 | 0.0351608821 | 5.663837 | 5.476263 | 20.82295 | 1865.615 | 10.72809 | 10.74166 | 10.74941 | 0.0387714502 | 0.0522350368 | 6.250625
447 | HEHCOO_clean | HEHCOO_clean | * MOFid-v1.NA.NA;HEHCOO_clean |  |  | NA |  | Cd,Co | 6 | N60,Cl6,O6 | 0.083 | 4.699 | Cd节点 (CN=6) | M-M=4.7Å | 9.66574 | 7.84648 | 9.66574 | 0.868335 | 1891.17 | 2177.92 | 0 | 0 | 0.6642 | 0.764912 | 0 | Cd,Co | Cd | No |  | 0.8683354 | 9654.328 | 438 | 21.858 | 21.858 | 23.333 | 9654.328 | 12 | 7 | 204 | 132 | 60 | 24 | 0 | 0 | 0 | 0 | 0 | 6 | 0 | 0 | 0 | 0 | 0 | 0.4657534 | 0.1369863 | 0.05479452 | 0.946774143 | 18.03216 | 0.583793 | 0.0003936881 | 17.86363 | 0.683487 | 0.0009074635 | 17.97644 | 0.463008 | 0.0094732753 | 18.20006 | 0.341992 | 0.0472846679 | 18.11251 | 0.12598 | 0.1418663838 | 18.15905 | 0.234555 | 0.0916401971 | 17.98615 | 0.295369 | 0.4605742562 | 17.95033 | 0.469178 | 10.36956 | 24.76922 | 0.647951 | 0.946774143 | 18.03216 | 0.583793 | 12.60475 | 28.57023 | 0.499552 | 1.962603 | 18.25333 | 0.546268 | 5.635041412 | 19.79304 | 0.132029 | 0.0272820921 | 0.0272820921 | 16.6892 | 0.377481 | 0.1327694644 | 16.58223 | 0.290031 | 0.2709738058 | 16.80013 | 0.150973 | 0.1446122966 | 10.38893 | 0.0017505504 | 10.58285 | 0.152383 | 0.0162365403 | 10.37927 | 0.086303 | 0.0483097426 | 10.46142 | 0.092828 | 0.0803594227 | 10.37902 | 0.089159 | 0.1205923687 | 10.44172 | 0.055831 | 0.1446122966 | 10.38893 | 0.152747 | 0.1594498822 | 10.41683 | 0.101168 | 9.35008e-06 | 0.935008 | 18.22289 | 0.06095472 | 1.61971e-06 | 0.161971 | 10.43029 | 0.9194920509 | 0.1418663838 | 19.51652 | 21.37209 | 17.6756 | 19.50188 | 18.0859 | 18.22289 | 0.1323931085 | 0.1145842917 | 5.882063 | 5.772688 | 20.61889 | 585.3426 | 10.43029 | 10.40322 | 10.41683 | 0.1205923687 | 0.1594498822 | 7.7926
448 | HIFGEK_clean | HIFGEK_clean | S1[W]234[Cu]51[S]3[Cu]45S2.[C]#N.[Cu].n1ccc(cc1)C=Cc1ccncc1 MOFid-v1.ERROR.cat0;HIFGEK_clean | S1[W]234[Cu]51[S]3[Cu]45S2 | [C]#N.n1ccc(cc1)C=Cc1ccncc1 | ERROR | 0 | W,Cu | 2 | S56,N52 | 0 | 2.634 | W节点 (CN=2) | M-M=2.63Å | 6.30554 | 5.14447 | 6.30011 | 1.31758 | 1695.15 | 1286.57 | 0 | 0 | 0.5682 | 0.431246 | 0 | W,Cu | W | Yes | Cu | 1.31755 | 9316.398 | 544 | 30.404 | 19.657 | 19.683 | 9316.398 | 32 | 7 | 188 | 216 | 76 | 0 | 0 | 24 | 0 | 24 | 0 | 0 | 0 | 0 | 0 | 0 | 0 | 0.3455882 | 0.1397059 | 0 | 2.473899 | 25.0141 | 0.280296 | 0.0019607013 | 25.90986 | 0.213586 | 0.0047144764 | 25.55218 | 0.200844 | 0.0479031721 | 25.56924 | 0.157785 | 0.222741253 | 25.26941 | 0.419503 | 0.5622976932 | 25.21414 | 0.2988 | 0.3975167673 | 24.82862 | 0.445287 | 1.493505 | 24.52639 | 0.42387 | 5.729533 | 31.69695 | 1.474875 | 2.473899 | 25.0141 | 0.280296 | 6.191798 | 31.86118 | 2.018886 | 3.749711 | 26.75077 | 0.718234 | 5.095675 | 29.47328 | 0.654744 | 0.0764504426 | 0.0764504426 | 24.83293 | 0.232436 | 0.3406775657 | 24.30714 | 0.237175 | 0.6207112053 | 23.92854 | 0.315842 | 0.2520257945 | 15.63047 | 0.0031046552 | 15.81042 | 0.105765 | 0.0306170406 | 15.8765 | 0.103821 | 0.0889950419 | 15.81976 | 0.126579 | 0.1507398016 | 15.91579 | 0.140912 | 0.2161210324 | 15.70556 | 0.178521 | 0.2520257945 | 15.63047 | 0.05937 | 0.2787028315 | 15.60332 | 0.16479 | 4.87848e-05 | 4.87848 | 25.64727 | 0.02090159 | 3.11188e-06 | 0.311188 | 15.9092 | 2.397449 | 0.5622976932 | 26.27312 | 28.22481 | 25.38903 | 25.20553 | 25.10406 | 25.64727 | 0.5143945211 | 0.4858472506 | 13.00886 | 15.67695 | 16.93452 | 158.9307 | 15.9092 | 15.75061 | 15.60332 | 0.2161210324 | 0.2787028315 | 9.73807
449 | HIFTOG_clean | HIFTOG_clean | [O-]C(=O)c1ccc(cc1)C(=O)[O-].[Zn][O]([Zn])([Zn])[Zn] MOFid-v1.pcu.cat1;HIFTOG_clean | [Zn][O]([Zn])([Zn])[Zn] | [O-]C(=O)c1ccc(cc1)C(=O)[O-] | pcu | 1 | Zn | 4 | O64 | 1 | 3.194 | Zn节点 (CN=4) | M-M=3.19Å | 7.95891 | 4.14066 | 7.95891 | 1.16582 | 1897.92 | 1627.97 | 0 | 0 | 0.6126 | 0.525468 | 0 | Zn | Zn | No |  | 1.165758 | 4386.481 | 212 | 18.3666 | 18.3666 | 18.3666 | 4386.481 | 16 | 4 | 96 | 48 | 0 | 52 | 0 | 0 | 16 | 0 | 0 | 0 | 0 | 0 | 0 | 0 | 0 | 0.4528302 | 0 | 0.245283 | 4.278844 | 27.29857 | 0.170539 | 0.0029465046 | 25.71844 | 0.40455 | 0.0068285042 | 25.54537 | 0.157357 | 0.0679765921 | 25.61745 | 0.132613 | 0.3216397947 | 25.29665 | 0.213651 | 0.874906915 | 25.04275 | 0.21244 | 0.6221589145 | 25.07298 | 0.251909 | 2.48188 | 25.33554 | 0.473554 | 8.110739 | 32.67593 | 0.656814 | 4.278844 | 27.29857 | 0.170539 | 8.623015 | 32.07976 | 1.78682 | 5.976749 | 29.63764 | 0.335837 | 7.399412 | 31.81115 | 0.487993 | 0.1105020403 | 0.1105020403 | 24.84166 | 0.11488 | 0.5229031061 | 24.53682 | 0.273799 | 0.9510046582 | 24.50753 | 0.350973 | 0.3289959099 | 15.37735 | 0.0037703895 | 15.44471 | 0.106723 | 0.038215272 | 15.45608 | 0.094303 | 0.1114273888 | 15.45061 | 0.054916 | 0.1841788606 | 15.44423 | 0.047837 | 0.2718454901 | 15.39482 | 0.047981 | 0.3289959099 | 15.37735 | 0.081162 | 0.3609650792 | 15.45376 | 0.217094 | 6.80148e-05 | 6.80148 | 25.55176 | 0.02912485 | 3.8233e-06 | 0.38233 | 15.46334 | 4.168342 | 0.874906915 | 26.34229 | 28.12756 | 25.43765 | 25.46165 | 25.13746 | 25.55176 | 0.8069303229 | 0.7644048747 | 16.09199 | 17.78955 | 16.1582 | 110.2441 | 15.46334 | 15.40547 | 15.45376 | 0.2718454901 | 0.3609650792 | 10.08842
450 | HIHGAI_clean | HIHGAI_clean | [Eu].[Eu][Eu].[O-]C(=O)c1ccc(cc1)[Si](c1ccc(cc1)C(=O)[O-])(c1ccc(cc1)C(=O)[O-])c1ccc(cc1)C(=O)[O-].[O][C](c1ccc(cc1)[Si](c1ccc(cc1)C(=O)[O-])(c1ccc(cc1)C(=O)[O-])c1ccc(cc1)[C]([O])[O])[O] MOFid-v1.ERROR.cat0;HIHGAI_clean | [Eu][Eu] | [O-]C(=O)c1ccc(cc1)[Si](c1ccc(cc1)C(=O)[O-])(c1ccc(cc1)C(=O)[O-])c1ccc(cc1)C(=O)[O-].[O][C](c1ccc(cc1)[Si](c1ccc(cc1)C(=O)[O-])(c1ccc(cc1)C(=O)[O-])c1ccc(cc1)[C]([O])[O])[O] | ERROR | 0 | Eu,Si | 6 | O48 | 1 | 4.363 | Eu节点 (CN=6) | M-M=4.36Å | 10.55614 | 5.67197 | 10.5437 | 1.00791 | 1714.99 | 1701.54 | 0.0538795 | 0.0534569 | 0.6458 | 0.640735 | 0 | Eu,Si | Eu | Yes | Eu | 1.007904 | 7029.606 | 326 | 17.7756 | 17.7756 | 24.837 | 7029.606 | 8 | 5 | 168 | 96 | 0 | 48 | 0 | 0 | 0 | 0 | 0 | 0 | 0 | 0 | 0 | 0 | 0 | 0.5153374 | 0 | 0.1472393 | 3.775682 | 24.65685 | 0.670197 | 0.0022894978 | 23.76881 | 0.366602 | 0.0054666705 | 23.83006 | 0.688734 | 0.0553654189 | 23.888 | 0.120206 | 0.2715449899 | 23.85015 | 0.108683 | 0.7345508842 | 23.75991 | 0.275143 | 0.5147913178 | 23.77184 | 0.360352 | 2.125145 | 23.81071 | 0.658697 | 11.32012 | 32.69367 | 1.925485 | 3.775682 | 24.65685 | 0.670197 | 12.32515 | 33.05731 | 1.444721 | 6.473746 | 26.15842 | 0.772419 | 9.957836 | 30.63807 | 1.387451 | 0.104572777 | 0.104572777 | 22.72533 | 0.194882 | 0.4804312726 | 22.88898 | 0.32581 | 0.895159963 | 22.41141 | 0.408586 | 0.3530660539 | 14.10538 | 0.0042420894 | 14.17631 | 0.258421 | 0.0418554774 | 14.1973 | 0.071139 | 0.1232124827 | 14.27368 | 0.101197 | 0.2025685577 | 14.15824 | 0.142153 | 0.2948750168 | 14.15923 | 0.091443 | 0.3530660539 | 14.10538 | 0.156936 | 0.3884690438 | 14.02081 | 0.132784 | 5.60722e-05 | 5.60722 | 23.87592 | 0.02782548 | 4.18454e-06 | 0.418454 | 14.21319 | 3.671109 | 0.7345508842 | 24.91433 | 26.79187 | 23.62469 | 24.32644 | 23.79397 | 23.87592 | 0.6791854653 | 0.6299781072 | 12.45529 | 13.39985 | 16.88537 | 126.9877 | 14.21319 | 14.14095 | 14.02081 | 0.2948750168 | 0.3884690438 | 9.662732
451 | HIQWOV_clean | HIQWOV_clean | [Cd].[Na].[O-]C(=O)c1ccc(cc1)C(=O)[O-] MOFid-v1.ERROR.cat0;HIQWOV_clean | [Cd] ¦ [Na] | [O-]C(=O)c1ccc(cc1)C(=O)[O-] | ERROR | 0 | Cd,Na | 8 | O288 | 1 | 3.377 | Cd节点 (CN=8) | M-M=3.38Å | 6.76103 | 5.10334 | 6.76103 | 1.07696 | 1941.39 | 1802.66 | 0 | 0 | 0.6212 | 0.57681 | 0 | Cd,Na | Cd | No |  | 1.076964 | 16873.22 | 808 | 29.37 | 20.998 | 27.36 | 16873.22 | 40 | 5 | 384 | 192 | 0 | 192 | 0 | 0 | 0 | 0 | 0 | 0 | 0 | 0 | 0 | 0 | 0 | 0.4752475 | 0 | 0.2376238 | 3.551195 | 24.65938 | 0.362129 | 0.0020652007 | 23.68069 | 0.315403 | 0.0054439969 | 23.61705 | 0.284265 | 0.0520960575 | 23.61004 | 0.109813 | 0.2535148044 | 23.67755 | 0.190501 | 0.7135382529 | 23.58498 | 0.177834 | 0.4936674863 | 23.65568 | 0.23774 | 2.047539 | 23.52071 | 0.295263 | 8.431033 | 30.89271 | 0.695312 | 3.551195 | 24.65938 | 0.362129 | 9.12246 | 32.66698 | 1.019325 | 5.44900226 | 26.52763 | 0.331999 | 7.416076 | 29.43042 | 0.549746 | 0.094969532 | 0.094969532 | 23.05485 | 0.236903 | 0.45693707 | 22.95268 | 0.159229 | 0.850113354 | 22.88009 | 0.130642 | 0.3348777709 | 14.58769 | 0.0038996654 | 14.60016 | 0.096078 | 0.0387019519 | 14.61074 | 0.074715 | 0.1162429265 | 14.60669 | 0.122706 | 0.1894981528 | 14.55113 | 0.150584 | 0.2815046701 | 14.59194 | 0.121876 | 0.3348777709 | 14.58769 | 0.139094 | 0.3711512844 | 14.50984 | 0.054292 | 5.18438e-05 | 5.18438 | 23.61436 | 0.02302195 | 3.92389e-06 | 0.392389 | 14.62374 | 3.456225 | 0.7135382529 | 25.13415 | 27.12069 | 23.73681 | 24.54496 | 23.6394 | 23.61436 | 0.6614421954 | 0.6185687209 | 12.67365 | 13.21235 | 16.78369 | 128.7274 | 14.62374 | 14.57692 | 14.50984 | 0.2815046701 | 0.3711512844 | 8.990617
452 | HOWPOZ_clean | HOWPOZ_clean | C1N2CN3CN1CN(C2)C3.[Cd].[O-]C(=O)c1cnccc1C(=O)[O-] MOFid-v1.UNKNOWN.cat0;HOWPOZ_clean | [Cd] | C1N2CN3CN1CN(C2)C3.[O-]C(=O)c1cnccc1C(=O)[O-] | UNKNOWN | 0 | Cd | 6 | O32,N16 | 0.667 | 6.709 | Cd节点 (CN=6) | M-M=6.71Å | 7.21513 | 5.98736 | 7.21361 | 1.27988 | 1504.5 | 1175.5 | 0 | 0 | 0.585 | 0.457073 | 0 | Cd | Cd | Yes | Cd | 1.279896 | 3607.95 | 216 | 13.199 | 13.645 | 20.033 | 3607.95 | 8 | 5 | 80 | 72 | 24 | 32 | 0 | 0 | 0 | 0 | 0 | 0 | 0 | 0 | 0 | 0 | 0 | 0.3703704 | 0.1111111 | 0.1481481 | 3.938732 | 27.361 | 0.242446 | 0.001499084 | 21.78401 | 0.357179 | 0.0038409813 | 21.81818 | 0.206619 | 0.0370635594 | 21.80311 | 0.17651 | 0.1872259267 | 21.96599 | 0.110856 | 0.5984379266 | 22.51485 | 0.177405 | 0.3888358676 | 22.29572 | 0.164957 | 2.195032 | 25.00651 | 0.17034 | 7.003534 | 34.42258 | 1.063601 | 3.938732 | 27.361 | 0.242446 | 7.429472 | 34.34333 | 0.952454 | 5.346516 | 30.41933 | 0.64082 | 6.4489 | 32.55934 | 1.076384 | 0.0772893546 | 0.0772893546 | 21.44591 | 0.110229 | 0.3944703558 | 21.99576 | 0.055961 | 0.784369292 | 22.65508 | 0.107196 | 0.2940901632 | 14.10473 | 0.0034094609 | 13.91737 | 0.178138 | 0.034126074 | 13.9663 | 0.050423 | 0.1026771399 | 13.96618 | 0.050416 | 0.1710124455 | 14.02805 | 0.09067 | 0.2530912273 | 14.04949 | 0.054585 | 0.2940901632 | 14.10473 | 0.043554 | 0.3300119915 | 14.12236 | 0.061792 | 3.69619e-05 | 3.69619 | 21.72282 | 0.01876385 | 3.46991e-06 | 0.346991 | 13.92353 | 3.861443 | 0.5984379266 | 24.10828 | 25.8953 | 22.11906 | 24.31048 | 22.25885 | 21.72282 | 0.5613743672 | 0.521148572 | 11.82257 | 10.65212 | 16.82568 | 146.9184 | 13.92353 | 14.06076 | 14.12236 | 0.2530912273 | 0.3300119915 | 7.799292
453 | HOWSAP_clean | HOWSAP_clean | O=C(N1CCCC1C(=O)[O-])c1cc(cc(c1)C(=O)[O-])C(=O)[O-].[Cu][Cu] MOFid-v1.UNKNOWN.cat0;HOWSAP_clean | [Cu][Cu] | O=C(N1CCCC1C(=O)[O-])c1cc(cc(c1)C(=O)[O-])C(=O)[O-] | UNKNOWN | 0 | Cu | 4 | O52 | 1 | 2.594 | Cu节点 (CN=4) | M-M=2.59Å | 6.71751 | 4.61596 | 6.71751 | 1.15559 | 1670.87 | 1445.9 | 0 | 0 | 0.5844 | 0.505717 | 0 | Cu | Cu | Yes | Cu | 1.155587 | 4593.151 | 268 | 21.78 | 10.8551 | 19.4405 | 4593.151 | 12 | 5 | 112 | 80 | 8 | 56 | 0 | 0 | 0 | 12 | 0 | 0 | 0 | 0 | 0 | 0 | 0 | 0.4179104 | 0.02985075 | 0.2089552 | 3.086739 | 25.16468 | 0.159526 | 0.001574683 | 22.46679 | 0.201381 | 0.0039119402 | 22.39525 | 0.324699 | 0.0378002142 | 22.48384 | 0.122371 | 0.1907934461 | 22.63753 | 0.164015 | 0.5544996038 | 22.741 | 0.311128 | 0.3712888823 | 22.61125 | 0.330619 | 1.724151483 | 23.65524 | 0.107975 | 7.140451 | 31.34252 | 0.80756 | 3.086739 | 25.16468 | 0.159526 | 7.815174 | 32.00411 | 1.834105 | 4.716865 | 27.43911 | 0.353919 | 6.26274 | 30.11213 | 0.542237 | 0.0782296798 | 0.0782296798 | 22.17194 | 0.120817 | 0.367861861 | 22.29329 | 0.12381 | 0.6934601678 | 22.43857 | 0.291301 | 0.3008922078 | 14.45622 | 0.0036238567 | 14.38579 | 0.151637 | 0.0349728239 | 14.3929 | 0.084901 | 0.1048650262 | 14.3962 | 0.083809 | 0.171434491 | 14.46846 | 0.03048 | 0.2528891425 | 14.42306 | 0.076569 | 0.3008922078 | 14.45622 | 0.09811 | 0.3293329648 | 14.41706 | 0.071923 | 3.84572e-05 | 3.84572 | 22.48455 | 0.03332218 | 3.52883e-06 | 0.352883 | 14.41855 | 3.008509 | 0.5544996038 | 24.23312 | 25.97604 | 22.45199 | 24.27133 | 22.66326 | 22.48455 | 0.5166993896 | 0.476269924 | 10.96329 | 10.898 | 17.24787 | 159.1113 | 14.41855 | 14.44925 | 14.41706 | 0.2528891425 | 0.3293329648 | 8.066009
454 | HOXJIO_charged | HOXJIO_charged | CSc1ccc(cc1)c1cc2c(cc1c1ccc(cc1)SC)c1cc(c3ccc(cc3)SC)c(cc1c1c2cc(c2ccc(cc2)SC)c(c1)c1ccc(cc1)SC)c1ccc(cc1)SC.[Ag].[Ag][Ag].[OH2][Ag] MOFid-v1.UNKNOWN.cat0;HOXJIO_charged | [Ag][Ag].[OH2][Ag] | CSc1ccc(cc1)c1cc2c(cc1c1ccc(cc1)SC)c1cc(c3ccc(cc3)SC)c(cc1c1c2cc(c2ccc(cc2)SC)c(c1)c1ccc(cc1)SC)c1ccc(cc1)SC | UNKNOWN | 0 | Ag | 5 | S18,O10 | 0.357 | 1.345 | Ag节点 (CN=5) | M-M=1.34Å | 6.55469 | 4.73411 | 6.53912 | 1.16621 | 1617.91 | 1387.32 | 0 | 0 | 0.5634 | 0.483104 | 0 | Ag | Ag | Yes | Ag | 1.166175 | 4559.81 | 272 | 13.0479 | 19.1477 | 19.9355 | 4559.81 | 6 | 6 | 124 | 100 | 0 | 14 | 12 | 16 | 0 | 0 | 0 | 0 | 0 | 0 | 0 | 0 | 0 | 0.4558824 | 0 | 0.05147059 | 3.438906195 | 27.498 | 0.504149 | 0.0052969024 | 28.86427 | 0.054801 | 0.0138440288 | 28.89216 | 0.107053 | 0.1328402221 | 29.11409 | 0.339879 | 0.5663534929 | 28.64906 | 0.255847 | 1.268675 | 28.53983 | 0.422586 | 0.9744934173 | 28.98279 | 0.567944 | 2.5 | 27.5602 | 0.34464 | 6.662993 | 31.46413 | 1.344763 | 3.438906195 | 27.498 | 0.504149 | 7.209655 | 31.50232 | 1.322563 | 4.52129456 | 28.3603 | 0.57782 | 5.861761 | 29.83679 | 1.020925 | 0.1643796261 | 0.1643796261 | 28.13694 | 0.274914 | 0.6778890038 | 28.06874 | 0.589249 | 1.144602 | 27.77738 | 0.224202 | 0.3642241669 | 16.95077 | 0.0044498664 | 16.94329 | 0.160857 | 0.0448122364 | 16.98556 | 0.088771 | 0.1312918768 | 16.98789 | 0.140731 | 0.2112333363 | 16.94944 | 0.229795 | 0.3106384073 | 16.94541 | 0.153554 | 0.3642241669 | 16.95077 | 0.291225 | 0.3990866582 | 16.99314 | 0.128706 | 0.000135125 | 13.5125 | 28.84168 | 0.02594195 | 4.53882e-06 | 0.453882 | 17.01292 | 3.274527 | 1.268675 | 29.36585 | 30.2408 | 29.23996 | 28.6168 | 28.72389 | 28.84168 | 1.135835 | 1.104295 | 20.42045 | 29.77095 | 16.04069 | 87.68017 | 17.01292 | 16.94854 | 16.99314 | 0.3106384073 | 0.3990866582 | 11.82877
455 | HOXSUK_clean | HOXSUK_clean | [Ni].[O-]C(=O)c1ccc(cc1)c1cc(c2ccc(cc2)C(=O)[O-])c2c3c1ccc1c3c(cc2)c(cc1c1ccc(cc1)C(=O)[O-])c1ccc(cc1)C(=O)[O-].[OH] MOFid-v1.UNKNOWN.cat0;HOXSUK_clean | [Ni] | [O-]C(=O)c1ccc(cc1)c1cc(c2ccc(cc2)C(=O)[O-])c2c3c1ccc1c3c(cc2)c(cc1c1ccc(cc1)C(=O)[O-])c1ccc(cc1)C(=O)[O-].[OH] | UNKNOWN | 0 | Ni | 4 | O56 | 1 | 3.028 | Ni节点 (CN=4) | M-M=3.03Å | 6.8634 | 6.5073 | 6.8549 | 1.07828 | 1271.94 | 1179.6 | 0 | 0 | 0.553 | 0.512854 | 0 | Ni | Ni | Yes | Ni | 1.07828 | 5474.631 | 324 | 42.61 | 6.32 | 25.202 | 5474.631 | 12 | 4 | 176 | 96 | 0 | 40 | 0 | 0 | 0 | 0 | 12 | 0 | 0 | 0 | 0 | 0 | 0 | 0.5432099 | 0 | 0.1234568 | 4.601462 | 28.07814 | 0.516392 | 0.0080169943 | 29.02035 | 0.11674 | 0.0200213885 | 29.14005 | 0.077155 | 0.1908579121 | 29.29011 | 0.309324 | 0.7519996959 | 29.59058 | 0.338669 | 1.614616 | 29.38448 | 0.856564 | 1.24262 | 29.29369 | 0.332701 | 3.20591 | 27.51262 | 1.091572 | 7.879925 | 34.28977 | 0.989024 | 4.601462 | 28.07814 | 0.516392 | 8.396934 | 35.30467 | 1.34824 | 5.899922741 | 30.84241 | 1.278251 | 7.117243 | 32.74607 | 0.685496 | 0.2359865579 | 0.2359865579 | 28.15236 | 0.497097 | 0.8931480236 | 27.74115 | 0.36587 | 1.451084 | 27.11761 | 0.573791 | 0.5078301778 | 17.12277 | 0.0068524204 | 17.54812 | 0.1589 | 0.0668251641 | 17.41414 | 0.157037 | 0.1929746799 | 17.36342 | 0.136563 | 0.3085094139 | 17.29781 | 0.121091 | 0.4436084271 | 17.21227 | 0.063762 | 0.5078301778 | 17.12277 | 0.086493 | 0.5513680831 | 17.01396 | 0.334348 | 0.000200297 | 20.0297 | 29.07814 | 0.04511155 | 6.89023e-06 | 0.689023 | 17.54224 | 4.365476 | 1.614616 | 29.29621 | 30.06999 | 29.1017 | 28.71694 | 29.42292 | 29.07814 | 1.423758 | 1.378629 | 18.19866 | 29.06971 | 16.47611 | 76.56647 | 17.54224 | 17.21095 | 17.01396 | 0.4436084271 | 0.5513680831 | 11.5359
456 | HURFEH_clean | HURFEH_clean | CC1=NN=C([N]1)C.Nc1cc(cc(c1)C(=O)[O-])C(=O)[O-].[Zn][OH]([Zn])[Zn].[Zn][Zn] MOFid-v1.ERROR.cat0;HURFEH_clean | [Zn][OH]([Zn])[Zn].[Zn][Zn] | CC1=NN=C([N]1)C.Nc1cc(cc(c1)C(=O)[O-])C(=O)[O-] | ERROR | 0 | Zn | 7 | N60,O60 | 0.5 | 2.965 | Zn节点 (CN=7) | M-M=2.96Å | 7.40163 | 5.27423 | 7.39913 | 1.02718 | 1852.44 | 1803.42 | 0 | 0 | 0.6308 | 0.61411 | 0 | Zn | Zn | Yes | Zn | 1.027133 | 7563.698 | 400 | 15.4775 | 19.1313 | 25.544 | 7563.698 | 20 | 5 | 144 | 136 | 48 | 52 | 0 | 0 | 20 | 0 | 0 | 0 | 0 | 0 | 0 | 0 | 0 | 0.36 | 0.12 | 0.13 | 4.246125 | 25.01111 | 0.284077 | 0.0036158196 | 26.59854 | 0.407767 | 0.0089280156 | 26.66273 | 0.509164 | 0.0875063074 | 26.56819 | 0.24041 | 0.3909733512 | 25.97103 | 0.529484 | 0.9938080854 | 24.929 | 0.6235 | 0.7116592834 | 25.37512 | 0.35582 | 2.582519 | 23.91951 | 0.24534 | 9.135143 | 30.96899 | 1.428364 | 4.246125 | 25.01111 | 0.284077 | 9.974243 | 31.69585 | 0.888103 | 6.154349 | 26.46242 | 0.441489 | 8.085592 | 29.51688 | 0.803585 | 0.1341366222 | 0.1341366222 | 24.65225 | 0.508914 | 0.60297365 | 24.20644 | 0.243225 | 1.110541 | 23.99501 | 0.472138 | 0.4813942202 | 16.12053 | 0.0059172814 | 16.64128 | 0.160352 | 0.0608918982 | 16.4954 | 0.219465 | 0.1737543576 | 16.36756 | 0.176906 | 0.280050371 | 16.2576 | 0.130175 | 0.4084847643 | 16.02053 | 0.190216 | 0.4813942202 | 16.12053 | 0.118753 | 0.5268384074 | 16.06272 | 0.172112 | 8.97428e-05 | 8.97428 | 26.61178 | 0.04398313 | 6.07771e-06 | 0.607771 | 16.53891 | 4.111988 | 0.9938080854 | 26.32866 | 28.43904 | 25.52047 | 25.02647 | 25.42505 | 26.61178 | 0.906301778 | 0.8596714632 | 12.16457 | 14.76589 | 17.29595 | 101.2769 | 16.53891 | 16.13289 | 16.06272 | 0.4084847643 | 0.5268384074 | 10.07286
457 | HURGEH_clean | HURGEH_clean | [Co].[O-]C(=O)c1cc(cc(c1)C(=O)[O-])C(=O)[O-] MOFid-v1.ERROR.cat0;HURGEH_clean | [Co] | [O-]C(=O)c1cc(cc(c1)C(=O)[O-])C(=O)[O-] | ERROR | 0 | Co | 6 | O68 | 1 | 3.461 | Co节点 (CN=6) | M-M=3.46Å | 7.76009 | 5.17265 | 7.74555 | 1.0195 | 2020.5 | 1981.85 | 0 | 0 | 0.6252 | 0.613242 | 0 | Co | Co | Yes | Co | 1.0195 | 5200.037 | 228 | 14.278 | 18.0309 | 20.2047 | 5200.037 | 12 | 4 | 108 | 36 | 0 | 72 | 0 | 0 | 0 | 0 | 0 | 12 | 0 | 0 | 0 | 0 | 0 | 0.4736842 | 0 | 0.3157895 | 1.961888 | 20.01317 | 0.295495 | 0.0007165005 | 18.6559 | 0.726207 | 0.0018245313 | 18.63828 | 0.323969 | 0.0188110738 | 18.73634 | 0.079485 | 0.0938556886 | 18.75288 | 0.06086 | 0.2860481301 | 18.84474 | 0.174158 | 0.1864741413 | 18.7603 | 0.109491 | 0.9303895633 | 19.14153 | 0.126093 | 9.2314 | 28.20449 | 1.241097 | 1.961888 | 20.01317 | 0.295495 | 10.48469 | 29.77442 | 0.793766 | 4.053204 | 21.60827 | 0.250865 | 7.447819 | 25.69697 | 0.294642 | 0.0492975815 | 0.0492975815 | 18.38916 | 0.137166 | 0.2425902232 | 18.521 | 0.053756 | 0.486345249 | 18.73285 | 0.156144 | 0.2262771128 | 12.08145 | 0.002674152 | 11.93496 | 0.153611 | 0.0257078802 | 12.0226 | 0.094259 | 0.0766420584 | 11.95674 | 0.111813 | 0.1271631721 | 11.99418 | 0.066554 | 0.1875508497 | 11.97601 | 0.030566 | 0.2262771128 | 12.08145 | 0.118394 | 0.2545514742 | 11.9777 | 0.102396 | 1.86152e-05 | 1.86152 | 18.69324 | 0.02468589 | 2.58205e-06 | 0.258205 | 11.9725 | 1.91259 | 0.2860481301 | 20.99796 | 22.81397 | 19.10805 | 21.07188 | 18.78597 | 18.69324 | 0.2672370563 | 0.2367505486 | 7.625882 | 7.209465 | 18.73742 | 293.3249 | 11.9725 | 12.01721 | 11.9777 | 0.1875508497 | 0.2545514742 | 6.720733
458 | HUVNAP_clean | HUVNAP_clean | * MOFid-v1.NA.NA;HUVNAP_clean |  |  | NA |  | Ba,Fe | 5 | O272,N64 | 0.81 | 0.336 | Ba节点 (CN=5) | M-M=0.336Å | 8.75886 | 7.98277 | 8.75886 | 1.18409 | 1179.49 | 996.114 | 8.956 | 7.56363 | 0.5472 | 0.462128 | 0 | Ba,Fe | Ba | Yes | Ba,Fe | 1.184088 | 27072.48 | 1744 | 31.955 | 65.386 | 12.957 | 27072.48 | 56 | 6 | 768 | 640 | 64 | 216 | 0 | 0 | 0 | 0 | 0 | 0 | 32 | 0 | 0 | 0 | 0 | 0.440367 | 0.03669725 | 0.1238532 | 2.320602 | 24.12376 | 0.608522 | 0.000808101 | 24.14664 | 0.666645 | 0.002192492 | 24.23765 | 1.09089 | 0.020749029 | 23.52156 | 0.404065 | 0.1036907538 | 23.33544 | 0.959583 | 0.3261412727 | 23.10153 | 0.618958 | 0.2136287498 | 23.87355 | 1.695832 | 1.09388 | 23.30257 | 0.685202 | 6.514633 | 31.78902 | 1.64975 | 2.320602 | 24.12376 | 0.608522 | 7.025289 | 32.13392 | 2.341509 | 4.148669 | 27.09472 | 0.713947 | 5.792033 | 30.32457 | 0.623795 | 0.0416081359 | 0.0416081359 | 21.36502 | 0.54705 | 0.2088487806 | 21.59907 | 0.484999 | 0.4068840303 | 21.50769 | 0.672641 | 0.1669311317 | 13.57424 | 0.001885569 | 13.46156 | 0.413312 | 0.0191522526 | 13.56439 | 0.140634 | 0.0564181407 | 13.45704 | 0.077461 | 0.0950153234 | 13.62581 | 0.13344 | 0.1399283852 | 13.44722 | 0.247933 | 0.1669311317 | 13.57424 | 0.218344 | 0.1871763926 | 13.54413 | 0.151457 | 2.06706e-05 | 2.06706 | 23.63725 | 0.5050322 | 1.91413e-06 | 0.191413 | 13.48751 | 2.278994 | 0.3261412727 | 24.4819 | 26.26032 | 22.68689 | 24.49849 | 23.43684 | 23.63725 | 0.3053922437 | 0.2845331368 | 11.65386 | 10.79895 | 17.07596 | 251.9591 | 13.48751 | 13.54909 | 13.54413 | 0.1399283852 | 0.1871763926 | 10.14975
459 | HUWPIA_clean | HUWPIA_clean | Cl[Al]Cl.n1ccc(cc1)c1ccncc1 MOFid-v1.lvt.cat0;HUWPIA_clean | Cl[Al]Cl | n1ccc(cc1)c1ccncc1 | lvt | 0 | Al | 6 | N64,Cl32 | 0 | 9.29 | Al节点 (CN=6) | M-M=9.29Å | 6.29862 | 4.63989 | 6.29862 | 1.01225 | 1229.62 | 1214.75 | 0 | 0 | 0.5338 | 0.527343 | 0 | Al | Al | No |  | 1.01223 | 10768.29 | 688 | 7.0809 | 38.7664 | 39.2286 | 10768.29 | 16 | 5 | 320 | 256 | 64 | 0 | 0 | 0 | 0 | 0 | 0 | 0 | 0 | 0 | 0 | 0 | 16 | 0.4651163 | 0.09302326 | 0 | 5.650324935 | 35.09005 | 0.917332 | 0.0147278469 | 28.99977 | 0.120009 | 0.0361093137 | 28.99973 | 0.149134 | 0.3435355026 | 29.17767 | 0.114306 | 1.377231 | 30.14891 | 0.343864 | 2.840128 | 31.39495 | 0.190506 | 2.232116 | 30.68995 | 0.454024 | 4.702245 | 33.71605 | 0.465073 | 7.906856 | 36.28275 | 2.797074 | 5.650324935 | 35.09005 | 0.917332 | 8.384529 | 35.08431 | 1.222781 | 6.44397 | 35.65564 | 0.53557 | 7.336791 | 36.37314 | 1.65616 | 0.4172566219 | 0.4172566219 | 29.06175 | 0.188971 | 1.503507 | 29.74823 | 0.226831 | 2.35508631 | 30.70627 | 0.346184 | 0.8524003223 | 18.52469 | 0.0128502083 | 18.50892 | 0.093875 | 0.1228844012 | 18.49572 | 0.028887 | 0.349484532 | 18.50486 | 0.042586 | 0.5384557187 | 18.47581 | 0.159512 | 0.7429583662 | 18.58676 | 0.075598 | 0.8524003223 | 18.52469 | 0.160759 | 0.9194906731 | 18.52172 | 0.120748 | 0.000365504 | 36.5504 | 28.98052 | 0.04371183 | 1.28238e-05 | 1.28238 | 18.50318 | 5.233068 | 2.840128 | 30.48111 | 30.27275 | 30.44429 | 30.72629 | 30.7446 | 28.98052 | 2.496593 | 2.422872 | 19.11364 | 28.502 | 16.45212 | 57.11757 | 18.50318 | 18.52909 | 18.52172 | 0.7429583662 | 0.9194906731 | 10.47734
460 | HUWSUN_clean | HUWSUN_clean | O=c1ccn(cc1)Cc1c(Cn2ccc(=O)cc2)c(Cn2ccc(=O)cc2)c(c(c1Cn1ccc(=O)cc1)Cn1ccc(=O)cc1)Cn1ccc(=O)cc1.[Co] MOFid-v1.pcu.cat0;HUWSUN_clean | [Co] | O=c1ccn(cc1)Cc1c(Cn2ccc(=O)cc2)c(Cn2ccc(=O)cc2)c(c(c1Cn1ccc(=O)cc1)Cn1ccc(=O)cc1)Cn1ccc(=O)cc1 | pcu | 0 | Co | 6 | O24 | 1 | 12.977 | Co节点 (CN=6) | M-M=13Å | 6.32885 | 4.07784 | 6.32149 | 0.837909 | 1976.96 | 2359.4 | 0 | 0 | 0.6126 | 0.731105 | 0 | Co | Co | No |  | 0.8379093 | 6180.878 | 364 | 18.352 | 18.352 | 18.352 | 6180.878 | 4 | 5 | 168 | 144 | 24 | 24 | 0 | 0 | 0 | 0 | 0 | 4 | 0 | 0 | 0 | 0 | 0 | 0.4615385 | 0.06593407 | 0.06593407 | 8.399232921 | 31.41096 | 0.444389 | 0.0050399566 | 24.34189 | 0.20288 | 0.0129275387 | 24.47024 | 0.131351 | 0.127722319 | 24.49035 | 0.077599 | 0.643783813 | 24.9911 | 0.225624 | 1.975651 | 26.22543 | 0.218294 | 1.275177 | 25.53228 | 0.082102 | 5.892056 | 29.30275 | 0.310521 | 12.34639 | 35.3434 | 1.299701 | 8.399232921 | 31.41096 | 0.444389 | 13.0047 | 35.6668 | 3.377487 | 10.14615 | 33.58194 | 1.298065 | 11.55109 | 34.60107 | 0.510584 | 0.2183313197 | 0.2183313197 | 24.46505 | 0.127387 | 1.013516 | 25.22823 | 0.150275 | 1.988891 | 25.99361 | 0.23791 | 0.6967785055 | 16.08124 | 0.0087132132 | 15.88398 | 0.095053 | 0.0834829229 | 15.94185 | 0.071677 | 0.24638474 | 15.93353 | 0.08708 | 0.3991004341 | 15.9963 | 0.060137 | 0.5874685607 | 16.06451 | 0.068387 | 0.6967785055 | 16.08124 | 0.086881 | 0.7667026426 | 16.1381 | 0.148809 | 0.000126571 | 12.6571 | 24.40667 | 0.01426786 | 8.43975e-06 | 0.843975 | 15.88434 | 8.180902 | 1.975651 | 26.79658 | 27.9509 | 26.24462 | 26.19423 | 25.58294 | 24.40667 | 1.847929 | 1.75732 | 16.81495 | 14.99701 | 15.99189 | 62.38036 | 15.88434 | 16.04735 | 16.1381 | 0.5874685607 | 0.7667026426 | 8.522322
461 | HUXWAY_clean | HUXWAY_clean | [Cu].[O-]C(=O)COCC(=O)[O-].[Tb] MOFid-v1.UNKNOWN.cat0;HUXWAY_clean | [Cu] ¦ [Tb] | [O-]C(=O)COCC(=O)[O-] | UNKNOWN | 0 | Cu,Tb | 4 | O60 | 1 | 5.682 | Cu节点 (CN=4) | M-M=5.68Å | 8.32795 | 7.15006 | 8.32795 | 1.52785 | 1060.51 | 694.117 | 0 | 0 | 0.5724 | 0.374644 | 0 | Cu,Tb | Cu | Yes | Cu | 1.52785 | 2827.789 | 166 | 14.693 | 14.693 | 15.125 | 2827.789 | 10 | 5 | 48 | 48 | 0 | 60 | 0 | 0 | 0 | 6 | 0 | 0 | 0 | 0 | 0 | 0 | 0 | 0.2891566 | 0 | 0.3614458 | 0.4954851239 | 18.65737 | 0.163271 | 0.0001654813 | 16.82468 | 0.716809 | 0.0004302513 | 16.72616 | 0.271465 | 0.0044872118 | 16.82346 | 0.13551 | 0.0230862404 | 16.87238 | 0.063718 | 0.0705847066 | 17.1148 | 0.081652 | 0.045822301 | 16.94085 | 0.070926 | 0.2380218711 | 17.64004 | 0.202342 | 3.176237 | 26.68454 | 0.322171 | 0.4954851239 | 18.65737 | 0.163271 | 3.752043 | 27.94162 | 0.251786 | 1.072118 | 20.43193 | 0.266494 | 2.352171 | 23.99822 | 0.440885 | 0.0136986473 | 0.0136986473 | 16.909 | 0.092998 | 0.0682092494 | 17.07789 | 0.117314 | 0.1354672484 | 17.32244 | 0.062999 | 0.0668117333 | 11.21557 | 0.0007387939 | 11.11186 | 0.285833 | 0.0077370507 | 11.12145 | 0.069482 | 0.0227798331 | 11.15809 | 0.046789 | 0.0382763545 | 11.168 | 0.045868 | 0.0562540275 | 11.1772 | 0.080338 | 0.0668117333 | 11.21557 | 0.055609 | 0.076104308 | 11.17965 | 0.036415 | 4.52986e-06 | 0.452986 | 16.78025 | 0.01379022 | 7.69965e-07 | 0.0769965 | 11.13086 | 0.4817864766 | 0.0705847066 | 19.27471 | 20.83152 | 17.19765 | 19.79496 | 16.97601 | 16.78025 | 0.0660974948 | 0.0568860593 | 6.273747 | 5.883202 | 19.91052 | 1159.587 | 11.13086 | 11.18692 | 11.17965 | 0.0562540275 | 0.076104308 | 5.649389
462 | HUYKER_clean | HUYKER_clean | [Ni].[O-]C(=O)c1cc(cc(c1)C(=O)[O-])C(=O)[O-] MOFid-v1.srs.cat1;HUYKER_clean | [Ni] | [O-]C(=O)c1cc(cc(c1)C(=O)[O-])C(=O)[O-] | srs | 1 | Ni | 6 | O96,N48 | 0.667 | 8.113 | Ni节点 (CN=6) | M-M=8.11Å | 10.78123 | 7.93542 | 10.78123 | 0.823199 | 1422.11 | 1727.54 | 11.597 | 14.0878 | 0.6292 | 0.764335 | 0 | Ni | Ni | No |  | 0.8231995 | 22906.304 | 1368 | 28.4 | 28.4 | 28.4 | 22906.304 | 24 | 5 | 528 | 624 | 48 | 144 | 0 | 0 | 0 | 0 | 24 | 0 | 0 | 0 | 0 | 0 | 0 | 0.3859649 | 0.03508772 | 0.1052632 | 1.540681 | 20.47336 | 0.844945 | 0.0006956981 | 23.2891 | 4.744673 | 0.0020518691 | 25.56983 | 4.330847 | 0.017916428 | 24.2523 | 1.094325 | 0.0794945175 | 22.55423 | 1.309465 | 0.2620272095 | 23.44098 | 2.56119 | 0.1788472533 | 23.39487 | 2.226726 | 0.8411254395 | 22.27649 | 0.958479 | 9.934723 | 27.12821 | 1.087924 | 1.540681 | 20.47336 | 0.844945 | 11.56622 | 29.62901 | 0.928263 | 2.811452579 | 20.01247 | 0.486726 | 6.710910962 | 21.86707 | 0.516175 | 0.0377614369 | 0.0377614369 | 19.36711 | 0.770355 | 0.1867553154 | 19.24772 | 0.424046 | 0.3714543585 | 19.62755 | 0.920553 | 0.2051472839 | 13.46842 | 0.002452556 | 13.56489 | 1.367604 | 0.0223768216 | 13.53891 | 0.522049 | 0.069816388 | 13.54637 | 0.532861 | 0.1156708194 | 13.41926 | 0.3389 | 0.173933335 | 13.70221 | 0.443804 | 0.2051472839 | 13.46842 | 0.588503 | 0.2252124504 | 13.30017 | 0.304085 | 1.77696e-05 | 1.77696 | 24.10006 | 1.294657 | 2.30794e-06 | 0.230794 | 13.41598 | 1.502919279 | 0.2620272095 | 23.17435 | 24.684 | 21.73649 | 23.10257 | 23.13003 | 24.10006 | 0.2441107815 | 0.2242657726 | 7.532403 | 7.699334 | 19.43906 | 313.0025 | 13.41598 | 13.52996 | 13.30017 | 0.173933335 | 0.2252124504 | 10.68408
463 | HUZXAD_clean | HUZXAD_clean | COc1cc(c(cc1c1ccc(cc1)C(=O)[O-])OC)c1ccc(cc1)C(=O)[O-].COc1cc(c2ccc(cc2)C(=O)[O-])c(cc1c1ccc(cc1)C(=O)[O-])[O].[Zn][Zn].n1ccc(cc1)c1ccncc1 MOFid-v1.pcu.cat1;HUZXAD_clean | [Zn][Zn] | COc1cc(c(cc1c1ccc(cc1)C(=O)[O-])OC)c1ccc(cc1)C(=O)[O-].COc1cc(c2ccc(cc2)C(=O)[O-])c(cc1c1ccc(cc1)C(=O)[O-])[O].n1ccc(cc1)c1ccncc1 | pcu | 1 | Zn | 5 | O64,N16 | 0.8 | 2.949 | Zn节点 (CN=5) | M-M=2.95Å | 11.46912 | 7.77199 | 11.4651 | 0.64457 | 2049.85 | 3180.18 | 0 | 0 | 0.7146 | 1.10865 | 0 | Zn | Zn | Yes | Zn | 0.6445577 | 21117.82 | 848 | 28.0682 | 27.1147 | 28.0603 | 21117.82 | 16 | 5 | 424 | 296 | 16 | 96 | 0 | 0 | 16 | 0 | 0 | 0 | 0 | 0 | 0 | 0 | 0 | 0.5 | 0.01886792 | 0.1132075 | 3.295465 | 20.93118 | 0.485439 | 0.0013845698 | 19.9871 | 0.443242 | 0.0031778011 | 19.56103 | 0.6929 | 0.033193078 | 19.99634 | 0.268925 | 0.1710218145 | 20.07153 | 0.185457 | 0.504331065 | 20.3065 | 0.146711 | 0.3425559808 | 20.18469 | 0.136528 | 1.687894 | 20.54947 | 0.329994 | 17.26422 | 25.14351 | 0.905141 | 3.295465 | 20.93118 | 0.485439 | 20.41901 | 29.42988 | 1.422575 | 6.128649 | 21.72344 | 0.468054 | 12.04089 | 22.1672 | 0.568606 | 0.0805734216 | 0.0805734216 | 19.15403 | 0.158332 | 0.4088384465 | 19.32616 | 0.13784 | 0.8015256122 | 19.46797 | 0.330477 | 0.349655713 | 11.84837 | 0.0040378202 | 12.0343 | 0.110341 | 0.0396462711 | 11.88898 | 0.085518 | 0.1197317386 | 11.93763 | 0.146445 | 0.1935957913 | 11.89859 | 0.062282 | 0.2940594421 | 11.9546 | 0.108255 | 0.349655713 | 11.84837 | 0.137668 | 0.3858802059 | 11.89912 | 0.089443 | 3.34873e-05 | 3.34873 | 19.97668 | 0.02201489 | 3.99486e-06 | 0.399486 | 11.91062 | 3.214892 | 0.504331065 | 22.08132 | 24.20545 | 19.97117 | 22.06734 | 20.18757 | 19.97668 | 0.471137987 | 0.4237576434 | 8.575325 | 8.382597 | 18.19078 | 173.5452 | 11.91062 | 11.90052 | 11.89912 | 0.2940594421 | 0.3858802059 | 8.06606
464 | HUZYEI_clean | HUZYEI_clean | CCCCCCCOc1cc(c2ccc(cc2)C(=O)[O-])c(cc1c1ccc(cc1)C(=O)[O-])OC[CH2].[CH2]CO[C]1C=C([C][CH][C]1c1ccc(cc1)C(=O)[O-])c1ccc(cc1)C(=O)[O-].[CH][N]12[N]C2C=C([CH]1)c1ccncc1.[Zn][Zn] MOFid-v1.pcu.cat1;HUZYEI_clean | [Zn][Zn] | CCCCCCCOc1cc(c2ccc(cc2)C(=O)[O-])c(cc1c1ccc(cc1)C(=O)[O-])OC[CH2].[CH2]CO[C]1C=C([C][CH][C]1c1ccc(cc1)C(=O)[O-])c1ccc(cc1)C(=O)[O-].[CH][N]12[N]C2C=C([CH]1)c1ccncc1 | pcu | 1 | Zn | 5 | O64,N24 | 0.727 | 2.923 | Zn节点 (CN=5) | M-M=2.92Å | 8.53699 | 6.27993 | 8.53699 | 0.711095 | 2228.2 | 3133.48 | 0 | 0 | 0.6894 | 0.969491 | 0 | Zn | Zn | No |  | 0.7110827 | 21163.67 | 1024 | 39.273 | 27.4978 | 27.3722 | 21163.67 | 16 | 5 | 488 | 408 | 24 | 88 | 0 | 0 | 16 | 0 | 0 | 0 | 0 | 0 | 0 | 0 | 0 | 0.4765625 | 0.0234375 | 0.0859375 | 3.880882 | 22.86336 | 0.497359 | 0.0018398727 | 22.56729 | 0.369501 | 0.0043969371 | 22.46256 | 0.301723 | 0.0449127542 | 22.46353 | 0.133774 | 0.2265388068 | 22.65228 | 0.099452 | 0.6701632813 | 22.72282 | 0.099775 | 0.4381986431 | 22.3545 | 0.219314 | 2.061010486 | 22.63053 | 0.309634 | 15.06321 | 28.29778 | 0.617842 | 3.880882 | 22.86336 | 0.497359 | 16.87709 | 30.67638 | 0.444499 | 6.732522 | 23.44269 | 0.435701 | 11.86237 | 25.31156 | 0.738533 | 0.0925922135 | 0.0925922135 | 21.47738 | 0.139227 | 0.4553533181 | 21.39909 | 0.046109 | 0.8811417855 | 21.32829 | 0.335733 | 0.3579972963 | 13.2805 | 0.0042810831 | 13.45774 | 0.197384 | 0.0412633516 | 13.37614 | 0.086468 | 0.1210095574 | 13.30941 | 0.151877 | 0.2054726783 | 13.35044 | 0.136482 | 0.3063843161 | 13.37629 | 0.069897 | 0.3579972963 | 13.2805 | 0.074413 | 0.4021790666 | 13.34795 | 0.139195 | 4.54732e-05 | 4.54732 | 22.56576 | 0.05773308 | 4.15646e-06 | 0.415646 | 13.33273 | 3.78829 | 0.6701632813 | 23.86443 | 26.01483 | 21.85497 | 23.72347 | 22.57653 | 22.56576 | 0.6252505271 | 0.5775710678 | 10.93664 | 10.94037 | 17.24279 | 135.0762 | 13.33273 | 13.33574 | 13.34795 | 0.3063843161 | 0.4021790666 | 9.233036
465 | ICAROV_clean | ICAROV_clean | [Ni][Ni].[O-]C(=O)c1ccc(cc1)c1cc(cc(c1)c1ccc(cc1)C(=O)[O-])c1ccc(cc1)C(=O)[O-].n1ccc(cc1)c1ccncc1 MOFid-v1.ith-d.cat0;ICAROV_clean | [Ni][Ni] | [O-]C(=O)c1ccc(cc1)c1cc(cc(c1)c1ccc(cc1)C(=O)[O-])c1ccc(cc1)C(=O)[O-].n1ccc(cc1)c1ccncc1 | ith-d | 0 | Ni | 5 | O48,N12 | 0.8 | 2.67 | Ni节点 (CN=5) | M-M=2.67Å | 20.33339 | 7.92146 | 20.31568 | 0.406521 | 1928.4 | 4743.67 | 0 | 0 | 0.8236 | 2.02597 | 0 | Ni | Ni | No |  | 0.4065206 | 20933.3 | 516 | 27.56 | 27.56 | 27.56 | 20933.3 | 12 | 5 | 276 | 168 | 12 | 48 | 0 | 0 | 0 | 0 | 12 | 0 | 0 | 0 | 0 | 0 | 0 | 0.5348837 | 0.02325581 | 0.09302326 | 1.605587 | 14.62222 | 0.072308 | 0.0006244305 | 14.35709 | 0.713285 | 0.0014049687 | 14.20962 | 0.233557 | 0.0147619283 | 14.334 | 0.480025 | 0.0757707437 | 14.27139 | 0.126962 | 0.2296538456 | 14.31608 | 0.102415 | 0.150946327 | 14.29524 | 0.056719 | 0.7777965381 | 14.34158 | 0.212552 | 27.67995 | 21.19329 | 0.47213 | 1.605587 | 14.62222 | 0.072308 | 38.97944 | 26.2251 | 0.8189 | 3.413245 | 15.08836 | 0.185464 | 11.10866 | 17.36299 | 0.27478 | 0.0560036143 | 0.0560036143 | 13.63986 | 0.216721 | 0.2781545366 | 13.60344 | 0.178179 | 0.5581726081 | 13.69082 | 0.130212 | 0.3268991459 | 8.60284 | 0.0038051236 | 8.72803 | 0.255345 | 0.0384805322 | 8.56687 | 0.153698 | 0.1107486108 | 8.64709 | 0.05026 | 0.1840509025 | 8.62509 | 0.082026 | 0.277569133 | 8.58689 | 0.069785 | 0.3268991459 | 8.60284 | 0.069178 | 0.3671163755 | 8.60942 | 0.094571 | 1.50526e-05 | 1.50526 | 14.20469 | 0.03607197 | 3.68929e-06 | 0.368929 | 8.586776 | 1.549583 | 0.2296538456 | 16.08603 | 16.80666 | 15.18538 | 16.26604 | 14.29424 | 14.20469 | 0.2148919173 | 0.1736502313 | 4.136877 | 4.08008 | 23.71682 | 388.6089 | 8.586776 | 8.60494 | 8.60942 | 0.277569133 | 0.3671163755 | 5.617919
466 | ICISAP_clean | ICISAP_clean | [O-]C(=O)c1c(O)c(O)c(c(c1O)O)C(=O)[O-].[Sc][O]([Sc])[Sc] MOFid-v1.acs.cat0;ICISAP_clean | [Sc][O]([Sc])[Sc] | [O-]C(=O)c1c(O)c(O)c(c(c1O)O)C(=O)[O-] | acs | 0 | Sc | 5 | O30 | 1 | 3.499 | Sc节点 (CN=5) | M-M=3.5Å | 8.79152 | 6.71431 | 8.77922 | 0.851648 | 2192.52 | 2574.44 | 0 | 0 | 0.6926 | 0.813247 | 0 | Sc | Sc | Yes | Sc | 0.851648 | 3256.949 | 128 | 14.549 | 14.549 | 17.767 | 3256.949 | 6 | 4 | 48 | 24 | 0 | 50 | 0 | 0 | 0 | 0 | 0 | 0 | 0 | 0 | 0 | 0 | 0 | 0.375 | 0 | 0.390625 | 2.801104 | 21.00745 | 0.266475 | 0.0013369958 | 20.96945 | 0.458704 | 0.0031462638 | 20.72191 | 0.323246 | 0.0314210644 | 20.68758 | 0.327286 | 0.1601651136 | 20.8485 | 0.185489 | 0.4568468116 | 20.78573 | 0.303816 | 0.3059209378 | 20.51125 | 0.221484 | 1.466061 | 20.89653 | 0.30073 | 12.94192 | 27.69754 | 0.466814 | 2.801104 | 21.00745 | 0.266475 | 14.94125 | 30.48179 | 1.204014 | 5.043906 | 21.40713 | 0.352338 | 9.648583 | 24.13239 | 0.411268 | 0.0743662345 | 0.0743662345 | 19.76903 | 0.085405 | 0.3634982299 | 19.59812 | 0.273591 | 0.690348806 | 19.77756 | 0.460464 | 0.3089940326 | 12.36565 | 0.0036368282 | 12.50031 | 0.14221 | 0.0350080047 | 12.32667 | 0.057907 | 0.1037369061 | 12.3796 | 0.153695 | 0.1719586139 | 12.37296 | 0.093501 | 0.258685408 | 12.37076 | 0.113788 | 0.3089940326 | 12.36565 | 0.175395 | 0.3388652462 | 12.42078 | 0.025808 | 3.13933e-05 | 3.13933 | 20.76461 | 0.03264001 | 3.53929e-06 | 0.353929 | 12.3829 | 2.726738 | 0.4568468116 | 22.31934 | 24.43243 | 20.12953 | 22.39606 | 20.71516 | 20.76461 | 0.4254257472 | 0.3824805771 | 8.830162 | 8.869943 | 18.11128 | 190.6366 | 12.3829 | 12.36979 | 12.42078 | 0.258685408 | 0.3388652462 | 8.381706
467 | IDORAW_clean | IDORAW_clean | * MOFid-v1.NA.NA;IDORAW_clean |  |  | NA |  | Cu,Mn | 6 | O128,N32 | 0.8 | 5.381 | Cu节点 (CN=6) | M-M=5.38Å | 10.66058 | 7.94571 | 10.64148 | 0.758358 | 1989.66 | 2623.65 | 0 | 0 | 0.7566 | 0.997682 | 0 | Cu,Mn | Cu | Yes | Cu | 0.7583579 | 14386.64 | 432 | 20.467 | 20.467 | 34.344 | 14386.64 | 32 | 6 | 176 | 64 | 32 | 128 | 0 | 0 | 0 | 16 | 0 | 0 | 0 | 0 | 16 | 0 | 0 | 0.4074074 | 0.07407407 | 0.2962963 | 0.9584273641 | 18.33118 | 0.629739 | 0.000462309 | 19.98886 | 1.255967 | 0.0011985788 | 19.6412 | 1.245042 | 0.0112647382 | 19.73959 | 0.500973 | 0.0564397438 | 19.71249 | 0.4505 | 0.1667679709 | 19.38397 | 0.236181 | 0.1129175378 | 19.58664 | 0.436372 | 0.5385823339 | 19.21307 | 0.827123 | 7.248719 | 16.9538 | 0.471255 | 0.9584273641 | 18.33118 | 0.629739 | 14.36575 | 21.57141 | 0.580429 | 1.75537 | 17.69733 | 0.343141 | 3.851401 | 17.05594 | 0.437932 | 0.0300710103 | 0.0300710103 | 17.36059 | 0.258031 | 0.1446627533 | 17.03289 | 0.324577 | 0.2905830632 | 17.11862 | 0.1567 | 0.1578680477 | 10.26173 | 0.0018016732 | 10.37484 | 0.326786 | 0.0178949717 | 10.2322 | 0.096686 | 0.0535193971 | 10.23 | 0.075654 | 0.0877226504 | 10.19488 | 0.108194 | 0.1323535393 | 10.14661 | 0.09565 | 0.1578680477 | 10.26173 | 0.0705 | 0.1763946514 | 10.18237 | 0.17549 | 1.13543e-05 | 1.13543 | 19.72463 | 0.06464749 | 1.78352e-06 | 0.178352 | 10.23985 | 0.9283563538 | 0.1667679709 | 20.75183 | 22.59009 | 18.96249 | 20.70292 | 19.56103 | 19.72463 | 0.1555032327 | 0.1366969606 | 6.300095 | 6.366231 | 20.26695 | 495.1029 | 10.23985 | 10.20107 | 10.18237 | 0.1323535393 | 0.1763946514 | 9.484784
468 | IFAHEC_clean | IFAHEC_clean | [5 empty] | Zn,Ga | 6 | O140,F24,P8 | 0.814 | 3.38 | Zn节点 (CN=6) | M-M=3.38Å | 8.64157 | 7.39543 | 8.63925 | 1.95986 | 1143.21 | 583.31 | 50.6979 | 25.8681 | 0.5464 | 0.278795 | 0 | Zn,Ga | Zn | Yes | Zn,Ga | 1.95985 | 4697.97 | 208 | 24.814 | 18.458 | 10.2572 | 4697.97 | 32 | 5 | 0 | 0 | 0 | 132 | 12 | 0 | 4 | 0 | 0 | 0 | 0 | 0 | 0 | 0 | 0 | 0 | 0 | 0.6346154 | 4.232693 | 33.29962 | 0.999851 | 0.0049835194 | 34.8536 | 0.411772 | 0.0120898439 | 34.79814 | 0.537019 | 0.1191145309 | 34.28597 | 1.10664 | 0.5142335317 | 32.03731 | 1.671504 | 1.292983 | 29.60234 | 0.829711 | 0.9482941683 | 30.02335 | 1.332616 | 3.2762 | 30.50571 | 0.29371 | 5.509644 | 36.51628 | 3.267064 | 4.232693 | 33.29962 | 0.999851 | 5.730313 | 37.61102 | 2.266793 | 4.79406 | 35.07453 | 1.126638 | 5.248723 | 35.99817 | 1.907702 | 0.1131503883 | 0.1131503883 | 30.18736 | 0.414019 | 0.5496351554 | 29.69196 | 0.852674 | 1.037857 | 28.72743 | 0.644027 | 0.3735197422 | 19.63947 | 0.00473254 | 20.33438 | 0.452228 | 0.0464785326 | 20.19073 | 0.464313 | 0.1359917696 | 20.04856 | 0.439444 | 0.2251646063 | 20.09451 | 0.630269 | 0.3182103409 | 19.63475 | 0.413007 | 0.3735197422 | 19.63947 | 0.712683 | 0.4098892147 | 19.44853 | 0.623563 | 0.000126687 | 12.6687 | 35.13188 | 0.1163786 | 4.72402e-06 | 0.472402 | 20.46302 | 4.119542 | 1.292983 | 31.70615 | 33.63651 | 31.07875 | 30.4032 | 30.55433 | 35.13188 | 1.173868 | 1.179832 | 20.31648 | 26.81763 | 16.36075 | 86.4975 | 20.46302 | 19.78958 | 19.44853 | 0.3182103409 | 0.4098892147 | 14.66886
469 | IFEYIB_clean | IFEYIB_clean | [Cd].[Hg].[S]C#N MOFid-v1.cag.cat0;IFEYIB_clean | [Cd] ¦ [Hg] | [S]C#N | cag | 0 | Cd,Hg | 4 | N32,S32 | 0 | 5.67 | Cd节点 (CN=4) | M-M=5.67Å | 5.67304 | 3.77404 | 5.54772 | 1.56953 | 1870.34 | 1191.66 | 0 | 0 | 0.6516 | 0.415157 | 0 | Cd,Hg | Cd | Yes | Cd | 1.569471 | 4615.679 | 112 | 14.829 | 16.1465 | 19.282 | 4615.679 | 16 | 5 | 32 | 0 | 32 | 0 | 0 | 32 | 0 | 0 | 0 | 0 | 0 | 0 | 0 | 0 | 0 | 0.2857143 | 0.2857143 | 0 | 0.6035673994 | 18.83943 | 0.276981 | 0.0002234846 | 18.17397 | 0.754787 | 0.0005902285 | 18.24756 | 0.157692 | 0.0061830735 | 18.08014 | 0.183047 | 0.0312090494 | 18.07221 | 0.054224 | 0.0948849652 | 18.17934 | 0.072906 | 0.0612705913 | 18.06014 | 0.11896 | 0.3111550101 | 18.52656 | 0.047615 | 3.699889 | 23.21564 | 0.522719 | 0.6035673994 | 18.83943 | 0.276981 | 4.568376 | 24.72605 | 0.47098 | 1.18917 | 19.60323 | 0.291711 | 2.536859 | 21.38637 | 0.239878 | 0.0166997424 | 0.0166997424 | 18.13931 | 0.034079 | 0.0827967412 | 18.17971 | 0.036278 | 0.1679930766 | 18.28602 | 0.066514 | 0.0813627151 | 11.78992 | 0.0009526747 | 11.80227 | 0.113046 | 0.0091198902 | 11.75948 | 0.042709 | 0.0272035179 | 11.75909 | 0.066973 | 0.0457455756 | 11.79373 | 0.0271 | 0.067639902 | 11.81332 | 0.027573 | 0.0813627151 | 11.78992 | 0.028831 | 0.0898064212 | 11.79794 | 0.078246 | 6.1708e-06 | 0.61708 | 18.03516 | 0.01458222 | 9.14387e-07 | 0.0914387 | 11.77446 | 0.586867657 | 0.0948849652 | 20.59951 | 22.50252 | 18.67704 | 20.61898 | 18.1039 | 18.03516 | 0.0887018917 | 0.0781852228 | 7.013979 | 6.748565 | 19.22113 | 849.4499 | 11.77446 | 11.79899 | 11.79794 | 0.067639902 | 0.0898064212 | 6.260699
470 | IJASOC_clean | IJASOC_clean | [O-]C(=O)c1c(C)c(C)c(c(c1C)C)C(=O)[O-].[Tm] MOFid-v1.pcu.cat0;IJASOC_clean | [Tm] | [O-]C(=O)c1c(C)c(C)c(c(c1C)C)C(=O)[O-] | pcu | 0 | Tm | 6 | O12 | 1 | 4.057 | Tm节点 (CN=6) | M-M=4.06Å | 6.30976 | 5.8805 | 6.27431 | 1.0194 | 1983.73 | 1945.99 | 0 | 0 | 0.653 | 0.640576 | 0 | Tm | Tm | Yes | Tm | 1.019396 | 1626.566 | 86 | 9.955 | 12.795 | 13.801 | 1626.566 | 2 | 4 | 36 | 36 | 0 | 12 | 0 | 0 | 0 | 0 | 0 | 0 | 0 | 0 | 0 | 0 | 0 | 0.4186047 | 0 | 0.1395349 | 3.881211 | 24.85523 | 0.542714 | 0.002957114 | 25.109 | 0.293193 | 0.006768258 | 25.18393 | 0.235788 | 0.0686506662 | 25.2184 | 0.160553 | 0.3336587065 | 25.15469 | 0.13475 | 0.8982004139 | 24.91336 | 0.215513 | 0.6414795255 | 24.97456 | 0.360331 | 2.377764 | 24.46747 | 0.284085 | 9.556903 | 30.05816 | 0.574907 | 3.881211 | 24.85523 | 0.542714 | 10.50942 | 31.23988 | 1.526353 | 5.867974 | 26.53358 | 0.307623 | 8.360354 | 29.0181 | 0.787221 | 0.1164262778 | 0.1164262778 | 24.32652 | 0.210858 | 0.5524767937 | 24.06888 | 0.244157 | 0.9912730024 | 23.85397 | 0.454755 | 0.4059981151 | 15.45753 | 0.0048793771 | 15.51417 | 0.141478 | 0.0487075336 | 15.56132 | 0.08939 | 0.1434548001 | 15.52455 | 0.128863 | 0.2353645724 | 15.485 | 0.06711 | 0.3439905233 | 15.50798 | 0.126247 | 0.4059981151 | 15.45753 | 0.131546 | 0.4504911354 | 15.45697 | 0.212909 | 7.01022e-05 | 7.01022 | 25.23919 | 0.04453338 | 4.87726e-06 | 0.487726 | 15.59063 | 3.764784 | 0.8982004139 | 26.0306 | 27.84619 | 25.04304 | 25.20259 | 25.0142 | 25.23919 | 0.8295497477 | 0.7817741361 | 13.0556 | 14.37328 | 16.87011 | 108.2015 | 15.59063 | 15.4835 | 15.45697 | 0.3439905233 | 0.4504911354 | 9.648563
471 | IKOVEL_clean | IKOVEL_clean | [K].[O-]C(=O)c1ccc(cc1S([O])([O])[O])c1ccc(c(c1)S([O])([O])[O])C(=O)[O-].[Pr] MOFid-v1.UNKNOWN,TIMEOUT.cat0;IKOVEL_clean | [K] ¦ [Pr] | [O-]C(=O)c1ccc(cc1S([O])([O])[O])c1ccc(c(c1)S([O])([O])[O])C(=O)[O-] | UNKNOWN | 0 | Pr,K | 5 | O234 | 1 | 4.392 | Pr节点 (CN=5) | M-M=4.39Å | 15.9244 | 15.48384 | 15.9244 | 0.975432 | 1532.92 | 1571.53 | 0 | 0 | 0.643 | 0.659195 | 0 | Pr,K | Pr | Yes | Pr,K | 0.975412 | 17721.49 | 612 | 48.884 | 48.884 | 8.5632 | 17721.49 | 36 | 6 | 252 | 108 | 0 | 180 | 0 | 36 | 0 | 0 | 0 | 0 | 0 | 0 | 0 | 0 | 0 | 0.4117647 | 0 | 0.2941176 | 2.316011 | 23.71331 | 0.534417 | 0.0018363937 | 24.55517 | 0.224539 | 0.0045421526 | 24.76751 | 0.243509 | 0.0460731493 | 24.64621 | 0.119983 | 0.2232667317 | 24.97883 | 0.291891 | 0.6181105949 | 25.11696 | 0.365868 | 0.4335970542 | 25.21691 | 0.354726 | 1.57784806 | 24.86666 | 0.279206 | 7.186329 | 18.48268 | 0.382051 | 2.316011 | 23.71331 | 0.534417 | 11.30934 | 21.80264 | 0.330885 | 3.270103 | 21.72957 | 1.19499 | 5.010065 | 19.86541 | 0.36447 | 0.0795012788 | 0.0795012788 | 23.81424 | 0.147397 | 0.3749301185 | 23.83309 | 0.344059 | 0.690629735 | 23.87186 | 0.273224 | 0.2747706111 | 14.53391 | 0.0031876721 | 14.68628 | 0.252839 | 0.0318943325 | 14.66199 | 0.093106 | 0.0945750773 | 14.53197 | 0.121528 | 0.1558501084 | 14.44398 | 0.148083 | 0.2300567455 | 14.52299 | 0.072273 | 0.2747706111 | 14.53391 | 0.163298 | 0.3026623418 | 14.39918 | 0.150016 | 4.66224e-05 | 4.66224 | 24.67823 | 0.02060661 | 3.21408e-06 | 0.321408 | 14.60477 | 2.23651 | 0.6181105949 | 25.86552 | 27.65971 | 24.94511 | 24.99174 | 25.10423 | 24.67823 | 0.5720374456 | 0.5386093161 | 13.43387 | 14.50568 | 16.74862 | 145.7349 | 14.60477 | 14.50029 | 14.39918 | 0.2300567455 | 0.3026623418 | 10.07346
472 | IMAGAG_clean | IMAGAG_clean | * MOFid-v1.NA.NA;IMAGAG_clean |  |  | NA |  | Zn | 4 | N16 | 0 | 9.361 | Zn节点 (CN=4) | M-M=9.36Å | 5.63215 | 4.41962 | 5.58123 | 0.709614 | 2844.3 | 4008.23 | 0 | 0 | 0.7052 | 0.99378 | 0 | Zn | Zn | Yes | Zn | 0.7095909 | 2880.295 | 148 | 9.434 | 16.599 | 18.562 | 2880.295 | 4 | 4 | 56 | 72 | 16 | 0 | 0 | 0 | 4 | 0 | 0 | 0 | 0 | 0 | 0 | 0 | 0 | 0.3783784 | 0.1081081 | 0 | 8.497932 | 27.24533 | 0.29123 | 0.003066824 | 21.45753 | 0.284194 | 0.0075113493 | 21.40398 | 0.058576 | 0.0781363118 | 21.47028 | 0.050178 | 0.3971875586 | 21.71339 | 0.08533 | 1.206037 | 22.39913 | 0.163789 | 0.8048246599 | 21.99433 | 0.08278 | 4.414903 | 24.54686 | 0.119841 | 17.39461 | 34.31407 | 1.207239 | 8.497932 | 27.24533 | 0.29123 | 18.4774 | 35.20033 | 1.902792 | 12.5348 | 30.39628 | 0.424381 | 15.78589 | 32.58032 | 1.029844 | 0.1632152903 | 0.1632152903 | 21.71157 | 0.073028 | 0.8045843238 | 22.10378 | 0.086935 | 1.584228 | 22.58419 | 0.105208 | 0.5774430166 | 14.24005 | 0.0066820205 | 14.17436 | 0.198115 | 0.0660484216 | 14.21337 | 0.045592 | 0.1941780266 | 14.22099 | 0.034972 | 0.3277913567 | 14.23812 | 0.033248 | 0.4762005894 | 14.23833 | 0.070293 | 0.5774430166 | 14.24005 | 0.074021 | 0.6363693657 | 14.30173 | 0.040777 | 7.73799e-05 | 7.73799 | 21.41413 | 0.01179379 | 6.65228e-06 | 0.665228 | 14.18833 | 8.334717 | 1.206037 | 24.1617 | 25.92246 | 22.27554 | 24.28711 | 22.03562 | 21.41413 | 1.12790069 | 1.042822 | 12.66312 | 11.63209 | 16.51689 | 84.26514 | 14.18833 | 14.23883 | 14.30173 | 0.4762005894 | 0.6363693657 | 7.225807
473 | IPIDUH_clean | IPIDUH_clean | C1N2CN3CN1CN(C2)C3.[Ag].[O]S(c1cccnc1)([O])[O] MOFid-v1.UNKNOWN.cat0;IPIDUH_clean | [Ag] | C1N2CN3CN1CN(C2)C3.[O]S(c1cccnc1)([O])[O] | UNKNOWN | 0 | Ag | 3 | N40,O8 | 0.167 | 6.149 | Ag节点 (CN=3) | M-M=6.15Å | 5.17469 | 3.85894 | 5.16774 | 1.5676 | 1161.37 | 740.859 | 0 | 0 | 0.5352 | 0.341413 | 0 | Ag | Ag | Yes | Ag | 1.567582 | 4356.491 | 304 | 11.1614 | 12.5675 | 31.0577 | 4356.491 | 16 | 6 | 88 | 128 | 40 | 24 | 0 | 8 | 0 | 0 | 0 | 0 | 0 | 0 | 0 | 0 | 0 | 0.2894737 | 0.1315789 | 0.07894737 | 2.465813 | 29.89086 | 0.172102 | 0.0022964524 | 25.58731 | 0.125024 | 0.0057411309 | 25.61895 | 0.109774 | 0.0563049591 | 25.67334 | 0.05812 | 0.2755999484 | 26.01759 | 0.161421 | 0.7262233374 | 26.71579 | 0.156478 | 0.514764654 | 26.41089 | 0.210612 | 1.769299 | 28.43883 | 0.367271 | 4.324089 | 33.55752 | 1.100451 | 2.465813 | 29.89086 | 0.172102 | 4.609493 | 34.86631 | 1.300814 | 3.124465 | 31.24073 | 0.693069 | 3.823031 | 32.96647 | 1.176465 | 0.0889888795 | 0.0889888795 | 25.88479 | 0.057822 | 0.403562326 | 26.25285 | 0.246411 | 0.7102143628 | 26.58413 | 0.286896 | 0.277504653 | 17.02649 | 0.003477099 | 16.99209 | 0.045209 | 0.0341414922 | 16.98789 | 0.056552 | 0.0988258007 | 17.02273 | 0.044094 | 0.1615040905 | 17.00635 | 0.062935 | 0.2361995804 | 17.03519 | 0.085289 | 0.277504653 | 17.02649 | 0.040505 | 0.306094134 | 17.04119 | 0.033464 | 5.76975e-05 | 5.76975 | 25.59252 | 0.0135079 | 3.41777e-06 | 0.341777 | 16.97016 | 2.376824 | 0.7262233374 | 27.31552 | 28.54188 | 26.72938 | 26.67531 | 26.38142 | 25.59252 | 0.6699183783 | 0.6372344579 | 15.37309 | 16.88162 | 16.43433 | 128.2329 | 16.97016 | 17.02268 | 17.04119 | 0.2361995804 | 0.306094134 | 8.622361
474 | IQOKIK_clean | IQOKIK_clean | [Mn].[O-]C(=O)c1ccc(cc1)[Si](c1ccc(cc1)C(=O)[O-])(c1ccc(cc1)C(=O)[O-])c1ccc(cc1)C(=O)[O-] MOFid-v1.UNKNOWN.cat0;IQOKIK_clean | [Mn] | [O-]C(=O)c1ccc(cc1)[Si](c1ccc(cc1)C(=O)[O-])(c1ccc(cc1)C(=O)[O-])c1ccc(cc1)C(=O)[O-] | UNKNOWN | 0 | Mn,Si | 6 | O52 | 1 | 3.414 | Mn节点 (CN=6) | M-M=3.41Å | 6.46497 | 4.73774 | 6.45982 | 0.941841 | 1852.78 | 1967.19 | 0 | 0 | 0.5902 | 0.626645 | 0 | Mn,Si | Mn | Yes | Mn | 0.9418392 | 6251.04 | 327 | 13.736 | 22.64 | 23.01 | 6251.04 | 9 | 5 | 168 | 96 | 0 | 48 | 0 | 0 | 0 | 0 | 0 | 0 | 0 | 0 | 9 | 0 | 0 | 0.5137615 | 0 | 0.146789 | 5.506888 | 27.83002 | 0.342177 | 0.0035749614 | 26.12802 | 0.54433 | 0.0088598404 | 26.14189 | 0.494302 | 0.0859171825 | 25.94012 | 0.275845 | 0.4133487478 | 25.84466 | 0.837897 | 1.165707 | 25.23787 | 0.549633 | 0.7830787352 | 25.34863 | 0.246336 | 3.47325 | 26.56417 | 0.498691 | 9.934659 | 32.988 | 1.035182 | 5.506888 | 27.83002 | 0.342177 | 10.54183 | 34.06756 | 2.393843 | 7.343404 | 30.36152 | 0.297545 | 9.045481 | 31.80713 | 0.76125 | 0.1395715719 | 0.1395715719 | 24.27605 | 0.249946 | 0.6558027038 | 24.28118 | 0.294833 | 1.269782942 | 24.73218 | 0.195078 | 0.4260391558 | 15.10019 | 0.0050081191 | 14.95969 | 0.03826 | 0.0486938659 | 14.94817 | 0.088311 | 0.1455439434 | 14.98598 | 0.042985 | 0.2411230409 | 15.01032 | 0.115344 | 0.3582788288 | 15.09096 | 0.07188 | 0.4260391558 | 15.10019 | 0.172015 | 0.460503688 | 15.10976 | 0.088888 | 8.71738e-05 | 8.71738 | 26.1161 | 0.1250897 | 4.98608e-06 | 0.498608 | 14.94547 | 5.367316 | 1.165707 | 26.42749 | 28.21176 | 25.57153 | 25.49917 | 25.47705 | 26.1161 | 1.07979 | 1.026136 | 16.26816 | 17.48343 | 16.15656 | 88.90479 | 14.94547 | 15.06716 | 15.10976 | 0.3582788288 | 0.460503688 | 11.17064
475 | IRAJER_clean | IRAJER_clean | [Ga].[O-]C(=O)C(=O)[O-].[O]P(=O)(O)[O].[O]P(=O)([O])[O] MOFid-v1.ERROR.cat0;IRAJER_clean | [Ga] | [O-]C(=O)C(=O)[O-].[O]P(=O)(O)[O].[O]P(=O)([O])[O] | ERROR | 0 | Ga | 6 | O80 | 1 | 4.318 | Ga节点 (CN=6) | M-M=4.32Å | 5.44662 | 5.0231 | 5.44662 | 2.01995 | 992.271 | 491.236 | 0 | 0 | 0.4872 | 0.241195 | 0 | Ga | Ga | No |  | 2.019946 | 2774.575 | 148 | 20.355 | 15.6488 | 9.0517 | 2774.575 | 16 | 5 | 8 | 8 | 0 | 96 | 0 | 0 | 0 | 0 | 0 | 0 | 0 | 0 | 0 | 0 | 0 | 0.05405405 | 0 | 0.6486486 | 3.148079 | 36.01585 | 1.406777 | 0.0707600997 | 41.95518 | 0.143393 | 0.1610181758 | 41.874 | 0.420193 | 0.6381840525 | 38.79548 | 0.639725 | 1.19515 | 31.97464 | 0.746527 | 1.903658 | 31.45132 | 0.747329 | 1.592671 | 31.47893 | 0.545863 | 2.773933 | 35.27671 | 1.256181 | 3.748255 | 36.30064 | 2.774376 | 3.148079 | 36.01585 | 1.406777 | 3.827485 | 37.6265 | 2.101 | 3.396984 | 36.28776 | 1.442835 | 3.596651 | 38.44013 | 2.479777 | 0.5095645657 | 0.5095645657 | 36.79434 | 0.60338 | 1.177639 | 32.47152 | 1.408481 | 1.596021837 | 31.85096 | 0.9212 | 0.6649237113 | 22.3042 | 0.0111526351 | 23.31188 | 0.059132 | 0.1070734451 | 23.07671 | 0.259277 | 0.2852970975 | 22.81079 | 0.329657 | 0.4315257483 | 22.72774 | 0.245433 | 0.5922093697 | 22.38253 | 0.296738 | 0.6649237113 | 22.3042 | 0.337929 | 0.7250200449 | 21.81138 | 0.14439 | 0.00198128 | 198.128 | 42.13703 | 0.05597365 | 1.12275e-05 | 1.12275 | 23.23814 | 2.638514 | 1.903658 | 34.93694 | 40.44909 | 32.56119 | 31.80055 | 31.63496 | 42.13703 | 1.265473 | 1.394092971 | 16.0725 | 176.4667 | 18.45504 | 80.4457 | 23.23814 | 22.47149 | 21.81138 | 0.5922093697 | 0.7250200449 | 18.89889
476 | ISUCUV_clean | ISUCUV_clean | [Fe].[O-]C(=O)c1ccc2c(c1)ccc(c2)C(=O)[O-] MOFid-v1.pcu.cat0;ISUCUV_clean | [Fe] | [O-]C(=O)c1ccc2c(c1)ccc(c2)C(=O)[O-] | pcu | 0 | Fe | 4 | O28 | 1 | 3.636 | Fe节点 (CN=4) | M-M=3.64Å | 5.63872 | 3.87203 | 5.63872 | 1.06793 | 1382.56 | 1294.62 | 0 | 0 | 0.5686 | 0.532434 | 0 | Fe | Fe | Yes | Fe | 1.067926 | 2519.164 | 138 | 11.2189 | 11.2189 | 21.255 | 2519.164 | 6 | 4 | 72 | 36 | 0 | 24 | 0 | 0 | 0 | 0 | 0 | 0 | 6 | 0 | 0 | 0 | 0 | 0.5217391 | 0 | 0.173913 | 4.495564 | 28.3808 | 0.303778 | 0.0031067745 | 24.62522 | 0.164521 | 0.0079109589 | 24.63405 | 0.123578 | 0.0809012993 | 24.7596 | 0.127543 | 0.3989993445 | 24.90544 | 0.183902 | 1.139701 | 25.54018 | 0.280814 | 0.7766216115 | 25.2548 | 0.336957 | 3.112887 | 27.29876 | 0.065806 | 7.654803 | 31.95438 | 1.288926 | 4.495564 | 28.3808 | 0.303778 | 8.355353 | 33.04141 | 1.081932 | 5.682332 | 29.68828 | 0.592486 | 6.979395 | 30.45767 | 0.889634 | 0.1342376905 | 0.1342376905 | 24.50356 | 0.084721 | 0.6321634559 | 24.87527 | 0.294647 | 1.193528 | 25.4118 | 0.269744 | 0.4208290646 | 15.86927 | 0.0049927855 | 15.77473 | 0.162159 | 0.0491151557 | 15.77777 | 0.075587 | 0.147129433 | 15.83599 | 0.075569 | 0.240462974 | 15.89408 | 0.088351 | 0.3517290505 | 15.91571 | 0.169129 | 0.4208290646 | 15.86927 | 0.059147 | 0.4652480528 | 15.90771 | 0.078494 | 7.94975e-05 | 7.94975 | 24.68011 | 0.01731447 | 4.9865e-06 | 0.49865 | 15.76871 | 4.361327 | 1.139701 | 26.62066 | 28.12694 | 25.93893 | 25.7961 | 25.23347 | 24.68011 | 1.0588 | 1.005463 | 16.20141 | 15.94254 | 16.09722 | 89.77956 | 15.76871 | 15.89302 | 15.90771 | 0.3517290505 | 0.4652480528 | 8.911401
477 | ITIWAK_clean | ITIWAK_clean | Nn1c(nnc1c1cccc(c1)c1ccncc1)c1cccc(c1)c1ccncc1.[Cd] MOFid-v1.UNKNOWN.cat0;ITIWAK_clean | [Cd] | Nn1c(nnc1c1cccc(c1)c1ccncc1)c1cccc(c1)c1ccncc1 | UNKNOWN | 0 | Cd | 6 | N24 | 0 | 11.065 | Cd节点 (CN=6) | M-M=11.1Å | 5.0332 | 4.12661 | 5.01239 | 1.10257 | 950.216 | 861.818 | 65.1005 | 59.0442 | 0.5042 | 0.457294 | 0 | Cd | Cd | No |  | 1.102576 | 5381.516 | 388 | 15.8346 | 15.8346 | 21.463 | 5381.516 | 4 | 4 | 192 | 144 | 48 | 0 | 0 | 0 | 0 | 0 | 0 | 0 | 0 | 0 | 0 | 0 | 0 | 0.4948454 | 0.1237113 | 0 | 5.185972 | 36.68967 | 1.516204 | 0.0139406919 | 30.85611 | 0.128606 | 0.0349409362 | 30.85662 | 0.071018 | 0.33976807 | 31.22626 | 0.117009 | 1.435022 | 32.30885 | 0.532264 | 2.9287662 | 33.88407 | 0.582753 | 2.353341 | 33.14589 | 0.38256 | 4.499183 | 35.8226 | 0.933495 | 6.727482299 | 39.32515 | 3.306215 | 5.185972 | 36.68967 | 1.516204 | 6.970278 | 39.57273 | 2.306285 | 5.781383 | 37.46603 | 1.094551 | 6.388578307 | 36.69895 | 3.195665 | 0.3565843575 | 0.3565843575 | 30.82022 | 0.262281 | 1.426273 | 32.15865 | 0.21665 | 2.235003 | 33.18515 | 0.420831 | 0.7745200034 | 20.36462 | 0.0107065213 | 19.98774 | 0.099947 | 0.104457237 | 20.07154 | 0.059365 | 0.3006834075 | 20.15895 | 0.084969 | 0.4726646682 | 20.1554 | 0.176549 | 0.6710947624 | 20.28269 | 0.118174 | 0.7745200034 | 20.36462 | 0.160902 | 0.8504749098 | 20.4738 | 0.192381 | 0.000351224 | 35.1224 | 30.89408 | 0.05527968 | 1.06039e-05 | 1.06039 | 20.01697 | 4.829388 | 2.9287662 | 32.21831 | 31.51907 | 32.0389 | 33.09695 | 33.11294 | 30.89408 | 2.58899813 | 2.572182 | 21.82081 | 33.12215 | 16.39455 | 57.77501 | 20.01697 | 20.26757 | 20.4738 | 0.6710947624 | 0.8504749098 | 10.87712
478 | ITOSEQ_clean | ITOSEQ_clean | [O-]C(=O)c1ccc(cc1)C(=O)[O-].[O]P(=O)(O)[O].[O]P(=O)([O])O.[Zn] MOFid-v1.UNKNOWN.cat0;ITOSEQ_clean | [Zn] | [O-]C(=O)c1ccc(cc1)C(=O)[O-].[O]P(=O)(O)[O].[O]P(=O)([O])O | UNKNOWN | 0 | Zn | 4 | O32 | 1 | 4.499 | Zn节点 (CN=4) | M-M=4.5Å | 5.53585 | 3.92423 | 5.52778 | 1.23909 | 1879.29 | 1516.67 | 0 | 0 | 0.6304 | 0.508762 | 0 | Zn | Zn | No |  | 1.239035 | 2609.785 | 120 | 10.8928 | 8.7917 | 27.7665 | 2609.785 | 8 | 5 | 32 | 24 | 0 | 48 | 0 | 0 | 8 | 0 | 0 | 0 | 0 | 0 | 0 | 0 | 0 | 0.2666667 | 0 | 0.4 | 3.926175 | 27.19827 | 0.292801 | 0.0021108975 | 22.08945 | 0.27933 | 0.0050633014 | 22.08081 | 0.190524 | 0.0525328222 | 22.13681 | 0.041383 | 0.2608042391 | 22.44582 | 0.057986 | 0.8045029743 | 23.10004 | 0.130705 | 0.5364161389 | 22.77343 | 0.13622 | 2.452201 | 25.12486 | 0.099328 | 6.943852 | 30.85618 | 0.523652 | 3.926175 | 27.19827 | 0.292801 | 7.387497 | 31.90718 | 1.782473 | 5.142169 | 28.85409 | 0.311483 | 6.293675 | 30.58338 | 0.839187 | 0.1052482085 | 0.1052482085 | 22.49748 | 0.080835 | 0.5109855291 | 22.87479 | 0.068971 | 0.9680148065 | 23.38612 | 0.08696 | 0.393357192 | 15.06156 | 0.0046125963 | 14.97378 | 0.127283 | 0.0467307066 | 14.9897 | 0.0742 | 0.1368460621 | 15.02363 | 0.05309 | 0.2283762893 | 15.03431 | 0.022928 | 0.3315193054 | 15.03967 | 0.042409 | 0.393357192 | 15.06156 | 0.041379 | 0.4388013922 | 15.09103 | 0.064443 | 5.24229e-05 | 5.24229 | 22.12237 | 0.008406057 | 4.67255e-06 | 0.467255 | 14.96284 | 3.820927 | 0.8045029743 | 24.65882 | 26.22429 | 23.15485 | 24.59733 | 22.7731 | 22.12237 | 0.7519701521 | 0.6992547658 | 12.13358 | 11.21933 | 16.7927 | 115.629 | 14.96284 | 15.04518 | 15.09103 | 0.3315193054 | 0.4388013922 | 7.159525
479 | IVOGUX_clean | IVOGUX_clean | [O-]C(=O)C1=[C]C(=CC(=C1)C1=NN=N[N]1)C(=O)[O-].[O].[Zn] MOFid-v1.UNKNOWN.cat0;IVOGUX_clean | [O] ¦ [Zn] | [O-]C(=O)C1=[C]C(=CC(=C1)C1=NN=N[N]1)C(=O)[O-] | UNKNOWN | 0 | Zn | 7 | O28,N24 | 0.538 | 3.461 | Zn节点 (CN=7) | M-M=3.46Å | 5.27459 | 4.52668 | 5.27459 | 1.48634 | 1223.66 | 823.275 | 0 | 0 | 0.5418 | 0.36452 | 0 | Zn | Zn | Yes | Zn | 1.486258 | 1684.374 | 88 | 10.421 | 23.3526 | 6.9214 | 1684.374 | 8 | 5 | 36 | 8 | 16 | 20 | 0 | 0 | 8 | 0 | 0 | 0 | 0 | 0 | 0 | 0 | 0 | 0.4090909 | 0.1818182 | 0.2272727 | 2.493987 | 28.18163 | 0.395403 | 0.0025519816 | 28.71266 | 0.33544 | 0.0064414393 | 28.50665 | 0.215672 | 0.0665795011 | 28.62804 | 0.340321 | 0.307374926 | 28.35041 | 0.323495 | 0.7931578235 | 28.33514 | 0.646312 | 0.5583009027 | 28.20305 | 0.303566 | 1.800683 | 28.41782 | 0.546842 | 4.509262 | 29.80568 | 0.86326 | 2.493987 | 28.18163 | 0.395403 | 4.920146 | 30.82005 | 0.714175 | 3.168877 | 28.53933 | 0.690351 | 3.979856 | 29.62232 | 0.738801 | 0.0849670331 | 0.0849670331 | 27.3429 | 0.209814 | 0.3933961886 | 27.64651 | 0.145375 | 0.7182287691 | 27.2225 | 0.340038 | 0.2237688577 | 16.49596 | 0.0026058675 | 16.42941 | 0.220447 | 0.0267343219 | 16.45181 | 0.069185 | 0.0775224868 | 16.43099 | 0.063747 | 0.1290968333 | 16.53983 | 0.027695 | 0.1901440473 | 16.42174 | 0.22037 | 0.2237688577 | 16.49596 | 0.118062 | 0.2488230444 | 16.53242 | 0.132017 | 6.52182e-05 | 6.52182 | 28.55569 | 0.05648521 | 2.66352e-06 | 0.266352 | 16.43367 | 2.40902 | 0.7931578235 | 28.92466 | 30.16043 | 28.57302 | 28.04052 | 28.2962 | 28.55569 | 0.7265783224 | 0.7081907904 | 20.85676 | 24.48572 | 15.86609 | 120.1208 | 16.43367 | 16.48584 | 16.53242 | 0.1901440473 | 0.2488230444 | 12.12201
480 | IWAYAG_clean | IWAYAG_clean | [Ca].[K]1O[K]O1.[O-]C(=O)[O-] MOFid-v1.nju.cat0;IWAYAG_clean | [K]1O[K]O1 | [O-]C(=O)[O-] | nju | 0 | Ca,K | 8 | O168 | 1 | 1.852 | Ca节点 (CN=8) | M-M=1.85Å | 7.52525 | 4.29732 | 7.52525 | 1.3181 | 1385.19 | 1050.9 | 0 | 0 | 0.4828 | 0.366286 | 0 | Ca,K | Ca | Yes | K | 1.318097 | 3253.173 | 132 | 14.8173 | 14.8173 | 14.8173 | 3253.173 | 24 | 4 | 24 | 0 | 0 | 84 | 0 | 0 | 0 | 0 | 0 | 0 | 0 | 0 | 0 | 0 | 0 | 0.1818182 | 0 | 0.6363636 | 0.4046283223 | 18.16598 | 0.208146 | 0.0001331165 | 18.28173 | 0.944794 | 0.0004041902 | 17.62463 | 0.819161 | 0.0039063656 | 17.98071 | 0.35092 | 0.0197254522 | 18.01724 | 0.204755 | 0.0614078741 | 18.00673 | 0.078566 | 0.0405424601 | 18.02419 | 0.129864 | 0.1989729358 | 18.06571 | 0.137264 | 3.109286 | 20.09213 | 0.252114 | 0.4046283223 | 18.16598 | 0.208146 | 4.334642711 | 21.97701 | 0.405994 | 0.7790367677 | 18.19784 | 0.112823 | 1.843064 | 18.88062 | 0.124589 | 0.0110172096 | 0.0110172096 | 17.34829 | 0.086055 | 0.0556451377 | 17.37794 | 0.180415 | 0.1101527339 | 17.33379 | 0.12767 | 0.0719386032 | 11.73845 | 0.0008640474 | 11.82978 | 0.442358 | 0.0081636749 | 11.7501 | 0.184781 | 0.0241376607 | 11.68593 | 0.122081 | 0.0400850233 | 11.69938 | 0.075474 | 0.0608463643 | 11.72332 | 0.028707 | 0.0719386032 | 11.73845 | 0.124171 | 0.0801167999 | 11.68475 | 0.077286 | 4.0168e-06 | 0.40168 | 17.99712 | 0.01601303 | 8.12007e-07 | 0.0812007 | 11.67578 | 0.3936111127 | 0.0614078741 | 20.13562 | 21.85045 | 18.20897 | 20.34744 | 18.01605 | 17.99712 | 0.0575015085 | 0.0503906645 | 5.046142 | 4.946755 | 22.00337 | 1307.938 | 11.67578 | 11.72038 | 11.68475 | 0.0608463643 | 0.0801167999 | 6.321342
481 | IXEJIG_clean | IXEJIG_clean | Cc1cc(ccc1c1ccc(cc1C)C(=O)[O-])C(=O)[O-].[O]12[Zr]34[O]5[Zr]62[O]2[Zr]71[O]4[Zr]14[O]3[Zr]35[O]6[Zr]2([O]71)[O]43 MOFid-v1.bcu.cat0;IXEJIG_clean | [O]12[Zr]34[O]5[Zr]62[O]2[Zr]71[O]4[Zr]14[O]3[Zr]35[O]6[Zr]2([O]71)[O]43 | Cc1cc(ccc1c1ccc(cc1C)C(=O)[O-])C(=O)[O-] | bcu | 0 | Zr | 6 | O160 | 1 | 3.496 | Zr节点 (CN=6) | M-M=3.5Å | 11.25458 | 10.39011 | 10.80502 | 0.837465 | 1965.46 | 2346.92 | 0 | 0 | 0.6976 | 0.83299 | 0.000955264 | Zr | Zr | Yes | Zr | 0.8374653 | 13867.08 | 568 | 35.126 | 35.126 | 11.239 | 13867.08 | 24 | 4 | 256 | 192 | 0 | 96 | 0 | 0 | 0 | 0 | 0 | 0 | 0 | 0 | 0 | 24 | 0 | 0.4507042 | 0 | 0.1690141 | 1.972356 | 19.75776 | 0.54003 | 0.0008436305 | 19.36339 | 0.622445 | 0.0022163173 | 19.38057 | 0.132253 | 0.0210955278 | 19.40928 | 0.185915 | 0.1067740652 | 19.35686 | 0.163241 | 0.3091500499 | 19.61412 | 0.141561 | 0.2061437241 | 19.32618 | 0.15414 | 1.013117 | 19.91994 | 0.503524 | 12.97923 | 25.52541 | 0.798365 | 1.972356 | 19.75776 | 0.54003 | 15.25358 | 29.22969 | 1.851726 | 3.877626 | 20.48827 | 0.389023 | 8.669058 | 22.10729 | 0.302389 | 0.0533322205 | 0.0533322205 | 18.73555 | 0.144787 | 0.2612704467 | 18.68312 | 0.223108 | 0.5190495978 | 18.81116 | 0.113658 | 0.2445551245 | 11.64729 | 0.0027024772 | 11.82336 | 0.221271 | 0.0281138659 | 11.77273 | 0.138404 | 0.0835003504 | 11.68184 | 0.134451 | 0.1370136892 | 11.67651 | 0.080777 | 0.2029813015 | 11.64409 | 0.1022 | 0.2445551245 | 11.64729 | 0.070246 | 0.2726451591 | 11.68284 | 0.084917 | 2.10852e-05 | 2.10852 | 19.42809 | 0.03582469 | 2.78532e-06 | 0.278532 | 11.67859 | 1.919023364 | 0.3091500499 | 21.34416 | 23.48192 | 19.2673 | 21.28326 | 19.43239 | 19.42809 | 0.2880545221 | 0.2558178294 | 7.615235 | 7.570118 | 18.85526 | 273.487 | 11.67859 | 11.65596 | 11.68284 | 0.2029813015 | 0.2726451591 | 7.749502
482 | IXUQUO_clean | IXUQUO_clean | [O-]C(=O)c1ccc(cc1)C(=O)[O-].[Zn].n1ccc(cc1)NNc1ccncc1 MOFid-v1.UNKNOWN.cat1;IXUQUO_clean | [Zn] | [O-]C(=O)c1ccc(cc1)C(=O)[O-].n1ccc(cc1)NNc1ccncc1 | UNKNOWN | 1 | Zn | 6 | O48,N32 | 0.6 | 7.159 | Zn节点 (CN=6) | M-M=7.16Å | 6.17038 | 3.88626 | 6.17038 | 1.0897 | 1053.12 | 966.424 | 109.804 | 100.765 | 0.5652 | 0.518674 | 0 | Zn | Zn | Yes | Zn | 1.089674 | 9135.64 | 592 | 18.035 | 18.035 | 31.2393 | 9135.64 | 16 | 5 | 256 | 208 | 64 | 48 | 0 | 0 | 16 | 0 | 0 | 0 | 0 | 0 | 0 | 0 | 0 | 0.4324324 | 0.1081081 | 0.08108108 | 4.104821 | 30.29028 | 0.7921 | 0.0129016866 | 31.8889 | 0.176336 | 0.0319414737 | 31.9996 | 0.287848 | 0.2823567897 | 31.44255 | 0.218341 | 0.9463266221 | 30.49808 | 0.349183 | 1.832507 | 29.39006 | 0.290386 | 1.453683 | 29.47622 | 0.13943 | 3.177824 | 29.0961 | 0.288236 | 6.380032 | 34.39666 | 3.332806 | 4.104821 | 30.29028 | 0.7921 | 6.845458 | 33.34791 | 1.400812 | 4.899403 | 31.50327 | 1.297293 | 5.814243 | 33.49876 | 0.639003 | 0.2938052644 | 0.2938052644 | 30.82957 | 0.287304 | 1.040646 | 29.66722 | 0.088257 | 1.627074 | 29.0358 | 0.440168 | 0.679644506 | 19.47291 | 0.0100807458 | 19.95516 | 0.137761 | 0.0950738382 | 19.97849 | 0.16334 | 0.2684209666 | 19.86967 | 0.318869 | 0.4151036362 | 19.61829 | 0.093414 | 0.5931252283 | 19.53212 | 0.189181 | 0.679644506 | 19.47291 | 0.231725 | 0.738752912 | 19.28587 | 0.205187 | 0.000323726 | 32.3726 | 31.91713 | 0.05221449 | 9.94783e-06 | 0.994783 | 20.08623 | 3.811016 | 1.832507 | 30.28268 | 31.47701 | 30.07798 | 29.29305 | 29.78812 | 31.91713 | 1.55015 | 1.538701 | 15.44789 | 32.54237 | 17.25621 | 72.50765 | 20.08623 | 19.54111 | 19.28587 | 0.5931252283 | 0.738752912 | 11.8309
483 | IYITOB_clean | IYITOB_clean | Br[Zn]Br.[Zn].n1ccc(cc1)C1=NC(=[N]=C([N]1)c1ccncc1)c1ccncc1 MOFid-v1.ths.cat1;IYITOB_clean | Br[Zn]Br | n1ccc(cc1)C1=NC(=[N]=C([N]1)c1ccncc1)c1ccncc1 | ths | 1 | Zn | 4 | Br64,N48 | 0 | 7.707 | Zn节点 (CN=4) | M-M=7.71Å | 9.11454 | 7.50033 | 9.11454 | 1.16801 | 1732.8 | 1483.56 | 0 | 0 | 0.654 | 0.559929 | 0 | Zn | Zn | No |  | 1.167982 | 16606.15 | 664 | 34.6633 | 15.3199 | 32.2057 | 16606.15 | 24 | 5 | 288 | 192 | 96 | 0 | 0 | 0 | 24 | 0 | 0 | 0 | 0 | 0 | 0 | 0 | 0 | 0.4337349 | 0.1445783 | 0 | 1.159171 | 18.86261 | 0.249293 | 0.0003702627 | 18.5361 | 0.542083 | 0.0011321906 | 18.15161 | 0.517837 | 0.0109002774 | 18.03714 | 0.296294 | 0.0567229635 | 18.11777 | 0.128387 | 0.1696167069 | 18.24737 | 0.051742 | 0.1131141888 | 18.20352 | 0.109122 | 0.5841525674 | 18.48014 | 0.277346 | 7.575727 | 28.28443 | 0.458271 | 1.159171 | 18.86261 | 0.249293 | 8.579344 | 30.59842 | 1.443401 | 2.613644 | 20.42773 | 0.213568 | 5.964155 | 25.41668 | 0.246397 | 0.0313374951 | 0.0313374951 | 17.57634 | 0.184936 | 0.1552834734 | 17.56724 | 0.149371 | 0.3128527305 | 17.74966 | 0.223298 | 0.1472725293 | 11.18859 | 0.0017678439 | 11.24944 | 0.053516 | 0.0164135535 | 11.15979 | 0.128241 | 0.0500689359 | 11.20635 | 0.049625 | 0.0822411273 | 11.19924 | 0.059255 | 0.1241300396 | 11.17234 | 0.087283 | 0.1472725293 | 11.18859 | 0.050882 | 0.1635512472 | 11.22246 | 0.043549 | 1.12392e-05 | 1.12392 | 18.1425 | 0.04064167 | 1.68411e-06 | 0.168411 | 11.19778 | 1.127833066 | 0.1696167069 | 20.16844 | 21.92849 | 18.08266 | 20.49416 | 18.18955 | 18.1425 | 0.1587164295 | 0.1382792118 | 6.832218 | 6.673673 | 19.41401 | 488.2386 | 11.19778 | 11.18672 | 11.22246 | 0.1241300396 | 0.1635512472 | 6.944722
484 | IYODAD_clean | IYODAD_clean | Br[Zn]Br.n1ccc(cc1)C1=NC(=[N]=C([N]1)c1ccncc1)c1ccncc1 MOFid-v1.ths.cat1;IYODAD_clean | Br[Zn]Br | n1ccc(cc1)C1=NC(=[N]=C([N]1)c1ccncc1)c1ccncc1 | ths | 1 | Zn | 4 | Br48,N48 | 0 | 6.491 | Zn节点 (CN=4) | M-M=6.49Å | 9.11936 | 6.31963 | 9.11936 | 1.11347 | 1733.11 | 1556.5 | 0 | 0 | 0.6578 | 0.590765 | 0 | Zn | Zn | No |  | 1.113445 | 15512.88 | 648 | 35.577 | 14.634 | 30.5 | 15512.88 | 24 | 5 | 288 | 192 | 96 | 0 | 0 | 0 | 24 | 0 | 0 | 0 | 0 | 0 | 0 | 0 | 0 | 0.4444444 | 0.1481481 | 0 | 1.517683 | 19.47303 | 0.232396 | 0.0005407386 | 18.11734 | 0.524446 | 0.0013073857 | 18.20746 | 0.264814 | 0.0138645371 | 18.13889 | 0.239179 | 0.0683733889 | 18.15244 | 0.139953 | 0.2073720426 | 18.27142 | 0.124819 | 0.1394961331 | 18.21158 | 0.114439 | 0.715591803 | 18.77055 | 0.259858 | 8.070367046 | 29.18123 | 0.735804 | 1.517683 | 19.47303 | 0.232396 | 8.995999 | 30.35063 | 0.649042 | 3.384459 | 21.74235 | 0.314668 | 6.636136 | 26.68276 | 0.279258 | 0.0374671752 | 0.0374671752 | 17.66685 | 0.177977 | 0.1871556297 | 17.8878 | 0.07858 | 0.3782454329 | 18.13044 | 0.156736 | 0.1759611395 | 11.50841 | 0.001989918 | 11.45922 | 0.243637 | 0.020165944 | 11.43638 | 0.074466 | 0.0598297194 | 11.44925 | 0.059597 | 0.0991161795 | 11.52639 | 0.048071 | 0.1455403888 | 11.4856 | 0.057008 | 0.1759611395 | 11.50841 | 0.044801 | 0.1951249146 | 11.51307 | 0.083625 | 1.36216e-05 | 1.36216 | 18.15678 | 0.01324892 | 1.99297e-06 | 0.199297 | 11.45185 | 1.480215 | 0.2073720426 | 20.39927 | 22.21801 | 18.33047 | 20.64933 | 18.21181 | 18.15678 | 0.1935075055 | 0.1699048674 | 7.124209 | 6.834824 | 19.13936 | 400.7667 | 11.45185 | 11.5068 | 11.51307 | 0.1455403888 | 0.1951249146 | 6.704923
485 | IYOTAT_clean | IYOTAT_clean | [O-]C(=O)c1ccc(cc1)C1=NC(=[N]=C([N]1)c1ccc(cc1)C(=O)[O-])c1ccc(cc1)C(=O)[O-].[Tb] MOFid-v1.esg.cat0;IYOTAT_clean | [Tb] | [O-]C(=O)c1ccc(cc1)C1=NC(=[N]=C([N]1)c1ccc(cc1)C(=O)[O-])c1ccc(cc1)C(=O)[O-] | esg | 0 | Tb | 7 | O56 | 1 | 4.072 | Tb节点 (CN=7) | M-M=4.07Å | 6.12724 | 4.05651 | 6.12724 | 0.946965 | 2470.71 | 2609.08 | 0 | 0 | 0.6612 | 0.698231 | 0.000211201 | Tb | Tb | Yes | Tb | 0.9469651 | 8379.105 | 368 | 33.137 | 9.7145 | 27.314 | 8379.105 | 8 | 5 | 192 | 96 | 24 | 48 | 0 | 0 | 0 | 0 | 0 | 0 | 0 | 0 | 0 | 0 | 0 | 0.5217391 | 0.06521739 | 0.1304348 | 7.251709 | 28.13854 | 0.450318 | 0.0032647193 | 22.3406 | 0.232734 | 0.0087512615 | 22.33018 | 0.279256 | 0.0871777724 | 22.41567 | 0.06489 | 0.437374728 | 22.79899 | 0.155119 | 1.343659 | 23.45201 | 0.2144 | 0.8957503909 | 23.18608 | 0.098429 | 4.441288 | 25.81789 | 0.163323 | 12.32996 | 34.32526 | 1.213137 | 7.251709 | 28.13854 | 0.450318 | 13.01368 | 34.22068 | 0.599579 | 9.425381 | 30.7346 | 0.727761 | 11.30364 | 32.71226 | 1.158828 | 0.1691480385 | 0.1691480385 | 22.48593 | 0.079462 | 0.8514360115 | 22.98375 | 0.22088 | 1.596950018 | 23.57483 | 0.143908 | 0.5631710607 | 14.60455 | 0.0065852458 | 14.52446 | 0.103318 | 0.0656606212 | 14.57441 | 0.028894 | 0.1953739195 | 14.55417 | 0.089957 | 0.3223770823 | 14.5568 | 0.043652 | 0.4740435254 | 14.61187 | 0.03978 | 0.5631710607 | 14.60455 | 0.070767 | 0.6212767865 | 14.63097 | 0.065727 | 8.59711e-05 | 8.59711 | 22.33985 | 0.01276471 | 6.62401e-06 | 0.662401 | 14.52347 | 7.082560947 | 1.343659 | 24.91125 | 26.64831 | 23.19712 | 24.88832 | 23.14569 | 22.33985 | 1.256481 | 1.174511 | 14.17231 | 12.97871 | 16.24055 | 78.38152 | 14.52347 | 14.59107 | 14.63097 | 0.4740435254 | 0.6212767865 | 7.816386
486 | IYOWID_manual | IYOWID_manual | [O-]C(=O)c1ccc(cc1)c1cc(cc(c1)c1ccc(cc1)C(=O)[O-])c1ccc(cc1)C(=O)[O-].[Zn][Zn].n1ccc(cc1)c1ccncc1 MOFid-v1.ith-d.cat0;IYOWID_manual | [Zn][Zn] | [O-]C(=O)c1ccc(cc1)c1cc(cc(c1)c1ccc(cc1)C(=O)[O-])c1ccc(cc1)C(=O)[O-].n1ccc(cc1)c1ccncc1 | ith-d | 0 | Zn | 5 | O48,N12 | 0.8 | 2.844 | Zn节点 (CN=5) | M-M=2.84Å | 20.51668 | 7.7477 | 20.51668 | 0.405068 | 1929.7 | 4763.89 | 0 | 0 | 0.822 | 2.02929 | 0 | Zn | Zn | No |  | 0.4050583 | 21337.83 | 516 | 27.7364 | 27.7364 | 27.7364 | 21337.83 | 12 | 5 | 276 | 168 | 12 | 48 | 0 | 0 | 12 | 0 | 0 | 0 | 0 | 0 | 0 | 0 | 0 | 0.5348837 | 0.02325581 | 0.09302326 | 1.442898 | 14.42546 | 0.279281 | 0.0005475237 | 13.76556 | 1.634657 | 0.0014024292 | 14.10005 | 0.768564 | 0.0139954752 | 14.07649 | 0.366166 | 0.0696795999 | 14.09035 | 0.108875 | 0.2043320168 | 14.03101 | 0.176451 | 0.1375917548 | 14.06788 | 0.079138 | 0.6955760781 | 14.25154 | 0.044519 | 24.45317 | 20.30779 | 0.371301 | 1.442898 | 14.42546 | 0.279281 | 37.92 | 25.69489 | 0.698104 | 3.019286034 | 14.80417 | 0.142549 | 9.237667 | 16.48166 | 0.217417 | 0.051419203 | 0.051419203 | 13.33265 | 0.101429 | 0.2554822608 | 13.38367 | 0.109447 | 0.5157961784 | 13.56402 | 0.107448 | 0.3130971271 | 8.48653 | 0.0033043538 | 8.16538 | 0.161421 | 0.0355602259 | 8.38728 | 0.072752 | 0.1039238478 | 8.45596 | 0.08811 | 0.1748521861 | 8.47768 | 0.025829 | 0.2598240279 | 8.47149 | 0.058131 | 0.3130971271 | 8.48653 | 0.065387 | 0.3474950658 | 8.46919 | 0.055206 | 1.36895e-05 | 1.36895 | 14.01824 | 0.0147512 | 3.4762e-06 | 0.34762 | 8.458696 | 1.391479 | 0.2043320168 | 15.83559 | 16.89404 | 14.92479 | 15.68795 | 14.06308 | 14.01824 | 0.1903365416 | 0.1529128138 | 3.932123 | 3.938065 | 24.3933 | 439.1461 | 8.458696 | 8.478567 | 8.46919 | 0.2598240279 | 0.3474950658 | 5.55954
487 | IZENUY_clean | IZENUY_clean | [Fe][O]([Fe])[Fe].[O-]C(=O)c1cc([N][N]c2cc(cc(c2)C(=O)[O-])C(=O)[O-])cc(c1)C(=O)[O-] MOFid-v1.soc,edq.cat0;IZENUY_clean | [Fe][O]([Fe])[Fe] | [O-]C(=O)c1cc([N][N]c2cc(cc(c2)C(=O)[O-])C(=O)[O-])cc(c1)C(=O)[O-] | soc | 0 | Fe | 5 | O120 | 1 | 3.322 | Fe节点 (CN=5) | M-M=3.32Å | 10.28405 | 5.66029 | 7.85884 | 0.907624 | 1488.62 | 1640.12 | 573.454 | 631.819 | 0.6758 | 0.744581 | 0 | Fe | Fe | Yes | Fe | 0.9076243 | 10463.22 | 416 | 21.872 | 21.872 | 21.872 | 10463.22 | 24 | 5 | 192 | 72 | 24 | 104 | 0 | 0 | 0 | 0 | 0 | 0 | 24 | 0 | 0 | 0 | 0 | 0.4615385 | 0.05769231 | 0.25 | 3.545096 | 21.63751 | 0.127549 | 0.0012174298 | 19.13556 | 0.23613 | 0.0030818241 | 19.25544 | 0.183876 | 0.0315963472 | 19.35541 | 0.028159 | 0.1580298214 | 19.50346 | 0.244873 | 0.4766172158 | 19.76855 | 0.155354 | 0.3191742524 | 19.62077 | 0.235793 | 1.706869 | 20.59445 | 0.164087 | 12.794 | 31.00609 | 0.537899 | 3.545096 | 21.63751 | 0.127549 | 14.00755 | 31.7894 | 1.122794 | 6.616833 | 23.90143 | 0.353675 | 10.88384 | 28.51314 | 0.455836 | 0.0797252603 | 0.0797252603 | 19.08427 | 0.213855 | 0.3903611112 | 19.23942 | 0.174312 | 0.7667370794 | 19.50939 | 0.273801 | 0.332610787 | 12.22271 | 0.0038774156 | 12.15137 | 0.100679 | 0.0385512156 | 12.21788 | 0.045651 | 0.1138438948 | 12.17948 | 0.057244 | 0.1886163795 | 12.20548 | 0.053819 | 0.281745389 | 12.26047 | 0.085311 | 0.332610787 | 12.22271 | 0.076859 | 0.3686550152 | 12.30917 | 0.061119 | 3.14823e-05 | 3.14823 | 19.34209 | 0.01796478 | 3.85253e-06 | 0.385253 | 12.18902 | 3.46537 | 0.4766172158 | 21.81289 | 23.38361 | 19.73315 | 22.3219 | 19.63093 | 19.34209 | 0.4450208686 | 0.3968919555 | 8.458297 | 8.171851 | 18.1988 | 183.3666 | 12.18902 | 12.22955 | 12.30917 | 0.281745389 | 0.3686550152 | 7.153069
488 | IZIHOQ_clean | IZIHOQ_clean | [Dy].[O-]C(=O)c1cc(ccc1c1cccc(c1)c1ccc(cc1C(=O)[O-])C(=O)[O-])C(=O)[O-].[O-]C=O MOFid-v1.UNKNOWN.cat0;IZIHOQ_clean | [Dy] | [O-]C(=O)c1cc(ccc1c1cccc(c1)c1ccc(cc1C(=O)[O-])C(=O)[O-])C(=O)[O-].[O-]C=O | UNKNOWN | 0 | Dy | 7 | O176 | 1 | 4.127 | Dy节点 (CN=7) | M-M=4.13Å | 7.0561 | 5.32108 | 7.05322 | 1.40869 | 1409.46 | 1000.55 | 0 | 0 | 0.555 | 0.393983 | 0 | Dy | Dy | Yes | Dy | 1.40869 | 12609.62 | 696 | 14.1545 | 14.1545 | 62.938 | 12609.62 | 24 | 4 | 360 | 168 | 0 | 144 | 0 | 0 | 0 | 0 | 0 | 0 | 0 | 0 | 0 | 0 | 0 | 0.5172414 | 0 | 0.2068966 | 2.530415 | 25.77276 | 0.109601 | 0.0009663834 | 21.04277 | 0.199609 | 0.0026759588 | 21.47287 | 0.087436 | 0.0270096557 | 21.42909 | 0.121737 | 0.1383832943 | 21.64805 | 0.094261 | 0.4114234056 | 22.02761 | 0.054664 | 0.2763774644 | 21.90613 | 0.156469 | 1.376295 | 23.55934 | 0.092359 | 5.640158 | 32.27186 | 1.066414 | 2.530415 | 25.77276 | 0.109601 | 6.203088657 | 33.45066 | 2.843624 | 3.759469 | 28.28278 | 0.685981 | 4.969305 | 30.5277 | 0.340119 | 0.0584282164 | 0.0584282164 | 21.33078 | 0.03601 | 0.287808132 | 21.65226 | 0.097738 | 0.5496980256 | 22.07838 | 0.275577 | 0.2224048947 | 13.91149 | 0.0027098465 | 13.83751 | 0.154855 | 0.025835272 | 13.86527 | 0.061005 | 0.0763945336 | 13.86075 | 0.038051 | 0.1252465568 | 13.87064 | 0.055254 | 0.1877798576 | 13.94378 | 0.024194 | 0.2224048947 | 13.91149 | 0.056122 | 0.2443325657 | 13.93321 | 0.106925 | 2.71886e-05 | 2.71886 | 21.40858 | 0.03463571 | 2.6084e-06 | 0.26084 | 13.82578 | 2.471986 | 0.4114234056 | 23.74559 | 25.57865 | 21.795 | 23.86311 | 21.8606 | 21.40858 | 0.3844137499 | 0.3529951892 | 10.95494 | 10.42348 | 17.12439 | 205.9412 | 13.82578 | 13.90864 | 13.93321 | 0.1877798576 | 0.2443325657 | 7.582804
489 | IZOWAW_clean | IZOWAW_clean | O1[Mo]234O[Mo]56O[Mo]71[O]1[Zn]8[O]3[Mo]394[O]2[Zn]2[O]6[Mo]46[O]5[Zn]5[O]7[Mo]71O[Mo]1%10%11[O]5[Mo]51(O4)O[Mo]1([O]2[Mo]2(O9)O[Mo]4(O3)[O]8[Mo](O7)([O]4[Zn]([O]12)[O]%115)O%10)O6.O1[Mo]23O[Mo]456O[Mo]781[O]1[Mo]9%108[O]7[Zn]7[O]4[Mo]486[O]5[Zn]5[O]3[Mo]36[O]2[Zn]1[O]1[Mo]2%11(O%10)[Mo]%101(O3)[O]%11[Zn]1[O]3[Mo](O9)([O]7[Mo]3(O4)O[Mo]34([O]5[Mo]3(O6)(O%10)[O]14)O8)O2.[O-]C(=O)c1cc(cc(c1)C(=O)[O-])C(=O)[O-] MOFid-v1.ofp.cat0;IZOWAW_clean | O1[Mo]234O[Mo]56O[Mo]71[O]1[Zn]8[O]3[Mo]394[O]2[Zn]2[O]6[Mo]46[O]5[Zn]5[O]7[Mo]71O[Mo]1%10%11[O]5[Mo]51(O4)O[Mo]1([O]2[Mo]2(O9)O[Mo]4(O3)[O]8[Mo](O7)([O]4[Zn]([O]12)[O]%115)O%10)O6.O1[Mo]23O[Mo]456O[Mo]781[O]1[Mo]9%108[O]7[Zn]7[O]4[Mo]486[O]5[Zn]5[O]3[Mo]36[O]2[Zn]1[O]1[Mo]2%11(O%10)[Mo]%101(O3)[O]%11[Zn]1[O]3[Mo](O9)([O]7[Mo]3(O4)O[Mo]34([O]5[Mo]3(O6)(O%10)[O]14)O8)O2 | [O-]C(=O)c1cc(cc(c1)C(=O)[O-])C(=O)[O-] | ofp | 0 | Mo,Zn | 4 | O204 | 1 | 2.61 | Mo节点 (CN=4) | M-M=2.61Å | 18.94727 | 10.51321 | 18.93676 | 1.00603 | 1791.25 | 1780.51 | 0.0981256 | 0.0975376 | 0.7888 | 0.784073 | 0 | Mo,Zn | Mo | Yes | Mo,Zn | 1.006067 | 10264.87 | 192 | 21.6212 | 22.5502 | 26.2154 | 10264.87 | 48 | 5 | 36 | 12 | 0 | 96 | 0 | 0 | 12 | 0 | 0 | 0 | 0 | 0 | 0 | 0 | 0 | 0.1875 | 0 | 0.5 | 0.1472172495 | 9.76867 | 0.084649 | 5.62784e-05 | 9.55184 | 1.404384 | 0.0001366761 | 9.06627 | 0.780946 | 0.0014270593 | 9.70729 | 0.27502 | 0.0070729884 | 9.48948 | 0.155316 | 0.0217063764 | 9.53523 | 0.066135 | 0.0146534874 | 9.44605 | 0.159252 | 0.0724714997 | 9.52931 | 0.116653 | 1.746593 | 11.24267 | 0.115167 | 0.1472172495 | 9.76867 | 0.084649 | 4.411656 | 13.03676 | 0.176248 | 0.2985558866 | 9.66803 | 0.144407 | 0.767299653 | 10.39506 | 0.229603 | 0.0073182014 | 0.0073182014 | 9.09835 | 0.124764 | 0.0372382088 | 9.18126 | 0.079397 | 0.0740915135 | 9.20045 | 0.037008 | 0.0592862754 | 6.02002 | 0.0006582562 | 6.14153 | 0.191292 | 0.0067122037 | 6.05638 | 0.076164 | 0.0200552085 | 6.04143 | 0.054951 | 0.0332796266 | 6.04552 | 0.067351 | 0.0498033657 | 6.00908 | 0.071078 | 0.0592862754 | 6.02002 | 0.048134 | 0.0664426765 | 6.06046 | 0.021088 | 1.44377e-06 | 0.144377 | 9.476996 | 0.009125873 | 6.65385e-07 | 0.0665385 | 6.020706 | 0.1398990481 | 0.0217063764 | 10.0755 | 9.280864 | 11.5624 | 9.383242 | 9.490253 | 9.476996 | 0.0202793171 | 0.014388175 | 2.179208 | 2.169826 | 34.09212 | 4527.077 | 6.020706 | 6.024873 | 6.06046 | 0.0498033657 | 0.0664426765 | 3.45629
490 | JALLEQ_clean | JALLEQ_clean | [O-]C(=O)C1=NN=C([C]1)C(=O)[O-].[O-]C(=O)C1=N[N]C(=[C]1)C(=O)[O-].[O-]C(=O)[C]1N=NC(=[C]1)C(=O)[O-].[O]12[Ce]34[O]5[Ce]62[O]2[Ce]71[O]4[Ce]14[O]3[Ce]35[O]6[Ce]2([O]71)[O]43 MOFid-v1.reo.cat0;JALLEQ_clean | [O]12[Ce]34[O]5[Ce]62[O]2[Ce]71[O]4[Ce]14[O]3[Ce]35[O]6[Ce]2([O]71)[O]43 | [O-]C(=O)C1=NN=C([C]1)C(=O)[O-].[O-]C(=O)C1=N[N]C(=[C]1)C(=O)[O-].[O-]C(=O)[C]1N=NC(=[C]1)C(=O)[O-] | reo | 0 | Ce | 6 | O960 | 1 | 3.785 | Ce节点 (CN=6) | M-M=3.79Å | 20.72686 | 7.8738 | 20.45456 | 0.987929 | 1836.17 | 1858.6 | 0 | 0 | 0.7646 | 0.773942 | 0.000202444 | Ce | Ce | Yes | Ce | 0.9879289 | 63613.9 | 1392 | 39.9194 | 39.9194 | 39.9194 | 63613.9 | 144 | 4 | 480 | 0 | 192 | 576 | 0 | 0 | 0 | 0 | 0 | 0 | 0 | 0 | 0 | 0 | 0 | 0.3448276 | 0.137931 | 0.4137931 | 0.2722729618 | 12.06402 | 0.068227 | 0.0001122949 | 11.63519 | 1.38929 | 0.0002761134 | 12.39749 | 0.348103 | 0.0026646929 | 12.02829 | 0.176864 | 0.0132600511 | 12.20428 | 0.078545 | 0.0399611464 | 12.07397 | 0.188691 | 0.0259507008 | 12.07313 | 0.083288 | 0.1330562967 | 12.16133 | 0.165256 | 3.504428 | 14.44265 | 0.420645 | 0.2722729618 | 12.06402 | 0.068227 | 9.348777 | 18.39099 | 0.451499 | 0.5374713421 | 12.23502 | 0.290094 | 1.454239 | 12.86832 | 0.384721 | 0.0114197352 | 0.0114197352 | 11.50527 | 0.249189 | 0.0577143164 | 11.60078 | 0.128667 | 0.114606898 | 11.4916 | 0.089545 | 0.0797452632 | 7.39503 | 0.0008507993 | 7.34217 | 0.30201 | 0.0090430457 | 7.34194 | 0.114507 | 0.0268094269 | 7.39911 | 0.07342 | 0.0450236667 | 7.40513 | 0.067183 | 0.0677534843 | 7.41737 | 0.040718 | 0.0797452632 | 7.39503 | 0.051779 | 0.0884831309 | 7.37539 | 0.104875 | 2.67214e-06 | 0.267214 | 12.13087 | 0.03509048 | 8.98418e-07 | 0.0898418 | 7.369076 | 0.2608532266 | 0.0399611464 | 13.27811 | 13.45919 | 13.4825 | 12.89265 | 12.11713 | 12.13087 | 0.0372964535 | 0.0285414112 | 2.94901 | 2.974273 | 28.40575 | 2289.503 | 7.369076 | 7.405843 | 7.37539 | 0.0677534843 | 0.0884831309 | 4.761796
491 | JALLOA_clean | JALLOA_clean | [O-]C(=O)C1=[C]C(=[C]C(=[C]1)C(=O)[O-])C(=O)[O-].[O]12[Ce]34[O]5[Ce]62[O]2[Ce]71[O]4[Ce]14[O]3[Ce]35[O]6[Ce]2([O]71)[O]43 MOFid-v1.spn.cat0;JALLOA_clean | [O]12[Ce]34[O]5[Ce]62[O]2[Ce]71[O]4[Ce]14[O]3[Ce]35[O]6[Ce]2([O]71)[O]43 | [O-]C(=O)C1=[C]C(=[C]C(=[C]1)C(=O)[O-])C(=O)[O-] | spn | 0 | Ce | 6 | O576 | 1 | 3.763 | Ce节点 (CN=6) | M-M=3.76Å | 21.13684 | 18.33831 | 21.13684 | 0.755302 | 1118.2 | 1480.46 | 7.09089 | 9.38816 | 0.8308 | 1.09996 | 0.00158877 | Ce | Ce | Yes | Ce | 0.755302 | 48433.14 | 704 | 36.4514 | 36.4514 | 36.4514 | 48433.14 | 96 | 3 | 288 | 0 | 0 | 320 | 0 | 0 | 0 | 0 | 0 | 0 | 0 | 0 | 0 | 0 | 0 | 0.4090909 | 0 | 0.4545455 | 0.1492736416 | 11.08405 | 1.015008 | 5.67408e-05 | 11.80413 | 4.482275 | 0.0001861098 | 11.56577 | 4.043958 | 0.0015365403 | 10.94361 | 2.007111 | 0.0073944583 | 11.78229 | 2.166124 | 0.0223967203 | 11.25035 | 1.055727 | 0.0147571418 | 10.97895 | 0.552887 | 0.0736790364 | 11.20592 | 1.505604 | 1.485757 | 9.23035 | 0.366322 | 0.1492736416 | 11.08405 | 1.015008 | 3.390525 | 10.09004 | 0.420259 | 0.2930207312 | 10.32545 | 0.968559 | 0.7281294517 | 9.23417 | 0.800862 | 0.0077008585 | 0.0077008585 | 8.25619 | 0.268335 | 0.0378733352 | 8.48857 | 0.466505 | 0.0751134433 | 8.4366 | 0.472011 | 0.0703653749 | 6.71772 | 0.0008533813 | 6.82623 | 1.147836 | 0.0081638633 | 7.18783 | 0.3069 | 0.0240626296 | 6.97115 | 0.324758 | 0.0397117364 | 6.77706 | 0.355982 | 0.0603154481 | 6.91482 | 0.585314 | 0.0703653749 | 6.71772 | 0.160798 | 0.080186069 | 6.80256 | 0.265753 | 1.49485e-06 | 0.149485 | 11.47768 | 0.4269968 | 8.01323e-07 | 0.0801323 | 6.860488 | 0.1415727831 | 0.0223967203 | 10.07762 | 9.191979 | 11.63175 | 9.409125 | 11.3372 | 11.47768 | 0.02086018 | 0.0146958618 | 1.856632 | 1.865477 | 38.42318 | 4434.248 | 6.860488 | 6.8032 | 6.80256 | 0.0603154481 | 0.080186069 | 4.617193
492 | JIZJOT_clean | JIZJOT_clean | [Co].[O-]C(=O)C([O])C.[O-]C(=O)c1ccc(cc1)c1ccncc1 MOFid-v1.UNKNOWN.cat0;JIZJOT_clean | [Co] | [O-]C(=O)C([O])C.[O-]C(=O)c1ccc(cc1)c1ccncc1 | UNKNOWN | 0 | Co | 6 | O56,N8 | 0.875 | 3.414 | Co节点 (CN=6) | M-M=3.41Å | 10.25508 | 9.65715 | 10.24861 | 1.06872 | 1112.51 | 1040.98 | 4.63217 | 4.33432 | 0.5712 | 0.534472 | 0 | Co | Co | No |  | 1.068719 | 4657.104 | 276 | 15.1902 | 17.5096 | 17.5096 | 4657.104 | 12 | 5 | 120 | 96 | 8 | 40 | 0 | 0 | 0 | 0 | 0 | 12 | 0 | 0 | 0 | 0 | 0 | 0.4347826 | 0.02898551 | 0.1449275 | 1.814173 | 22.60423 | 1.086849 | 0.0006714424 | 23.07099 | 3.170395 | 0.001837083 | 22.02713 | 0.75397 | 0.0182874213 | 22.6844 | 1.224561 | 0.0941896035 | 23.16756 | 1.025074 | 0.2791573826 | 22.90311 | 0.867455 | 0.1824342311 | 22.65038 | 0.300273 | 0.8995305227 | 22.77711 | 0.384503 | 8.097814 | 32.24346 | 1.146596 | 1.814173 | 22.60423 | 1.086849 | 8.816679 | 33.22616 | 1.887219 | 3.800564 | 24.4482 | 1.042866 | 6.93133931 | 29.31355 | 0.600956 | 0.0389394876 | 0.0389394876 | 20.3484 | 0.323622 | 0.1971225544 | 20.24018 | 0.449214 | 0.3881645934 | 20.39955 | 0.34244 | 0.1627789023 | 12.28164 | 0.0018516796 | 12.17923 | 0.03085 | 0.018608546 | 12.33177 | 0.063076 | 0.0557443141 | 12.25329 | 0.102585 | 0.0937183427 | 12.30191 | 0.119944 | 0.1387904763 | 12.31525 | 0.096522 | 0.1627789023 | 12.28164 | 0.113034 | 0.1830431167 | 12.26851 | 0.101575 | 1.86498e-05 | 1.86498 | 23.04057 | 0.3656467 | 1.89139e-06 | 0.189139 | 12.3024 | 1.775233 | 0.2791573826 | 23.51427 | 25.80163 | 21.41788 | 23.32329 | 22.90702 | 23.04057 | 0.2608699613 | 0.240217895 | 10.05679 | 9.860367 | 17.68774 | 293.4624 | 12.3024 | 12.2996 | 12.26851 | 0.1387904763 | 0.1830431167 | 10.73817
493 | JOQSOZ_clean | JOQSOZ_clean | * MOFid-v1.NA.NA;JOQSOZ_clean |  |  | NA |  | Cu | 3 | N32 | 0 | 2.572 | Cu节点 (CN=3) | M-M=2.57Å | 6.10079 | 4.1274 | 6.09895 | 1.15948 | 1782.04 | 1536.94 | 0 | 0 | 0.5942 | 0.512473 | 0 | Cu | Cu | Yes | Cu | 1.159477 | 3351.678 | 204 | 16.2717 | 12.6684 | 17.6021 | 3351.678 | 12 | 4 | 88 | 72 | 32 | 0 | 0 | 0 | 0 | 12 | 0 | 0 | 0 | 0 | 0 | 0 | 0 | 0.4313725 | 0.1568627 | 0 | 3.50447 | 26.32639 | 0.381963 | 0.0017359008 | 23.90531 | 0.354454 | 0.0042694258 | 23.80498 | 0.207128 | 0.0439067181 | 23.7683 | 0.122749 | 0.2154920572 | 23.86323 | 0.292025 | 0.6265248849 | 24.0795 | 0.300267 | 0.4286321914 | 23.98905 | 0.441783 | 1.946867 | 24.87299 | 0.404348 | 7.312844519 | 32.3244 | 1.975411 | 3.50447 | 26.32639 | 0.381963 | 7.796753 | 33.2127 | 1.440076 | 5.105621 | 28.77247 | 0.179293 | 6.58479 | 31.61867 | 0.88025 | 0.0801327427 | 0.0801327427 | 23.09155 | 0.201942 | 0.3948506712 | 23.21536 | 0.222954 | 0.7352937597 | 23.67365 | 0.38374 | 0.2754634246 | 14.68684 | 0.0032884193 | 14.64784 | 0.152482 | 0.0324070428 | 14.68634 | 0.073021 | 0.0950258815 | 14.71322 | 0.072893 | 0.1566120818 | 14.67244 | 0.107775 | 0.2337946833 | 14.6993 | 0.13511 | 0.2754634246 | 14.68684 | 0.064063 | 0.3027001536 | 14.7448 | 0.043107 | 4.43964e-05 | 4.43964 | 23.83021 | 0.07820934 | 3.24051e-06 | 0.324051 | 14.6768 | 3.424338 | 0.6265248849 | 25.27581 | 27.15926 | 23.79002 | 24.87816 | 23.97726 | 23.83021 | 0.5826181668 | 0.5463921422 | 13.39904 | 13.70044 | 16.59151 | 142.9026 | 14.6768 | 14.68619 | 14.7448 | 0.2337946833 | 0.3027001536 | 9.153408
494 | JUGQIN_clean | JUGQIN_clean | [Eu].[Eu][Eu].[O-]C(=O)c1cc(OCCOc2cc(cc(c2)C(=O)[O-])C(=O)[O-])cc(c1)C(=O)[O-] MOFid-v1.pts,sur.cat0;JUGQIN_clean | [Eu][Eu] | [O-]C(=O)c1cc(OCCOc2cc(cc(c2)C(=O)[O-])C(=O)[O-])cc(c1)C(=O)[O-] | pts | 0 | Eu | 8 | O26,N4 | 0.867 | 3.964 | Eu节点 (CN=8) | M-M=3.96Å | 6.60597 | 5.16054 | 6.59079 | 1.12408 | 2425.27 | 2157.56 | 0 | 0 | 0.675 | 0.600491 | 0 | Eu | Eu | Yes | Eu | 1.12408 | 2405.554 | 96 | 13.2205 | 13.9973 | 14.9 | 2405.554 | 4 | 5 | 36 | 20 | 4 | 32 | 0 | 0 | 0 | 0 | 0 | 0 | 0 | 0 | 0 | 0 | 0 | 0.375 | 0.04166667 | 0.3333333 | 1.758601 | 20.16534 | 0.191829 | 0.0007283858 | 19.03881 | 0.550225 | 0.0019105201 | 19.2003 | 0.298724 | 0.0196050067 | 19.08268 | 0.15041 | 0.0949136152 | 19.10341 | 0.109287 | 0.2871579948 | 19.20787 | 0.266128 | 0.189057905 | 19.13082 | 0.106743 | 0.8977380442 | 19.57068 | 0.107725 | 8.006875 | 26.07197 | 0.291291 | 1.758601 | 20.16534 | 0.191829 | 9.217502 | 26.52355 | 0.487984 | 3.335674 | 21.21225 | 0.307379 | 6.232067 | 23.5938 | 0.22186 | 0.0486397948 | 0.0486397948 | 18.79581 | 0.125438 | 0.2380337467 | 18.91699 | 0.105218 | 0.4680944836 | 18.98271 | 0.180706 | 0.2147731644 | 12.10935 | 0.0024154433 | 12.24935 | 0.155716 | 0.0241987841 | 12.10838 | 0.041436 | 0.0730176902 | 12.12303 | 0.067696 | 0.1209171585 | 12.14936 | 0.10263 | 0.1801893389 | 12.18065 | 0.077371 | 0.2147731644 | 12.10935 | 0.078322 | 0.2382947374 | 12.10247 | 0.074853 | 1.9009e-05 | 1.9009 | 19.0479 | 0.01851253 | 2.46854e-06 | 0.246854 | 12.15515 | 1.709962 | 0.2871579948 | 21.35255 | 23.27498 | 19.4689 | 21.31377 | 19.14737 | 19.0479 | 0.2675529881 | 0.2385182 | 7.968229 | 7.700503 | 18.52336 | 291.6506 | 12.15515 | 12.14645 | 12.10247 | 0.1801893389 | 0.2382947374 | 6.892749
495 | JUMCUR_clean | JUMCUR_clean | [O-]C(=O)c1ccc(cc1)C(=O)[O-].[O].[V] MOFid-v1.rna.cat0;JUMCUR_clean | [O] ¦ [V] | [O-]C(=O)c1ccc(cc1)C(=O)[O-] | rna | 0 | V | 6 | O24 | 1 | 3.422 | V节点 (CN=6) | M-M=3.42Å | 6.66565 | 6.12054 | 6.47961 | 1.03261 | 1670.88 | 1618.12 | 0 | 0 | 0.6176 | 0.598098 | 0 | V | V | No |  | 1.032606 | 1486.255 | 72 | 6.798 | 13.285 | 16.457 | 1486.255 | 4 | 4 | 32 | 16 | 0 | 20 | 0 | 0 | 0 | 0 | 0 | 0 | 0 | 0 | 0 | 0 | 0 | 0.4444444 | 0 | 0.2777778 | 4.437788 | 25.59366 | 0.082404 | 0.0017007501 | 20.3599 | 0.382832 | 0.0041588918 | 20.41117 | 0.168539 | 0.0408416701 | 20.48882 | 0.088983 | 0.2099936059 | 20.7124 | 0.061185 | 0.6666872646 | 21.27708 | 0.118351 | 0.4310539216 | 21.06745 | 0.151996 | 2.336378 | 23.38022 | 0.359112 | 9.769264 | 33.85966 | 1.576737 | 4.437788 | 25.59366 | 0.082404 | 10.63365 | 35.55426 | 2.364478 | 6.610028 | 29.21835 | 0.269286 | 8.617707 | 31.87166 | 0.578687 | 0.093815132 | 0.093815132 | 20.47397 | 0.099184 | 0.4694780245 | 20.97069 | 0.167259 | 0.9454784086 | 21.50589 | 0.106215 | 0.3618540192 | 13.39019 | 0.0042062288 | 13.23396 | 0.206621 | 0.0408721011 | 13.29058 | 0.023113 | 0.1234480815 | 13.32623 | 0.024174 | 0.2039513786 | 13.32757 | 0.040318 | 0.30180706 | 13.39375 | 0.056102 | 0.3618540192 | 13.39019 | 0.052283 | 0.398719383 | 13.41733 | 0.085309 | 4.10098e-05 | 4.10098 | 20.40141 | 0.007913043 | 4.18545e-06 | 0.418545 | 13.28059 | 4.343973 | 0.6666872646 | 23.23687 | 24.88672 | 21.355 | 23.4689 | 21.01898 | 20.40141 | 0.6258455945 | 0.5728721326 | 11.04492 | 9.798182 | 16.95263 | 134.4178 | 13.28059 | 13.3705 | 13.41733 | 0.30180706 | 0.398719383 | 7.120822
496 | JUTCUW_SL | JUTCUW_SL | [C]#N.[Cd] MOFid-v1.dia.cat0;JUTCUW_SL | [Cd] | [C]#N | dia | 0 | Cd | 2 | N4 | 0 | 5.472 | Cd节点 (CN=2) | M-M=5.47Å | 6.94384 | 5.61196 | 6.94384 | 1.08226 | 2751.52 | 2542.38 | 0 | 0 | 0.7548 | 0.697429 | 0 | Cd | Cd | No |  | 1.082281 | 504.6297 | 10 | 8.9364 | 8.9364 | 8.9364 | 504.6297 | 2 | 3 | 4 | 0 | 4 | 0 | 0 | 0 | 0 | 0 | 0 | 0 | 0 | 0 | 0 | 0 | 0 | 0.4 | 0.4 | 0 | 0.8096897425 | 15.27619 | 0.057295 | 0.0002848354 | 14.51303 | 0.320396 | 0.0007254783 | 14.47574 | 0.159422 | 0.0077319429 | 14.47476 | 0.053356 | 0.0385501624 | 14.47766 | 0.034214 | 0.1138100122 | 14.55695 | 0.017043 | 0.0770930214 | 14.51381 | 0.05254 | 0.3934137195 | 14.82912 | 0.081409 | 7.736181 | 22.60693 | 0.269194 | 0.8096897425 | 15.27619 | 0.057295 | 10.03671 | 25.13798 | 0.402363 | 1.68244 | 16.13665 | 0.061264 | 4.557133 | 19.01987 | 0.172777 | 0.0263606668 | 0.0263606668 | 14.85087 | 0.049202 | 0.1363777423 | 14.96148 | 0.079544 | 0.2705498359 | 15.08586 | 0.036135 | 0.1566960028 | 10.07712 | 0.0016773642 | 10.04952 | 0.140357 | 0.0173262713 | 9.98942 | 0.040037 | 0.0522977322 | 10.02852 | 0.038534 | 0.0862345345 | 10.04277 | 0.01925 | 0.1269830421 | 10.04094 | 0.024339 | 0.1566960028 | 10.07712 | 0.026753 | 0.1705360832 | 10.0333 | 0.036204 | 7.68492e-06 | 0.768492 | 14.44512 | 0.00257557 | 1.73294e-06 | 0.173294 | 10.01796 | 0.7833290757 | 0.1138100122 | 16.87531 | 18.3995 | 15.3148 | 16.91163 | 14.51614 | 14.44512 | 0.1060780693 | 0.0874493454 | 4.481308 | 4.434614 | 22.85601 | 757.7972 | 10.01796 | 10.05361 | 10.0333 | 0.1269830421 | 0.1705360832 | 4.427164
497 | KABXES_clean | KABXES_clean | [O-]C(=O)c1cc(cc(c1)N(=O)=O)C(=O)[O-].[Sm][Sm] MOFid-v1.pcu.cat0;KABXES_clean | [Sm][Sm] | [O-]C(=O)c1cc(cc(c1)N(=O)=O)C(=O)[O-] | pcu | 0 | Sm | 6 | O24 | 1 | 4.437 | Sm节点 (CN=6) | M-M=4.44Å | 5.52619 | 4.96961 | 5.37117 | 1.18279 | 1951.27 | 1649.71 | 0 | 0 | 0.6294 | 0.53213 | 0 | Sm | Sm | Yes | Sm | 1.182794 | 2605.828 | 112 | 13.7217 | 13.7217 | 16.4199 | 2605.828 | 4 | 5 | 48 | 18 | 6 | 36 | 0 | 0 | 0 | 0 | 0 | 0 | 0 | 0 | 0 | 0 | 0 | 0.4285714 | 0.05357143 | 0.3214286 | 2.772499 | 23.86093 | 0.251322 | 0.0018766519 | 22.35072 | 0.234654 | 0.0047185674 | 22.45386 | 0.111261 | 0.0442674358 | 22.37 | 0.073003 | 0.2179774633 | 22.46673 | 0.128936 | 0.6182625342 | 22.93231 | 0.222049 | 0.4336382941 | 22.69889 | 0.237679 | 1.722579 | 23.33012 | 0.197753 | 6.909826 | 27.08322 | 0.71335 | 2.772499 | 23.86093 | 0.251322 | 7.671809 | 28.61927 | 0.549647 | 4.09451 | 24.52746 | 0.503113 | 5.848426 | 25.67928 | 0.456816 | 0.0879976164 | 0.0879976164 | 22.1829 | 0.124752 | 0.4263277321 | 22.51374 | 0.230629 | 0.7578351554 | 22.62993 | 0.377404 | 0.332523569 | 14.46017 | 0.0039358809 | 14.51335 | 0.085921 | 0.0392256173 | 14.47097 | 0.097579 | 0.1170243637 | 14.48171 | 0.072878 | 0.1882787728 | 14.4695 | 0.038463 | 0.2827458999 | 14.45099 | 0.075647 | 0.332523569 | 14.46017 | 0.057152 | 0.3674002624 | 14.39105 | 0.12096 | 4.48857e-05 | 4.48857 | 22.31303 | 0.01410749 | 3.99636e-06 | 0.399636 | 14.47836 | 2.684501 | 0.6182625342 | 24.33158 | 26.25472 | 22.59501 | 24.145 | 22.69931 | 22.31303 | 0.5739950984 | 0.5302649178 | 10.93318 | 11.23165 | 17.27752 | 145.2068 | 14.47836 | 14.46022 | 14.39105 | 0.2827458999 | 0.3674002624 | 7.834677
498 | KANDIO_clean | KANDIO_clean | Fc1c(F)c(ccc1c1ccncc1)c1ccncc1.[O-]C(=O)c1ccc(cc1)C(=O)[O-].[Zn][Zn] MOFid-v1.pcu.cat1;KANDIO_clean | [Zn][Zn] | Fc1c(F)c(ccc1c1ccncc1)c1ccncc1.[O-]C(=O)c1ccc(cc1)C(=O)[O-] | pcu | 1 | Zn | 5 | O16,N4 | 0.8 | 3.001 | Zn节点 (CN=5) | M-M=3Å | 6.34814 | 4.18035 | 6.34814 | 1.16715 | 1258.72 | 1078.45 | 0 | 0 | 0.5426 | 0.464892 | 0 | Zn | Zn | Yes | Zn | 1.167121 | 2069.434 | 128 | 10.885 | 10.93 | 18.518 | 2069.434 | 4 | 6 | 64 | 36 | 4 | 16 | 4 | 0 | 4 | 0 | 0 | 0 | 0 | 0 | 0 | 0 | 0 | 0.5 | 0.03125 | 0.125 | 4.716998 | 32.25391 | 0.879082 | 0.0090840907 | 30.89179 | 0.224184 | 0.021809838 | 30.8695 | 0.241797 | 0.2017863553 | 30.82602 | 0.124699 | 0.8299329876 | 30.02799 | 0.434361 | 1.841349 | 29.37149 | 0.720253 | 1.391235 | 30.0727 | 0.648661 | 3.641034 | 30.71208 | 0.697877 | 6.905138702 | 34.28579 | 1.787805 | 4.716998 | 32.25391 | 0.879082 | 7.248614 | 35.31772 | 1.380746 | 5.55949 | 33.31016 | 0.446637 | 6.43082 | 34.44937 | 1.485251 | 0.2375498301 | 0.2375498301 | 29.74483 | 0.380986 | 0.9427269542 | 28.87047 | 0.616178 | 1.569741 | 29.25247 | 0.336575 | 0.4580218754 | 17.85937 | 0.0054939939 | 17.995 | 0.249329 | 0.0560169677 | 17.81149 | 0.102251 | 0.1637867084 | 17.6987 | 0.099227 | 0.2644774657 | 17.86787 | 0.077769 | 0.3869914284 | 17.84635 | 0.185028 | 0.4580218754 | 17.85937 | 0.194059 | 0.497799384 | 17.63094 | 0.252742 | 0.000219695 | 21.9695 | 30.99435 | 0.04977694 | 5.65172e-06 | 0.565172 | 17.84259 | 4.479448 | 1.841349 | 30.05424 | 30.59306 | 29.93366 | 29.63601 | 29.82406 | 30.99435 | 1.639562832 | 1.603799 | 23.79057 | 38.87224 | 15.85869 | 70.61771 | 17.84259 | 17.85786 | 17.63094 | 0.3869914284 | 0.497799384 | 13.15176
499 | KARNAU_clean | KARNAU_clean | [Ni][O]([Ni])[Ni].[O-]C(=O)c1ccc(cc1)c1ccc(cc1)c1ccncc1.[O-]C(=O)c1ccc2c(c1)ccc(c2)C(=O)[O-] MOFid-v1.ncb.cat0;KARNAU_clean | [Ni][O]([Ni])[Ni] | [O-]C(=O)c1ccc(cc1)c1ccc(cc1)c1ccncc1.[O-]C(=O)c1ccc2c(c1)ccc(c2)C(=O)[O-] | ncb | 0 | Ni | 6 | O60,N12 | 0.833 | 3.429 | Ni节点 (CN=6) | M-M=3.43Å | 15.53234 | 10.48172 | 15.53234 | 0.459782 | 1976.67 | 4299.13 | 0 | 0 | 0.8028 | 1.74604 | 0 | Ni | Ni | No |  | 0.4597824 | 19303.72 | 544 | 29.2698 | 29.2698 | 29.2698 | 19303.72 | 12 | 5 | 288 | 180 | 12 | 52 | 0 | 0 | 0 | 0 | 12 | 0 | 0 | 0 | 0 | 0 | 0 | 0.5294118 | 0.02205882 | 0.09558824 | 2.97255361 | 19.42571 | 0.436445 | 0.0013763143 | 21.11582 | 0.911657 | 0.0037372137 | 20.88008 | 0.302568 | 0.0353807497 | 20.84765 | 0.269164 | 0.1751789704 | 20.62515 | 0.579041 | 0.5026634325 | 20.24332 | 0.815453 | 0.3427069428 | 20.4709 | 0.929768 | 1.574623 | 19.27493 | 0.679207 | 22.64849 | 20.11636 | 0.48707 | 2.97255361 | 19.42571 | 0.436445 | 33.44763 | 26.88493 | 0.682351 | 5.507391 | 19.12763 | 0.153229 | 12.084 | 19.37378 | 0.820529 | 0.0841691629 | 0.0841691629 | 18.54919 | 0.221687 | 0.4176336347 | 18.33912 | 0.93103 | 0.8063646686 | 18.17841 | 0.642691 | 0.3954196643 | 11.18066 | 0.0046668398 | 11.35069 | 0.268198 | 0.0453680909 | 11.24896 | 0.132487 | 0.1352132348 | 11.23188 | 0.139708 | 0.2249157191 | 11.1595 | 0.15878 | 0.3358090004 | 11.15812 | 0.154658 | 0.3954196643 | 11.18066 | 0.29954 | 0.4378351692 | 11.26494 | 0.236285 | 3.61383e-05 | 3.61383 | 21.08531 | 0.06586133 | 4.54252e-06 | 0.454252 | 11.28715 | 2.888384 | 0.5026634325 | 21.75385 | 24.089 | 19.64184 | 21.5307 | 20.44646 | 21.08531 | 0.4672826828 | 0.4184942696 | 7.484365 | 7.955562 | 19.13644 | 175.8263 | 11.28715 | 11.16609 | 11.26494 | 0.3358090004 | 0.4378351692 | 9.798159
500 | KAVXAI_clean | KAVXAI_clean | [Co][Co].[O-]C(=O)c1c(C)c(C)c(c(c1C)C)C(=O)[O-] MOFid-v1.sql.cat1;KAVXAI_clean | [Co][Co] | [O-]C(=O)c1c(C)c(C)c(c(c1C)C)C(=O)[O-] | sql | 1 | Co | 5 | O32,N8 | 0.8 | 2.675 | Co节点 (CN=5) | M-M=2.67Å | 9.40882 | 5.41413 | 9.40882 | 1.00634 | 2107.27 | 2094 | 0 | 0 | 0.6462 | 0.642132 | 0 | Co | Co | No |  | 1.006335 | 6565.372 | 376 | 15.4168 | 15.4168 | 27.623 | 6565.372 | 8 | 5 | 232 | 96 | 8 | 32 | 0 | 0 | 0 | 0 | 0 | 8 | 0 | 0 | 0 | 0 | 0 | 0.6170213 | 0.0212766 | 0.08510638 | 11.15423 | 37.03167 | 0.756178 | 0.010753997 | 26.24533 | 0.213264 | 0.027656277 | 26.33375 | 0.240154 | 0.2717685541 | 26.43683 | 0.260907 | 1.36741 | 27.03462 | 0.241154 | 4.499117 | 29.27217 | 0.388919 | 2.901496 | 27.93822 | 0.310842 | 9.645091 | 34.62578 | 0.761463 | 13.97491 | 40.11488 | 3.081404 | 11.15423 | 37.03167 | 0.756178 | 14.44008 | 40.2583 | 4.064902 | 12.30886 | 38.98141 | 1.223806 | 13.37391 | 40.23918 | 1.972598 | 0.4172978125 | 0.4172978125 | 25.86052 | 0.203372 | 1.999907 | 26.90047 | 0.273481 | 3.767349 | 28.26243 | 0.208243 | 1.05834 | 16.61704 | 0.0130599958 | 16.36738 | 0.100136 | 0.1313194048 | 16.45374 | 0.117011 | 0.3806908672 | 16.39142 | 0.069122 | 0.618368968 | 16.50136 | 0.052273 | 0.9125189054 | 16.54309 | 0.110078 | 1.05834 | 16.61704 | 0.126942 | 1.155650976 | 16.48454 | 0.14199 | 0.000269776 | 26.9776 | 26.30054 | 0.01723967 | 1.3285e-05 | 1.3285 | 16.38389 | 10.73693 | 4.499117 | 28.54332 | 28.90299 | 27.90662 | 28.82034 | 28.08167 | 26.30054 | 4.227348 | 4.081819 | 24.65218 | 20.30681 | 15.34688 | 43.68309 | 16.38389 | 16.55383 | 16.48454 | 0.9125189054 | 1.155650976 | 9.916658
501 | KAYCIY_clean | KAYCIY_clean | [Ca].[O-]C(=O)c1cncc(c1)C(=O)[O-] MOFid-v1.UNKNOWN.cat0;KAYCIY_clean | [Ca] | [O-]C(=O)c1cncc(c1)C(=O)[O-] | UNKNOWN | 0 | Ca | 6 | O26,N4 | 0.867 | 4.163 | Ca节点 (CN=6) | M-M=4.16Å | 5.92381 | 4.85823 | 5.92381 | 0.977102 | 1893.89 | 1938.27 | 0 | 0 | 0.5954 | 0.609353 | 0 | Ca | Ca | Yes | Ca | 0.9771025 | 2092.182 | 96 | 12.0501 | 13.9638 | 14.7073 | 2092.182 | 6 | 5 | 42 | 18 | 6 | 24 | 0 | 0 | 0 | 0 | 0 | 0 | 0 | 0 | 0 | 0 | 0 | 0.4375 | 0.0625 | 0.25 | 4.964426 | 25.71296 | 0.278178 | 0.0026264033 | 21.78029 | 0.217688 | 0.006245605 | 21.83804 | 0.134454 | 0.0644461601 | 21.8748 | 0.075385 | 0.3225873056 | 22.03365 | 0.200226 | 0.9335758033 | 22.35719 | 0.128935 | 0.6383310707 | 22.21226 | 0.227109 | 2.956671 | 23.99823 | 0.113939 | 9.626637 | 31.99812 | 1.295659 | 4.964426 | 25.71296 | 0.278178 | 10.43295 | 32.65825 | 1.843059 | 6.860183 | 27.75206 | 0.283921 | 8.687034 | 30.15706 | 0.843518 | 0.1321324535 | 0.1321324535 | 21.82079 | 0.040368 | 0.6417562255 | 22.04792 | 0.113699 | 1.194578 | 22.45574 | 0.270451 | 0.4787026117 | 14.25366 | 0.0053611118 | 14.25096 | 0.124495 | 0.0556373299 | 14.21369 | 0.063008 | 0.1654115102 | 14.2025 | 0.041881 | 0.2750751288 | 14.24413 | 0.095917 | 0.4061651439 | 14.27003 | 0.03271 | 0.4787026117 | 14.25366 | 0.06189 | 0.5327085932 | 14.24487 | 0.118624 | 6.40848e-05 | 6.40848 | 21.85331 | 0.01671255 | 5.69944e-06 | 0.569944 | 14.20087 | 4.832293 | 0.9335758033 | 24.10926 | 26.02169 | 22.20479 | 24.1013 | 22.20103 | 21.85331 | 0.8691296432 | 0.8014433498 | 11.49256 | 11.24405 | 16.97743 | 103.2511 | 14.20087 | 14.25594 | 14.24487 | 0.4061651439 | 0.5327085932 | 7.652441
502 | KEDJAG10_clean | KEDJAG10_clean | [Cu].[O-]C(=O)C(=O)[O-] MOFid-v1.ERROR.cat0;KEDJAG10_clean | [Cu] | [O-]C(=O)C(=O)[O-] | ERROR | 0 | Cu | 6 | O48 | 1 | 5.198 | Cu节点 (CN=6) | M-M=5.2Å | 5.6275 | 4.42824 | 5.62604 | 1.06272 | 3031.79 | 2852.86 | 0 | 0 | 0.692 | 0.651159 | 0 | Cu | Cu | No |  | 1.062721 | 2444.718 | 80 | 8.7156 | 34.0813 | 8.636 | 2444.718 | 8 | 3 | 24 | 0 | 0 | 48 | 0 | 0 | 0 | 8 | 0 | 0 | 0 | 0 | 0 | 0 | 0 | 0.3 | 0 | 0.6 | 0.5827038098 | 15.55079 | 0.08493 | 0.0002416756 | 15.19997 | 0.602925 | 0.0005632439 | 14.82995 | 0.283966 | 0.0056004822 | 14.82761 | 0.138974 | 0.0276049446 | 14.86711 | 0.060544 | 0.0834899276 | 14.97658 | 0.050352 | 0.0558809884 | 14.97495 | 0.024076 | 0.2865353703 | 15.23742 | 0.069222 | 6.835369 | 21.99119 | 0.233895 | 0.5827038098 | 15.55079 | 0.08493 | 9.357986 | 24.9868 | 0.32584 | 1.190338 | 16.27065 | 0.112916 | 3.543765 | 18.73661 | 0.141618 | 0.01836335 | 0.01836335 | 15.12065 | 0.092373 | 0.0933886401 | 15.23534 | 0.023708 | 0.1856188353 | 15.32955 | 0.060885 | 0.1046675 | 10.0159 | 0.0011564476 | 10.07909 | 0.286695 | 0.0114945703 | 10.00246 | 0.057938 | 0.0349630675 | 9.98686 | 0.047759 | 0.0583376906 | 9.97035 | 0.058928 | 0.0879159863 | 10.01449 | 0.038406 | 0.1046675 | 10.0159 | 0.047895 | 0.1160901668 | 10.01477 | 0.059014 | 5.49798e-06 | 0.549798 | 14.87504 | 0.004138145 | 1.16618e-06 | 0.116618 | 9.977583 | 0.5643404598 | 0.0834899276 | 17.55418 | 18.94418 | 15.84727 | 17.8711 | 14.93955 | 14.87504 | 0.0778894454 | 0.0651265776 | 4.748279 | 4.714521 | 22.266 | 1012.992 | 9.977583 | 10.00025 | 10.01477 | 0.0879159863 | 0.1160901668 | 4.897457
503 | KEVWUF_clean | KEVWUF_clean | [La].[O-]C(=O)c1cccc(n1)C(=O)[O-] MOFid-v1.UNKNOWN.cat0;KEVWUF_clean | [La] | [O-]C(=O)c1cccc(n1)C(=O)[O-] | UNKNOWN | 0 | La | 5 | O32,N8 | 0.8 | 6.438 | La节点 (CN=5) | M-M=6.44Å | 9.52723 | 4.19884 | 9.52723 | 1.04193 | 2188.13 | 2100.07 | 0 | 0 | 0.7092 | 0.680658 | 0 | La | La | Yes | La | 1.04193 | 3876.029 | 128 | 15.646 | 17.2762 | 17.8861 | 3876.029 | 8 | 5 | 56 | 24 | 8 | 32 | 0 | 0 | 0 | 0 | 0 | 0 | 0 | 0 | 0 | 0 | 0 | 0.4375 | 0.0625 | 0.25 | 0.7652380471 | 16.36781 | 0.175712 | 0.000282681 | 15.53534 | 0.427216 | 0.0006912836 | 15.37842 | 0.621067 | 0.0072212148 | 15.39218 | 0.059509 | 0.0359493147 | 15.67158 | 0.124175 | 0.1070847055 | 15.64706 | 0.112128 | 0.0713204183 | 15.57626 | 0.109997 | 0.3682819568 | 15.96799 | 0.151488 | 8.843912 | 24.83106 | 0.155434 | 0.7652380471 | 16.36781 | 0.175712 | 10.98199 | 27.33994 | 0.614226 | 1.641536 | 17.30402 | 0.152737 | 5.146732 | 20.62033 | 0.352828 | 0.0232389487 | 0.0232389487 | 15.42383 | 0.121835 | 0.1167523959 | 15.45892 | 0.066923 | 0.2341446789 | 15.61022 | 0.084016 | 0.1271010907 | 10.0395 | 0.0014211145 | 9.9166 | 0.10701 | 0.0142419831 | 10.01173 | 0.058806 | 0.0429058374 | 10.00446 | 0.114979 | 0.0712484631 | 9.98496 | 0.028683 | 0.106480796 | 10.05467 | 0.05747 | 0.1271010907 | 10.0395 | 0.028768 | 0.1421191617 | 10.0344 | 0.047151 | 7.12828e-06 | 0.712828 | 15.5751 | 0.01893402 | 1.4339e-06 | 0.14339 | 10.00281 | 0.7419990984 | 0.1070847055 | 17.87783 | 19.44413 | 16.04282 | 18.14653 | 15.63163 | 15.5751 | 0.0998634907 | 0.0838457568 | 5.028358 | 4.971253 | 21.76361 | 790.8496 | 10.00281 | 10.02638 | 10.0344 | 0.106480796 | 0.1421191617 | 5.572291
504 | KIGCEK_clean | KIGCEK_clean | CC(C(C(=O)[O-])NCc1ccncc1)O.[Zn] MOFid-v1.UNKNOWN.cat0;KIGCEK_clean | [Zn] | CC(C(C(=O)[O-])NCc1ccncc1)O | UNKNOWN | 0 | Zn | 4 | N12,O12 | 0.5 | 5.646 | Zn节点 (CN=4) | M-M=5.65Å | 10.39364 | 10.27787 | 10.39364 | 0.990795 | 1293.94 | 1305.96 | 0 | 0 | 0.603 | 0.608602 | 0 | Zn | Zn | Yes | Zn | 0.9907591 | 2761.473 | 174 | 10.435 | 17.4807 | 17.4807 | 2761.473 | 6 | 5 | 60 | 78 | 12 | 18 | 0 | 0 | 6 | 0 | 0 | 0 | 0 | 0 | 0 | 0 | 0 | 0.3448276 | 0.06896552 | 0.1034483 | 1.813884 | 20.90186 | 0.167508 | 0.0005740027 | 20.15802 | 0.510187 | 0.0016587918 | 20.11238 | 0.566346 | 0.0166384912 | 20.08013 | 0.22095 | 0.083028094 | 20.29573 | 0.242197 | 0.2500957404 | 20.07029 | 0.143297 | 0.1674520006 | 20.22774 | 0.12913 | 0.8644151331 | 20.57703 | 0.313934 | 8.770523 | 30.56417 | 0.556793 | 1.813884 | 20.90186 | 0.167508 | 9.644276 | 31.4891 | 2.126945 | 3.893662 | 22.5612 | 0.20764 | 7.387303 | 27.27929 | 0.72015 | 0.0403698346 | 0.0403698346 | 19.07647 | 0.239058 | 0.2026052384 | 19.29573 | 0.163864 | 0.4030105546 | 19.16208 | 0.152401 | 0.191390693 | 12.32865 | 0.002093719 | 12.32106 | 0.525977 | 0.0216831401 | 12.34751 | 0.122886 | 0.0639595739 | 12.38708 | 0.072831 | 0.1067569088 | 12.32191 | 0.102258 | 0.1575978668 | 12.34949 | 0.165621 | 0.191390693 | 12.32865 | 0.049572 | 0.211895484 | 12.33162 | 0.12173 | 1.6507e-05 | 1.6507 | 20.17778 | 0.05906541 | 2.15706e-06 | 0.215706 | 12.29944 | 1.773514 | 0.2500957404 | 21.96255 | 23.9005 | 19.88343 | 22.10373 | 20.19792 | 20.17778 | 0.2334572492 | 0.2097259058 | 7.934617 | 7.652546 | 18.68305 | 330.1385 | 12.29944 | 12.33335 | 12.33162 | 0.1575978668 | 0.211895484 | 7.878342
505 | KIPJIE_clean | KIPJIE_clean | [Ce].[O-]C(=O)c1cc(ccc1C(=O)[O-])C(C(F)(F)F)(C(F)(F)F)c1ccc(c(c1)C(=O)O)C(=O)[O-] MOFid-v1.UNKNOWN.cat0;KIPJIE_clean | [Ce] | [O-]C(=O)c1cc(ccc1C(=O)[O-])C(C(F)(F)F)(C(F)(F)F)c1ccc(c(c1)C(=O)O)C(=O)[O-] | UNKNOWN | 0 | Ce | 10 | O76 | 1 | 4.164 | Ce节点 (CN=10) | M-M=4.16Å | 6.98996 | 5.50834 | 6.97989 | 1.65051 | 1046.06 | 633.782 | 0 | 0 | 0.4498 | 0.272521 | 0 | Ce | Ce | No |  | 1.650512 | 4968.891 | 328 | 7.3524 | 23.175 | 29.1642 | 4968.891 | 8 | 5 | 152 | 56 | 0 | 64 | 48 | 0 | 0 | 0 | 0 | 0 | 0 | 0 | 0 | 0 | 0 | 0.4634146 | 0 | 0.195122 | 1.052437 | 23.77221 | 0.312615 | 0.0005352926 | 23.89462 | 0.55566 | 0.0013426606 | 24.02457 | 0.347009 | 0.0139264659 | 24.22852 | 0.303716 | 0.0680479646 | 24.109 | 0.264179 | 0.1924927379 | 23.79699 | 0.431359 | 0.1297951684 | 24.02816 | 0.161701 | 0.5721278187 | 24.00722 | 0.363977 | 3.503178 | 31.25823 | 0.881909 | 1.052437 | 23.77221 | 0.312615 | 3.808628 | 33.26085 | 0.863885 | 1.889721 | 25.16864 | 0.490674 | 2.996907 | 28.86073 | 1.107796 | 0.0249410919 | 0.0249410919 | 22.56721 | 0.455892 | 0.1217290808 | 22.52147 | 0.379807 | 0.235161759 | 22.28014 | 0.458674 | 0.0906707207 | 13.69057 | 0.0009895953 | 13.93897 | 0.268086 | 0.0102414256 | 13.6541 | 0.071569 | 0.030445874 | 13.6777 | 0.109382 | 0.0515652551 | 13.70349 | 0.113273 | 0.0751447044 | 13.70174 | 0.070473 | 0.0906707207 | 13.69057 | 0.120671 | 0.0986861896 | 13.63534 | 0.102874 | 1.35737e-05 | 1.35737 | 24.11843 | 0.06829598 | 1.03422e-06 | 0.103422 | 13.70272 | 1.027496 | 0.1924927379 | 25.07653 | 27.32871 | 23.52278 | 24.37812 | 23.97805 | 24.11843 | 0.178566272 | 0.167551646 | 12.80814 | 13.12458 | 16.79507 | 411.9729 | 13.70272 | 13.6986 | 13.63534 | 0.0751447044 | 0.0986861896 | 10.4157
506 | KIYQOA_clean | KIYQOA_clean | [O-]C(=O)c1ccc(cn1)C(=O)[O-].[Zn] MOFid-v1.UNKNOWN.cat0;KIYQOA_clean | [Zn] | [O-]C(=O)c1ccc(cn1)C(=O)[O-] | UNKNOWN | 0 | Zn | 5 | O32,N8 | 0.8 | 3.516 | Zn节点 (CN=5) | M-M=3.52Å | 4.76031 | 3.94678 | 4.76031 | 1.3892 | 1043.7 | 751.292 | 0 | 0 | 0.5312 | 0.382377 | 0 | Zn | Zn | Yes | Zn | 1.389143 | 2204.107 | 128 | 11.5641 | 12.0913 | 16.4202 | 2204.107 | 8 | 5 | 56 | 24 | 8 | 32 | 0 | 0 | 8 | 0 | 0 | 0 | 0 | 0 | 0 | 0 | 0 | 0.4375 | 0.0625 | 0.25 | 3.484703 | 31.91775 | 0.469773 | 0.0056366064 | 28.09297 | 0.11655 | 0.0139378726 | 28.08057 | 0.085514 | 0.1353418188 | 28.21456 | 0.03449 | 0.5892121523 | 28.57599 | 0.139811 | 1.399674 | 29.50911 | 0.169615 | 1.031751 | 29.06092 | 0.170208 | 2.73362 | 31.14289 | 0.393897 | 5.003897 | 34.61766 | 1.053995 | 3.484703 | 31.91775 | 0.469773 | 5.203871 | 34.60416 | 2.692082 | 4.099563 | 33.59579 | 0.529846 | 4.701312 | 33.85238 | 0.993404 | 0.1719842794 | 0.1719842794 | 28.40252 | 0.10257 | 0.7189670729 | 28.68601 | 0.109343 | 1.200837 | 29.17527 | 0.259351 | 0.4883241278 | 18.5355 | 0.0061397135 | 18.46017 | 0.06321 | 0.0613534516 | 18.51182 | 0.03425 | 0.1815538574 | 18.51176 | 0.047279 | 0.2843443495 | 18.48369 | 0.086574 | 0.4175577544 | 18.52694 | 0.079038 | 0.4883241278 | 18.5355 | 0.093741 | 0.5289236608 | 18.52427 | 0.183982 | 0.000139216 | 13.9216 | 28.11178 | 0.01572972 | 6.26118e-06 | 0.626118 | 18.47814 | 3.312719 | 1.399674 | 29.46484 | 30.06308 | 29.04883 | 29.28261 | 29.04867 | 28.11178 | 1.264332 | 1.22769 | 16.76024 | 22.23479 | 16.57257 | 81.7644 | 18.47814 | 18.51538 | 18.52427 | 0.4175577544 | 0.5289236608 | 9.633636
507 | KOFVOS_clean | KOFVOS_clean | [Ni].[O-]C(=O)c1cc(cc(n1)C(=O)[O-])c1cc(nc(c1)C(=O)[O-])C(=O)[O-] MOFid-v1.ERROR.cat0;KOFVOS_clean | [Ni] | [O-]C(=O)c1cc(cc(n1)C(=O)[O-])c1cc(nc(c1)C(=O)[O-])C(=O)[O-] | ERROR | 0 | Ni | 6 | O24,N8 | 0.75 | 5.389 | Ni节点 (CN=6) | M-M=5.39Å | 5.23992 | 4.30833 | 5.23699 | 1.25499 | 1442.74 | 1149.6 | 0 | 0 | 0.543 | 0.432672 | 0 | Ni | Ni | Yes | Ni | 1.254993 | 2202.941 | 118 | 13.854 | 11.411 | 17.71 | 2202.941 | 6 | 5 | 56 | 16 | 8 | 32 | 0 | 0 | 0 | 0 | 6 | 0 | 0 | 0 | 0 | 0 | 0 | 0.4745763 | 0.06779661 | 0.2711864 | 3.24056 | 27.49904 | 0.21144 | 0.0022273303 | 23.68986 | 0.132119 | 0.0054139976 | 23.6488 | 0.146388 | 0.0559101614 | 23.74663 | 0.052437 | 0.2771232672 | 24.07245 | 0.089416 | 0.7853683402 | 24.68782 | 0.077148 | 0.5379327998 | 24.32234 | 0.1251 | 2.174138 | 26.15168 | 0.234302 | 5.773621 | 31.22858 | 1.530497 | 3.24056 | 27.49904 | 0.21144 | 6.289789 | 32.25846 | 1.076976 | 4.206691 | 28.7963 | 0.262998 | 5.19942 | 30.78242 | 0.436544 | 0.0981927319 | 0.0981927319 | 23.96881 | 0.093135 | 0.4745464833 | 24.37949 | 0.043011 | 0.8571968225 | 24.79472 | 0.131151 | 0.3460920909 | 15.90966 | 0.004132657 | 15.82563 | 0.115698 | 0.0412414813 | 15.84836 | 0.037387 | 0.1212785516 | 15.87047 | 0.067555 | 0.2017877825 | 15.89685 | 0.043611 | 0.2910862089 | 15.91705 | 0.026749 | 0.3460920909 | 15.90966 | 0.039669 | 0.3814607612 | 15.89614 | 0.099402 | 5.57796e-05 | 5.57796 | 23.71049 | 0.00756527 | 4.16593e-06 | 0.416593 | 15.84497 | 3.142368 | 0.7853683402 | 25.86471 | 27.60434 | 24.60088 | 25.38891 | 24.36087 | 23.71049 | 0.7294581788 | 0.6871756083 | 13.4903 | 13.38947 | 16.608 | 118.8314 | 15.84497 | 15.90785 | 15.89614 | 0.2910862089 | 0.3814607612 | 7.865528
508 | KOGSOQ_clean | KOGSOQ_clean | [O-]C(=O)c1ccc(cc1)c1ccc(cc1)C(=O)[O-].[Zn] MOFid-v1.hxl.cat1;KOGSOQ_clean | [Zn] | [O-]C(=O)c1ccc(cc1)c1ccc(cc1)C(=O)[O-] | hxl | 1 | Zn | 5 | O56,N8 | 0.875 | 3.441 | Zn节点 (CN=5) | M-M=3.44Å | 6.70555 | 5.36137 | 6.69224 | 1.02667 | 1476.42 | 1438.07 | 0 | 0 | 0.596 | 0.580519 | 0 | Zn | Zn | No |  | 1.026641 | 7304.388 | 420 | 14.1046 | 19.926 | 25.9898 | 7304.388 | 12 | 5 | 208 | 128 | 24 | 48 | 0 | 0 | 12 | 0 | 0 | 0 | 0 | 0 | 0 | 0 | 0 | 0.4952381 | 0.05714286 | 0.1142857 | 5.461996 | 30.6169 | 0.580885 | 0.0031746214 | 24.33768 | 0.181574 | 0.0080624867 | 24.12215 | 0.158475 | 0.082587209 | 24.23601 | 0.190767 | 0.4064152011 | 24.29618 | 0.174348 | 1.189589 | 24.71277 | 0.349396 | 0.810140139 | 24.66804 | 0.262603 | 3.575044 | 27.6474 | 0.254325 | 8.756663 | 35.54734 | 1.447189 | 5.461996 | 30.6169 | 0.580885 | 9.17498 | 36.01027 | 1.445555 | 6.837 | 33.26361 | 0.542996 | 8.114307 | 34.72201 | 0.860678 | 0.1432731283 | 0.1432731283 | 23.66048 | 0.244039 | 0.6975587081 | 24.12688 | 0.188458 | 1.28656 | 24.60652 | 0.167279 | 0.4907986868 | 15.5824 | 0.0059451498 | 15.4918 | 0.19032 | 0.0586792928 | 15.5187 | 0.059008 | 0.1738319733 | 15.53701 | 0.072987 | 0.2856882508 | 15.48134 | 0.061688 | 0.412105717 | 15.57812 | 0.036693 | 0.4907986868 | 15.5824 | 0.169274 | 0.5327939186 | 15.57788 | 0.103596 | 8.24134e-05 | 8.24134 | 24.14909 | 0.0158598 | 5.96442e-06 | 0.596442 | 15.52133 | 5.318723 | 1.189589 | 26.06845 | 27.68758 | 24.94443 | 25.57333 | 24.559 | 24.14909 | 1.107002 | 1.046316 | 14.43306 | 13.8175 | 16.39125 | 86.62747 | 15.52133 | 15.54729 | 15.57788 | 0.412105717 | 0.5327939186 | 8.627762
509 | KOHKIC_clean | KOHKIC_clean | [Na].[O-]C(=O)c1ccc(cc1)c1cc(cc(c1)c1ccc(cc1)C(=O)O)c1ccc(cc1)C(=O)[O-].[O-]C(=O)c1ccc(cc1)c1cc(cc(c1)c1ccc(cc1)C(=O)[O-])c1ccc(cc1)C(=O)[O-].[Zn][OH]([Zn])[Zn].[Zn][OH]1[Zn][OH]([Zn]21[OH]([Zn])[Zn][OH]2[Zn])[Zn] MOFid-v1.dny.cat0;KOHKIC_clean | [Zn][OH]([Zn])[Zn].[Zn][OH]1[Zn][OH]([Zn]21[OH]([Zn])[Zn][OH]2[Zn])[Zn] | [O-]C(=O)c1ccc(cc1)c1cc(cc(c1)c1ccc(cc1)C(=O)O)c1ccc(cc1)C(=O)[O-].[O-]C(=O)c1ccc(cc1)c1cc(cc(c1)c1ccc(cc1)C(=O)[O-])c1ccc(cc1)C(=O)[O-] | dny | 0 | Na,Zn | 5 | O224 | 1 | 3.113 | Na节点 (CN=5) | M-M=3.11Å | 9.61717 | 7.1473 | 9.61717 | 0.879264 | 1566.05 | 1781.09 | 99.4285 | 113.081 | 0.6478 | 0.736752 | 0 | Na,Zn | Na | Yes | Zn | 0.8792391 | 25130.67 | 1234 | 32.4729 | 32.4729 | 33.094 | 25130.67 | 42 | 5 | 648 | 384 | 0 | 160 | 0 | 0 | 38 | 0 | 0 | 0 | 0 | 0 | 0 | 0 | 0 | 0.5251216 | 0 | 0.1296596 | 3.54312 | 22.71444 | 0.564408 | 0.0015404961 | 22.32073 | 0.360775 | 0.0039977752 | 22.19418 | 0.26917 | 0.0401750104 | 22.25424 | 0.243919 | 0.2020604827 | 22.4473 | 0.187641 | 0.6127811588 | 22.9893 | 0.567392 | 0.4084813208 | 22.7307 | 0.367324 | 1.865518203 | 22.59834 | 0.453363 | 11.96241 | 31.24878 | 1.333453 | 3.54312 | 22.71444 | 0.564408 | 12.96253 | 32.77866 | 1.626967 | 6.33251 | 24.07741 | 0.43805 | 10.25974 | 27.67139 | 0.256313 | 0.0851105295 | 0.0851105295 | 21.19211 | 0.199627 | 0.4205836083 | 21.25434 | 0.221669 | 0.804693154 | 21.46505 | 0.490728 | 0.3270698606 | 13.07873 | 0.0037497929 | 13.20126 | 0.192125 | 0.0376407065 | 13.14999 | 0.108626 | 0.1138670824 | 13.26062 | 0.079944 | 0.1841531552 | 13.2273 | 0.111753 | 0.2738438425 | 13.20841 | 0.123714 | 0.3270698606 | 13.07873 | 0.079033 | 0.3580920699 | 13.23155 | 0.261166 | 4.071e-05 | 4.071 | 22.28797 | 0.04598889 | 3.77987e-06 | 0.377987 | 13.18474 | 3.45801 | 0.6127811588 | 23.77179 | 25.67941 | 21.93753 | 23.69843 | 22.72243 | 22.28797 | 0.5726061484 | 0.5276706293 | 11.18851 | 10.77021 | 17.14431 | 145.83 | 13.18474 | 13.17148 | 13.23155 | 0.2738438425 | 0.3580920699 | 9.10323
510 | KOJZEP_manual | KOJZEP_manual | N#Cc1cc(ccc1c1ccc(cc1C#N)C(=O)[O-])C(=O)[O-].[Cu][Cu] MOFid-v1.nbo.cat0;KOJZEP_manual | [Cu][Cu] | N#Cc1cc(ccc1c1ccc(cc1C#N)C(=O)[O-])C(=O)[O-] | nbo | 0 | Cu | 4 | O24 | 1 | 2.656 | Cu节点 (CN=4) | M-M=2.66Å | 15.61444 | 13.71841 | 15.61444 | 0.514247 | 2543.27 | 4945.62 | 0 | 0 | 0.7936 | 1.54323 | 0 | Cu | Cu | Yes | Cu | 0.5142473 | 6854.277 | 174 | 12.2618 | 25.7328 | 25.7328 | 6854.277 | 6 | 5 | 96 | 36 | 12 | 24 | 0 | 0 | 0 | 6 | 0 | 0 | 0 | 0 | 0 | 0 | 0 | 0.5517241 | 0.06896552 | 0.137931 | 2.410183 | 19.38216 | 0.253902 | 0.0010364359 | 18.39972 | 0.131783 | 0.0026931631 | 18.44958 | 0.35369 | 0.0269316311 | 18.52081 | 0.0977 | 0.1343381951 | 18.54074 | 0.151179 | 0.3983938085 | 18.72645 | 0.232596 | 0.2646837564 | 18.64548 | 0.215408 | 1.255513 | 18.98327 | 0.183872 | 12.63004 | 18.11297 | 0.626256 | 2.410183 | 19.38216 | 0.253902 | 20.89395 | 19.21007 | 0.60833 | 4.292342557 | 19.52695 | 0.287533 | 8.238329 | 19.03358 | 0.451571 | 0.0723679624 | 0.0723679624 | 17.87275 | 0.210184 | 0.351412638 | 17.85321 | 0.284632 | 0.6854374927 | 18.09419 | 0.110977 | 0.3457750546 | 11.21155 | 0.0040122634 | 11.2914 | 0.188274 | 0.0385954614 | 11.19393 | 0.05775 | 0.117386186 | 11.20943 | 0.109654 | 0.1944279248 | 11.24151 | 0.034783 | 0.2882567853 | 11.20984 | 0.105588 | 0.3457750546 | 11.21155 | 0.096715 | 0.3821504231 | 11.18275 | 0.14408 | 2.66212e-05 | 2.66212 | 18.42429 | 0.02403732 | 3.9133e-06 | 0.39133 | 11.2599 | 2.337815 | 0.3983938085 | 20.58077 | 22.44014 | 18.63076 | 20.67141 | 18.63756 | 18.42429 | 0.3714621774 | 0.3260258461 | 6.910398 | 6.80275 | 19.41922 | 217.9908 | 11.2599 | 11.22097 | 11.18275 | 0.2882567853 | 0.3821504231 | 7.164383
511 | KOJZOZ_clean | KOJZOZ_clean | Ic1cc(ccc1c1ccc(cc1I)C(=O)[O-])C(=O)[O-].[Cu][Cu].[O-]C(=O)c1cc(I)c(c(c1)I)c1c(I)cc(cc1I)C(=O)[O-] MOFid-v1.nbo.cat1;KOJZOZ_clean | [Cu][Cu] | Ic1cc(ccc1c1ccc(cc1I)C(=O)[O-])C(=O)[O-].[O-]C(=O)c1cc(I)c(c(c1)I)c1c(I)cc(cc1I)C(=O)[O-] | nbo | 1 | Cu | 5 | O96,N20 | 0.828 | 2.66 | Cu节点 (CN=5) | M-M=2.66Å | 9.94395 | 7.51619 | 9.94395 | 1.17869 | 2115.26 | 1794.59 | 0 | 0 | 0.694 | 0.58879 | 0 | Cu | Cu | Yes | Cu | 1.17869 | 27037.57 | 852 | 30.1786 | 39.4019 | 26.5077 | 27037.57 | 24 | 6 | 460 | 172 | 20 | 96 | 0 | 0 | 0 | 24 | 0 | 0 | 0 | 0 | 0 | 0 | 0 | 0.5399061 | 0.02347418 | 0.1126761 | 1.003693 | 19.75517 | 0.570452 | 0.0005028178 | 20.71716 | 0.291696 | 0.0012036363 | 20.6922 | 0.578505 | 0.0119477836 | 20.63543 | 0.168437 | 0.061033739 | 20.89843 | 0.122839 | 0.1763574668 | 20.88252 | 0.140612 | 0.1201539046 | 20.94391 | 0.152267 | 0.5349993972 | 20.21981 | 0.507359 | 6.685553 | 21.61191 | 0.331409 | 1.003693 | 19.75517 | 0.570452 | 8.887584 | 25.62132 | 0.663639 | 1.81277 | 19.41746 | 0.423346 | 3.797462 | 18.92618 | 0.377566 | 0.027858188 | 0.027858188 | 19.26703 | 0.166304 | 0.1371572212 | 19.15035 | 0.144921 | 0.274491601 | 19.32174 | 0.465422 | 0.1315363439 | 11.81344 | 0.0015709798 | 11.84095 | 0.269689 | 0.0150024666 | 11.90619 | 0.193539 | 0.0448198202 | 11.83916 | 0.175985 | 0.0752168471 | 11.82076 | 0.169109 | 0.1103385373 | 11.79765 | 0.1583 | 0.1315363439 | 11.81344 | 0.235588 | 0.1468592592 | 11.90283 | 0.137048 | 1.21768e-05 | 1.21768 | 20.88308 | 0.02448845 | 1.49599e-06 | 0.149599 | 11.90023 | 0.9758350969 | 0.1763574668 | 22.3024 | 24.64258 | 20.57255 | 21.69208 | 20.90829 | 20.88308 | 0.1644096832 | 0.1484992788 | 7.991653 | 8.139627 | 18.72983 | 458.6058 | 11.90023 | 11.81062 | 11.90283 | 0.1103385373 | 0.1468592592 | 8.982856
512 | KOMCOG_clean | KOMCOG_clean | Cl[Zn].c1ncn(c1)c1ccc(cc1)N(c1ccc(cc1)n1cncc1)c1ccc(cc1)n1cncc1 MOFid-v1.utp.cat1;KOMCOG_clean | Cl[Zn] | c1ncn(c1)c1ccc(cc1)N(c1ccc(cc1)n1cncc1)c1ccc(cc1)n1cncc1 | utp | 1 | Zn | 4 | N24,Cl8 | 0 | 6.561 | Zn节点 (CN=4) | M-M=6.56Å | 8.14869 | 7.69355 | 8.14119 | 0.987789 | 1275.19 | 1290.95 | 0 | 0 | 0.5856 | 0.592839 | 0 | Zn | Zn | No |  | 0.9877655 | 7320.802 | 456 | 28.47 | 27.784 | 9.255 | 7320.802 | 8 | 5 | 216 | 168 | 56 | 0 | 0 | 0 | 8 | 0 | 0 | 0 | 0 | 0 | 0 | 0 | 0 | 0.4736842 | 0.122807 | 0 | 4.712339 | 27.51221 | 0.144166 | 0.0025641487 | 26.1997 | 0.470503 | 0.0064333342 | 26.28095 | 0.631883 | 0.0588452983 | 25.80805 | 0.244114 | 0.2863924431 | 25.41824 | 0.398631 | 0.8060879707 | 24.76101 | 0.329238 | 0.5658846473 | 25.06193 | 0.571583 | 2.542705 | 24.75877 | 0.383709 | 8.473585 | 34.28998 | 1.536337 | 4.712339 | 27.51221 | 0.144166 | 9.071636 | 36.52159 | 0.762528 | 6.538445 | 30.59202 | 0.704643 | 7.84132 | 33.54031 | 1.010171 | 0.09777826 | 0.09777826 | 23.73601 | 0.258552 | 0.4630393234 | 23.52716 | 0.180681 | 0.9254471774 | 23.58156 | 0.41164 | 0.3411848556 | 14.71516 | 0.0039189377 | 14.64106 | 0.166575 | 0.039338633 | 14.51128 | 0.131784 | 0.1167682684 | 14.59114 | 0.103443 | 0.191932268 | 14.56861 | 0.118952 | 0.2854586337 | 14.62703 | 0.046972 | 0.3411848556 | 14.71516 | 0.050281 | 0.3776072479 | 14.6811 | 0.159847 | 5.89805e-05 | 5.89805 | 25.9799 | 0.1481666 | 3.95615e-06 | 0.395615 | 14.58473 | 4.614561 | 0.8060879707 | 26.31845 | 28.05066 | 25.79914 | 25.10554 | 25.08039 | 25.9799 | 0.7472426724 | 0.7083097107 | 14.11917 | 14.90856 | 16.58762 | 116.9869 | 14.58473 | 14.63693 | 14.6811 | 0.2854586337 | 0.3776072479 | 11.39517
513 | KOSLAH_clean | KOSLAH_clean | [Co].[O-]C(=O)c1cc([O])c(cc1[O])C(=O)[O-] MOFid-v1.UNKNOWN.cat0;KOSLAH_clean | [Co] | [O-]C(=O)c1cc([O])c(cc1[O])C(=O)[O-] | UNKNOWN | 0 | Co | 5 | O30 | 1 | 2.973 | Co节点 (CN=5) | M-M=2.97Å | 11.4975 | 10.81891 | 11.4975 | 1.16812 | 1568.04 | 1342.37 | 0 | 0 | 0.638 | 0.546177 | 0 | Co | Co | Yes | Co | 1.168119 | 1330.417 | 54 | 6.882 | 15.1158 | 15.1158 | 1330.417 | 6 | 4 | 24 | 6 | 0 | 18 | 0 | 0 | 0 | 0 | 0 | 6 | 0 | 0 | 0 | 0 | 0 | 0.4444444 | 0 | 0.3333333 | 1.398706 | 18.78292 | 0.235795 | 0.0005041972 | 17.50683 | 1.127393 | 0.0011887033 | 17.29491 | 0.727487 | 0.0123411443 | 17.35175 | 0.14597 | 0.0621865453 | 17.49955 | 0.068198 | 0.191738509 | 17.67071 | 0.143036 | 0.1262262657 | 17.44199 | 0.133275 | 0.6675236801 | 18.16178 | 0.167166 | 9.76065 | 29.21179 | 0.71114 | 1.398706 | 18.78292 | 0.235795 | 10.9007 | 31.29135 | 1.116047 | 3.169494 | 20.25414 | 0.182884 | 7.756092 | 25.60987 | 0.225739 | 0.0355809615 | 0.0355809615 | 16.87858 | 0.227884 | 0.1801252785 | 17.17138 | 0.156394 | 0.3631722294 | 17.22339 | 0.160185 | 0.1796477937 | 10.96284 | 0.0019867372 | 10.90853 | 0.331263 | 0.0200610376 | 10.88268 | 0.080344 | 0.0604869667 | 10.9316 | 0.137363 | 0.0994470511 | 10.92043 | 0.103818 | 0.1478032339 | 10.93472 | 0.046197 | 0.1796477937 | 10.96284 | 0.051333 | 0.1958722581 | 11.00927 | 0.038368 | 1.23209e-05 | 1.23209 | 17.40122 | 0.009527212 | 2.00542e-06 | 0.200542 | 10.89506 | 1.363125 | 0.191738509 | 19.79326 | 21.47793 | 17.65399 | 20.24787 | 17.53742 | 17.40122 | 0.1793973647 | 0.1561575475 | 6.486276 | 6.1438 | 19.72529 | 433.7511 | 10.89506 | 10.93933 | 11.00927 | 0.1478032339 | 0.1958722581 | 6.506161
514 | KOXGIP_clean | KOXGIP_clean | COc1c(c2c(OC)c(cc(c2OC)c2ccncc2)c2ccncc2)c(OC)c(cc1c1ccncc1)c1ccncc1.[Ag] MOFid-v1.dia,tfa.cat1;KOXGIP_clean | [Ag] | COc1c(c2c(OC)c(cc(c2OC)c2ccncc2)c2ccncc2)c(OC)c(cc1c1ccncc1)c1ccncc1 | dia | 1 | Ag | 4 | N16 | 0 | 6.644 | Ag节点 (CN=4) | M-M=6.64Å | 6.17141 | 3.90334 | 6.16279 | 1.0195 | 1425.23 | 1397.97 | 0 | 0 | 0.5534 | 0.542815 | 0 | Ag | Ag | No |  | 1.019501 | 4498.862 | 300 | 17.098 | 26.435 | 12.838 | 4498.862 | 4 | 5 | 144 | 120 | 16 | 16 | 0 | 0 | 0 | 0 | 0 | 0 | 0 | 0 | 0 | 0 | 0 | 0.48 | 0.05333333 | 0.05333333 | 4.391617 | 29.49776 | 0.540188 | 0.0025132124 | 23.95518 | 0.256371 | 0.0067069283 | 24.12074 | 0.132162 | 0.0640009311 | 24.01525 | 0.125164 | 0.3259060281 | 24.44393 | 0.111668 | 0.982448837 | 25.31645 | 0.398956 | 0.6637807401 | 24.93559 | 0.223054 | 2.88 | 27.63989 | 0.513667 | 7.425725 | 34.63115 | 1.629725 | 4.391617 | 29.49776 | 0.540188 | 7.91683 | 36.33497 | 1.343531 | 5.628525 | 31.91912 | 1.081871 | 6.728063 | 33.41664 | 0.406989 | 0.1146664491 | 0.1146664491 | 23.92865 | 0.114189 | 0.5578698042 | 24.61259 | 0.139051 | 1.066308 | 25.21792 | 0.264369 | 0.3665247305 | 15.56489 | 0.0043264666 | 15.51252 | 0.082104 | 0.0431741537 | 15.44287 | 0.130536 | 0.1281617664 | 15.49363 | 0.049686 | 0.2103948016 | 15.51491 | 0.044067 | 0.3127637071 | 15.54373 | 0.090191 | 0.3665247305 | 15.56489 | 0.118698 | 0.405438793 | 15.61928 | 0.060724 | 6.41847e-05 | 6.41847 | 23.95402 | 0.019672 | 4.39636e-06 | 0.439636 | 15.44236 | 4.276951 | 0.982448837 | 26.11451 | 27.55289 | 25.27633 | 25.51432 | 24.89866 | 23.95402 | 0.9184479059 | 0.8677823879 | 15.70593 | 14.59951 | 16.12286 | 99.65161 | 15.44236 | 15.54118 | 15.61928 | 0.3127637071 | 0.405438793 | 8.51166
515 | KOZNIY_clean | KOZNIY_clean | [O-]C(=O)c1ccc(cc1)C(=O)[O-].[O-]C=O.[Zn] MOFid-v1.ERROR.cat0;KOZNIY_clean | [Zn] | [O-]C(=O)c1ccc(cc1)C(=O)[O-].[O-]C=O | ERROR | 0 | Zn | 6 | O40 | 1 | 3.226 | Zn节点 (CN=6) | M-M=3.23Å | 6.57194 | 5.24744 | 6.52017 | 1.04618 | 2076.22 | 1984.58 | 0 | 0 | 0.6344 | 0.606399 | 0 | Zn | Zn | Yes | Zn | 1.046126 | 2679.09 | 120 | 15.217 | 9.8509 | 18.2741 | 2679.09 | 8 | 4 | 52 | 28 | 0 | 32 | 0 | 0 | 8 | 0 | 0 | 0 | 0 | 0 | 0 | 0 | 0 | 0.4333333 | 0 | 0.2666667 | 1.87848 | 21.49348 | 0.525511 | 0.0009206977 | 21.76634 | 0.724608 | 0.0021993074 | 21.86727 | 0.29093 | 0.0218326311 | 21.80802 | 0.130989 | 0.1075834062 | 21.7492 | 0.082901 | 0.3099739948 | 21.70997 | 0.264171 | 0.2109138306 | 21.7824 | 0.122319 | 0.9958715874 | 21.36934 | 0.355122 | 7.86364 | 26.37355 | 0.672228 | 1.87848 | 21.49348 | 0.525511 | 8.928114 | 27.87386 | 1.025206 | 3.430458 | 21.99341 | 0.376445 | 6.240647 | 24.54804 | 0.121792 | 0.0473283063 | 0.0473283063 | 20.70432 | 0.257676 | 0.2282540492 | 20.79471 | 0.126407 | 0.4513122037 | 20.89989 | 0.173084 | 0.2030027415 | 13.12022 | 0.0022536113 | 12.97435 | 0.312892 | 0.0228101011 | 13.1119 | 0.084677 | 0.0697730903 | 13.08395 | 0.054845 | 0.1138258849 | 13.11052 | 0.043644 | 0.1722025639 | 13.06098 | 0.149871 | 0.2030027415 | 13.12022 | 0.105473 | 0.2284268343 | 13.18934 | 0.126525 | 2.16809e-05 | 2.16809 | 21.84334 | 0.03764961 | 2.32202e-06 | 0.232202 | 13.11926 | 1.831152 | 0.3099739948 | 23.11503 | 25.23965 | 21.28779 | 22.81766 | 21.74719 | 21.84334 | 0.2881413637 | 0.2626456885 | 9.000272 | 9.337086 | 18.16163 | 269.241 | 13.11926 | 13.09724 | 13.18934 | 0.1722025639 | 0.2284268343 | 8.724083
516 | KUKPUD_clean | KUKPUD_clean | C1=N[N]C=N1.[Cu].[N]1C=NN=C1 MOFid-v1.UNKNOWN.cat1;KUKPUD_clean | [Cu] | C1=N[N]C=N1.[N]1C=NN=C1 | UNKNOWN | 1 | Cu | 8 | N32,O32,Cl4 | 0.471 | 1.334 | Cu节点 (CN=8) | M-M=1.33Å | 9.04322 | 8.10629 | 9.04322 | 1.11678 | 1615.16 | 1446.26 | 0 | 0 | 0.65 | 0.582028 | 0 | Cu | Cu | Yes | Cu | 1.116782 | 3908.005 | 236 | 7.0918 | 28.8888 | 19.0752 | 3908.005 | 10 | 6 | 104 | 80 | 24 | 16 | 0 | 0 | 0 | 10 | 0 | 0 | 0 | 0 | 0 | 0 | 0 | 0.440678 | 0.1016949 | 0.06779661 | 7.638187 | 33.7856 | 0.770487 | 0.0036240577 | 23.65878 | 0.234974 | 0.0092289815 | 23.68908 | 0.2038 | 0.0928557773 | 24.02936 | 0.135097 | 0.5108993921 | 24.81832 | 0.224079 | 1.733179 | 26.65212 | 0.48377 | 1.064993 | 25.50408 | 0.639139 | 5.618454629 | 30.42885 | 0.577677 | 10.55264 | 36.71616 | 0.956652 | 7.638187 | 33.7856 | 0.770487 | 11.12808 | 38.64139 | 3.451106 | 8.779415 | 35.4072 | 1.6149 | 9.898657 | 37.4406 | 1.507841 | 0.1663000172 | 0.1663000172 | 23.51468 | 0.191771 | 0.8611655187 | 24.66742 | 0.24772 | 1.720129 | 25.66189 | 0.08107 | 0.5243279051 | 15.15776 | 0.0062350914 | 14.9463 | 0.171665 | 0.0621059807 | 14.85461 | 0.064564 | 0.1820066451 | 14.94086 | 0.099051 | 0.2973701035 | 14.99176 | 0.054285 | 0.4430410521 | 15.0639 | 0.106313 | 0.5243279051 | 15.15776 | 0.077838 | 0.5769623492 | 15.12914 | 0.080119 | 9.1592e-05 | 9.1592 | 23.7571 | 0.02253992 | 6.22669e-06 | 0.622669 | 14.87058 | 7.471887 | 1.733179 | 26.70223 | 27.9485 | 25.79804 | 26.36013 | 25.65817 | 23.7571 | 1.640324 | 1.566879 | 19.56003 | 14.70958 | 15.5419 | 66.88901 | 14.87058 | 15.07114 | 15.12914 | 0.4430410521 | 0.5769623492 | 8.886522
517 | KULRIT_clean | KULRIT_clean | [O-]C(=O)C1CC(CC(C1)C(=O)[O-])C(=O)[O-].[Yb] MOFid-v1.rtl.cat0;KULRIT_clean | [Yb] | [O-]C(=O)C1CC(CC(C1)C(=O)[O-])C(=O)[O-] | rtl | 0 | Yb | 7 | O28 | 1 | 3.702 | Yb节点 (CN=7) | M-M=3.7Å | 5.77631 | 3.79148 | 5.77631 | 1.4748 | 1923.58 | 1304.31 | 0 | 0 | 0.5954 | 0.403717 | 0.000135612 | Yb | Yb | Yes | Yb | 1.474815 | 1739.383 | 100 | 8.5773 | 12.1397 | 16.7281 | 1739.383 | 4 | 4 | 36 | 36 | 0 | 24 | 0 | 0 | 0 | 0 | 0 | 0 | 0 | 0 | 0 | 0 | 0 | 0.36 | 0 | 0.24 | 3.806249 | 28.87775 | 0.336287 | 0.0020318947 | 24.33645 | 0.125169 | 0.0051696435 | 24.31957 | 0.21183 | 0.0516119228 | 24.39497 | 0.127699 | 0.2618878472 | 24.47221 | 0.05244 | 0.7613185664 | 24.93576 | 0.285112 | 0.5248186138 | 24.81695 | 0.20959 | 2.411782 | 26.75525 | 0.306519 | 6.576768 | 33.58722 | 1.185419 | 3.806249 | 28.87775 | 0.336287 | 6.960564 | 32.98805 | 1.929002 | 4.974952 | 30.79057 | 0.633052 | 6.002071 | 32.2382 | 1.052317 | 0.0897737817 | 0.0897737817 | 24.12874 | 0.156038 | 0.4386554909 | 24.57309 | 0.041639 | 0.8352669454 | 24.91655 | 0.120828 | 0.2883510276 | 15.62605 | 0.0034164601 | 15.50071 | 0.11282 | 0.0337294515 | 15.56693 | 0.051349 | 0.0993470624 | 15.60172 | 0.107506 | 0.1647291174 | 15.56618 | 0.084764 | 0.245096845 | 15.63446 | 0.05896 | 0.2883510276 | 15.62605 | 0.088845 | 0.3204172025 | 15.61955 | 0.068496 | 5.13434e-05 | 5.13434 | 24.32211 | 0.02780952 | 3.36603e-06 | 0.336603 | 15.50693 | 3.716476 | 0.7613185664 | 26.24547 | 27.81936 | 25.41292 | 25.50414 | 24.74164 | 24.32211 | 0.7097066436 | 0.6715447847 | 15.53097 | 15.2534 | 16.16122 | 121.4657 | 15.50693 | 15.6089 | 15.61955 | 0.245096845 | 0.3204172025 | 8.815185
518 | KUTDAG_clean | KUTDAG_clean | * MOFid-v1.NA.NA;KUTDAG_clean |  |  | NA |  | Cd,Co | 4 | O112,N32 | 0.778 | 3.508 | Cd节点 (CN=4) | M-M=3.51Å | 8.09572 | 7.27616 | 7.85826 | 1.05444 | 1387.54 | 1315.9 | 115.306 | 109.353 | 0.5816 | 0.551571 | 0 | Cd,Co | Cd | Yes | Cd,Co | 1.054448 | 17384.65 | 1184 | 14.2697 | 40.363 | 30.931 | 17384.65 | 32 | 6 | 480 | 544 | 32 | 96 | 0 | 0 | 0 | 0 | 0 | 16 | 0 | 0 | 0 | 0 | 0 | 0.4054054 | 0.02702703 | 0.08108108 | 4.323158 | 26.49867 | 0.323316 | 0.0039541101 | 27.8557 | 0.646268 | 0.0095455751 | 28.10808 | 0.341119 | 0.0953357233 | 27.98515 | 0.405954 | 0.4412750636 | 27.3132 | 0.49082 | 1.11397 | 26.70011 | 0.789703 | 0.7967554497 | 27.06447 | 0.404352 | 2.759794 | 25.83243 | 0.408337 | 8.371499 | 32.80549 | 1.286395 | 4.323158 | 26.49867 | 0.323316 | 8.949322 | 34.10857 | 1.634239 | 6.077988 | 29.12946 | 0.921397 | 7.605423 | 31.84637 | 1.459138 | 0.1305513087 | 0.1305513087 | 26.1856 | 0.335901 | 0.6106088096 | 25.91054 | 0.526861 | 1.101154 | 25.75759 | 0.545461 | 0.4283823095 | 16.54267 | 0.0054170855 | 16.67801 | 0.113712 | 0.0522005944 | 16.89334 | 0.150182 | 0.1525502923 | 16.73484 | 0.089112 | 0.2465611849 | 16.67482 | 0.126343 | 0.367924736 | 16.65706 | 0.146151 | 0.4283823095 | 16.54267 | 0.124003 | 0.4753922851 | 16.70839 | 0.344266 | 9.61995e-05 | 9.61995 | 28.05037 | 0.08179589 | 5.19854e-06 | 0.519854 | 16.83504 | 4.192607 | 1.11397 | 27.78782 | 29.59399 | 27.29225 | 26.47722 | 27.02593 | 28.05037 | 1.018634 | 0.9834184341 | 15.13855 | 18.5051 | 16.65615 | 93.32057 | 16.83504 | 16.62485 | 16.70839 | 0.367924736 | 0.4753922851 | 11.21533
519 | KUVMIZ_clean | KUVMIZ_clean | N1=CC=C([C]=C1)C#Cc1ccc(cc1)[Si](c1ccc(cc1)C#Cc1ccncc1)(c1ccc(cc1)C#Cc1ccncc1)c1ccc(cc1)C#Cc1ccncc1.N1=C[C]=C(C=C1)C#Cc1ccc(cc1)[Si](c1ccc(cc1)C#Cc1ccncc1)(c1ccc(cc1)C#Cc1ccncc1)c1ccc(cc1)C#Cc1ccncc1.[Cu] MOFid-v1.pts.cat1;KUVMIZ_clean | [Cu] | N1=CC=C([C]=C1)C#Cc1ccc(cc1)[Si](c1ccc(cc1)C#Cc1ccncc1)(c1ccc(cc1)C#Cc1ccncc1)c1ccc(cc1)C#Cc1ccncc1.N1=C[C]=C(C=C1)C#Cc1ccc(cc1)[Si](c1ccc(cc1)C#Cc1ccncc1)(c1ccc(cc1)C#Cc1ccncc1)c1ccc(cc1)C#Cc1ccncc1 | pts | 1 | Cu,Si | 4 | N32 | 0 | 9.14 | Cu节点 (CN=4) | M-M=9.14Å | 15.75075 | 11.00764 | 15.73688 | 0.361001 | 1774.59 | 4915.74 | 0 | 0 | 0.8214 | 2.27534 | 0 | Cu,Si | Cu | Yes | Cu | 0.3610003 | 29566.92 | 712 | 27.104 | 31.278 | 34.9 | 29566.92 | 8 | 5 | 416 | 248 | 32 | 0 | 0 | 0 | 0 | 8 | 0 | 0 | 0 | 0 | 0 | 0 | 0 | 0.5842697 | 0.04494382 | 0 | 1.489708 | 15.015 | 0.295457 | 0.000637864 | 14.39997 | 2.649957 | 0.0016802272 | 14.63904 | 1.215485 | 0.0145464112 | 14.76906 | 0.36761 | 0.0718452694 | 14.90915 | 0.168793 | 0.213723341 | 14.8146 | 0.167442 | 0.1440794803 | 14.69944 | 0.184854 | 0.7377830857 | 14.84529 | 0.110238 | 18.82768 | 17.54269 | 0.405356 | 1.489708 | 15.015 | 0.295457 | 39.49356 | 23.39621 | 0.729819 | 3.002628 | 15.21989 | 0.140725 | 8.271463 | 16.19462 | 0.511692 | 0.052289292 | 0.052289292 | 13.789 | 0.087284 | 0.2610808551 | 13.68682 | 0.160118 | 0.5189101595 | 13.73239 | 0.166904 | 0.318760876 | 8.55116 | 0.0035860404 | 8.54415 | 0.61282 | 0.0353081072 | 8.51809 | 0.152326 | 0.1065621856 | 8.59452 | 0.086456 | 0.1777773698 | 8.54154 | 0.070202 | 0.2631344661 | 8.51046 | 0.044171 | 0.318760876 | 8.55116 | 0.054294 | 0.3451933387 | 8.58382 | 0.10417 | 1.44777e-05 | 1.44777 | 14.77764 | 0.03340033 | 3.52838e-06 | 0.352838 | 8.565134 | 1.437419 | 0.213723341 | 16.29822 | 17.19178 | 15.15398 | 16.54891 | 14.80773 | 14.77764 | 0.1991769298 | 0.161434049 | 4.061105 | 4.103215 | 24.06343 | 417.4349 | 8.565134 | 8.534387 | 8.58382 | 0.2631344661 | 0.3451933387 | 6.212503
520 | LACYEW_clean | LACYEW_clean | [Na].[O]O[C]=O.[Pr] MOFid-v1.UNKNOWN.cat3;LACYEW_clean | [Na] ¦ [Pr] | [O]O[C]=O | UNKNOWN | 3 | Pr,Na,Zn | 10 | O144,N32 | 0.818 | 0.729 | Pr节点 (CN=10) | M-M=0.729Å | 9.98958 | 7.17562 | 9.98958 | 0.965678 | 2132.17 | 2207.96 | 0 | 0 | 0.6886 | 0.713074 | 0 | Pr,Na,Zn | Pr | Yes | Pr,Zn | 0.9656639 | 10615.27 | 424 | 27.604 | 29.333 | 13.11 | 10615.27 | 24 | 7 | 208 | 80 | 16 | 96 | 0 | 0 | 8 | 0 | 0 | 0 | 0 | 0 | 0 | 0 | 0 | 0.490566 | 0.03773585 | 0.2264151 | 3.242468 | 21.76435 | 0.309535 | 0.0014862228 | 22.54285 | 0.886803 | 0.0035758441 | 22.91138 | 0.1809 | 0.0337700606 | 22.72447 | 0.22004 | 0.1726083817 | 22.75152 | 0.20361 | 0.5234339151 | 22.46724 | 0.490807 | 0.3440221156 | 22.64361 | 0.487517 | 1.689474949 | 22.47508 | 0.392869 | 13.26613 | 30.06017 | 0.854516 | 3.242468 | 21.76435 | 0.309535 | 14.46022 | 31.51236 | 0.703411 | 6.534829 | 23.00129 | 0.166155 | 11.50294 | 27.83889 | 0.891321 | 0.0715533279 | 0.0715533279 | 20.83488 | 0.178224 | 0.3562480195 | 20.81973 | 0.081428 | 0.7165780898 | 21.13967 | 0.449758 | 0.2763281074 | 12.19146 | 0.0031303822 | 12.27279 | 0.290383 | 0.0312106796 | 12.20132 | 0.109571 | 0.0932554211 | 12.1609 | 0.057228 | 0.1547899062 | 12.20752 | 0.074604 | 0.2334706243 | 12.2196 | 0.130042 | 0.2763281074 | 12.19146 | 0.121391 | 0.3064818275 | 12.27568 | 0.139672 | 3.44719e-05 | 3.44719 | 22.81751 | 0.04986703 | 3.13146e-06 | 0.313146 | 12.20367 | 3.170915 | 0.5234339151 | 23.72638 | 25.8005 | 21.88756 | 23.49107 | 22.62079 | 22.81751 | 0.4896638545 | 0.4518805872 | 11.20985 | 11.00825 | 17.13715 | 166.4943 | 12.20367 | 12.20619 | 12.27568 | 0.2334706243 | 0.3064818275 | 10.61385
521 | LACYOG_clean | LACYOG_clean | [Na][OH3]([In])[In].[O-]C(=O)c1cc(cc(c1)C1=C2C=CC3=[N]2[Zn]2[Zn]4n5c1ccc5C(=C1[N]2=C(C=C1)C(=c1n4c(=C3c2cc(cc(c2)C(=O)[O-])C(=O)[O-])cc1)c1cc(cc(c1)C(=O)[O-])C(=O)[O-])c1cc(cc(c1)C(=O)[O-])C(=O)[O-])C(=O)[O-].[O-]C(=O)c1cc(cc(c1)C1=C2C=CC3=[N]2[Zn]2[Zn]4n5c1ccc5C(=C1[N]4=C(C=C1)C(=c1n2c(=C3c2cc(cc(c2)C(=O)[O-])C(=O)[O-])cc1)c1cc(cc(c1)C(=O)[O-])C(=O)[O-])c1cc(cc(c1)C(=O)[O-])C(=O)[O-])C(=O)[O-].[O-]C(=O)c1cc(cc(c1)C1=c2ccc3=C(C4=[N]5[Zn]6([N]7=C1C=CC7=C(c1cc(cc(c1)C(=O)[O-])C(=O)[O-])c1n([Zn]6)c(C(=C5C=C4)c4cc(cc(c4)C(=O)[O-])C(=O)[O-])cc1)n23)c1cc(cc(c1)C(=O)[O-])C(=O)[O-])C(=O)[O-] MOFid-v1.msq,wxs.cat0;LACYOG_clean | [Na][OH3]([In])[In].[O-]C(=O)c1cc(cc(c1)C1=C2C=CC3=[N]2[Zn]2[Zn]4n5c1ccc5C(=C1[N]2=C(C=C1)C(=c1n4c(=C3c2cc(cc(c2)C(=O)[O-])C(=O)[O-])cc1)c1cc(cc(c1)C(=O)[O-])C(=O)[O-])c1cc(cc(c1)C(=O)[O-])C(=O)[O-])C(=O)[O-].[O-]C(=O)c1cc(cc(c1)C1=C2C=CC3=[N]2[Zn]2[Zn]4n5c1ccc5C(=C1[N]4=C(C=C1)C(=c1n2c(=C3c2cc(cc(c2)C(=O)[O-])C(=O)[O-])cc1)c1cc(cc(c1)C(=O)[O-])C(=O)[O-])c1cc(cc(c1)C(=O)[O-])C(=O)[O-])C(=O)[O-].[O-]C(=O)c1cc(cc(c1)C1=c2ccc3=C(C4=[N]5[Zn]6([N]7=C1C=CC7=C(c1cc(cc(c1)C(=O)[O-])C(=O)[O-])c1n([Zn]6)c(C(=C5C=C4)c4cc(cc(c4)C(=O)[O-])C(=O)[O-])cc1)n23)c1cc(cc(c1)C(=O)[O-])C(=O)[O-])C(=O)[O-] |  | msq | 0 | In,Na,Zn | 7 | O152,N48 | 0.76 | 0.75 | In节点 (CN=7) | M-M=0.75Å | 9.45292 | 5.8367 | 9.45292 | 1.00526 | 2164.69 | 2153.37 | 0 | 0 | 0.6652 | 0.661721 | 0 | In,Na,Zn | In | Yes | Na,Zn | 1.005243 | 14963.29 | 652 | 30.142 | 30.142 | 16.4696 | 14963.29 | 36 | 7 | 320 | 152 | 24 | 120 | 0 | 0 | 12 | 0 | 0 | 0 | 0 | 0 | 0 | 0 | 0 | 0.4907975 | 0.03680982 | 0.1840491 | 6.568927 | 27.00489 | 0.281228 | 0.0039465067 | 25.13638 | 0.622899 | 0.0102885153 | 25.25127 | 0.461319 | 0.1008291063 | 25.27722 | 0.206176 | 0.5129851544 | 25.4056 | 0.184829 | 1.397775 | 25.22852 | 0.391073 | 0.9805882416 | 25.13952 | 0.706458 | 3.969761 | 25.14501 | 0.224823 | 12.29543 | 32.84212 | 2.284092 | 6.568927 | 27.00489 | 0.281228 | 13.12473 | 34.16947 | 2.709948 | 9.022849 | 28.39243 | 0.747249 | 11.23263 | 32.10214 | 1.011176 | 0.1708809799 | 0.1708809799 | 24.06236 | 0.145922 | 0.8198495079 | 24.13084 | 0.312063 | 1.523111 | 24.21411 | 0.228269 | 0.5270932259 | 14.82905 | 0.0061212251 | 14.89443 | 0.310546 | 0.0624155212 | 14.92554 | 0.161706 | 0.1868270748 | 14.91032 | 0.101166 | 0.3035967564 | 14.93297 | 0.093307 | 0.4453839786 | 14.87857 | 0.13318 | 0.5270932259 | 14.82905 | 0.088336 | 0.5883082363 | 14.88758 | 0.121798 | 0.000102716 | 10.2716 | 25.17011 | 0.03225696 | 6.30321e-06 | 0.630321 | 14.88842 | 6.398046 | 1.397775 | 26.36049 | 28.07591 | 25.56683 | 25.43872 | 25.25788 | 25.17011 | 1.296946 | 1.226894 | 15.6918 | 16.29582 | 16.225 | 78.24399 | 14.88842 | 14.8802 | 14.88758 | 0.4453839786 | 0.5883082363 | 10.28169
522 | LACZAT_clean | LACZAT_clean | [Mn][O]([Mn])[Mn].[O-]C(=O)c1cc(cc(c1)C1=C2C=CC3=[N]2[Zn]24(n5c1ccc5C(=C1[N]2=C(C=C1)C(=c1n4c(=C3c2cc(cc(c2)C(=O)[O-])C(=O)[O-])cc1)c1cc(cc(c1)C(=O)[O-])C(=O)[O-])c1cc(cc(c1)C(=O)[O-])C(=O)[O-])[Zn])C(=O)[O-].[O-]C(=O)c1cc(cc(c1)C1=C2C=CC3=[N]2[Zn]24n5c1ccc5C(=C1[N]4=C(C=C1)C(=c1n([Zn]2)c(=C3c2cc(cc(c2)C(=O)[O-])C(=O)[O-])cc1)c1cc(cc(c1)C(=O)[O-])C(=O)[O-])c1cc(cc(c1)C(=O)[O-])C(=O)[O-])C(=O)[O-].[O-]C=O MOFid-v1.UNKNOWN.cat0;LACZAT_clean | [Mn][O]([Mn])[Mn].[O-]C(=O)c1cc(cc(c1)C1=C2C=CC3=[N]2[Zn]24(n5c1ccc5C(=C1[N]2=C(C=C1)C(=c1n4c(=C3c2cc(cc(c2)C(=O)[O-])C(=O)[O-])cc1)c1cc(cc(c1)C(=O)[O-])C(=O)[O-])c1cc(cc(c1)C(=O)[O-])C(=O)[O-])[Zn])C(=O)[O-].[O-]C(=O)c1cc(cc(c1)C1=C2C=CC3=[N]2[Zn]24n5c1ccc5C(=C1[N]4=C(C=C1)C(=c1n([Zn]2)c(=C3c2cc(cc(c2)C(=O)[O-])C(=O)[O-])cc1)c1cc(cc(c1)C(=O)[O-])C(=O)[O-])c1cc(cc(c1)C(=O)[O-])C(=O)[O-])C(=O)[O-] | [O-]C=O | UNKNOWN | 0 | Zn,Mn | 7 | O160,N48 | 0.769 | 0.718 | Zn节点 (CN=7) | M-M=0.718Å | 8.2988 | 5.7298 | 8.2988 | 0.945764 | 1995.72 | 2110.17 | 179.673 | 189.977 | 0.662 | 0.699963 | 0 | Zn,Mn | Zn | Yes | Zn | 0.945751 | 14944.8 | 644 | 19.959 | 46.019 | 16.271 | 14944.8 | 36 | 6 | 324 | 132 | 24 | 128 | 0 | 0 | 12 | 0 | 0 | 0 | 0 | 0 | 24 | 0 | 0 | 0.5031056 | 0.03726708 | 0.1987578 | 4.783179 | 24.03191 | 0.337781 | 0.0020147957 | 22.02973 | 0.139843 | 0.0050384578 | 21.99003 | 0.29006 | 0.0526960132 | 22.15029 | 0.238963 | 0.2551815161 | 22.22494 | 0.174028 | 0.7459619672 | 22.25899 | 0.350838 | 0.5065258155 | 22.29198 | 0.271693 | 2.480462 | 22.85965 | 0.516791 | 11.96994 | 31.71752 | 0.535979 | 4.783179 | 24.03191 | 0.337781 | 12.91274 | 33.37935 | 1.400745 | 7.813114 | 26.58928 | 0.656907 | 10.63679 | 30.39933 | 0.704753 | 0.1061130649 | 0.1061130649 | 21.41251 | 0.152865 | 0.5215369248 | 21.581 | 0.271513 | 1.012964 | 21.80706 | 0.431631 | 0.4104691071 | 13.6565 | 0.0048240554 | 13.59401 | 0.083657 | 0.0471009901 | 13.56788 | 0.110921 | 0.1412912222 | 13.66219 | 0.122607 | 0.2308174665 | 13.5996 | 0.141964 | 0.3436563072 | 13.65575 | 0.130405 | 0.4104691071 | 13.6565 | 0.040889 | 0.4427058389 | 13.62856 | 0.103663 | 5.11126e-05 | 5.11126 | 22.01337 | 0.01872657 | 4.74696e-06 | 0.474696 | 13.61603 | 4.677066 | 0.7459619672 | 23.86342 | 25.98605 | 21.91814 | 23.68607 | 22.25864 | 22.01337 | 0.693265954 | 0.6398489023 | 10.85331 | 10.76744 | 17.25747 | 123.8371 | 13.61603 | 13.63728 | 13.62856 | 0.3436563072 | 0.4427058389 | 8.397341
523 | LAFQUG_clean | LAFQUG_clean | [Co].c1ccc(cn1)C1=NC(=[N]=C([N]1)c1cccnc1)c1cccnc1 MOFid-v1.UNKNOWN.cat0;LAFQUG_clean | [Co] | c1ccc(cn1)C1=NC(=[N]=C([N]1)c1cccnc1)c1cccnc1 | UNKNOWN | 0 | Co | 6 | N288 | 0 | 10.987 | Co节点 (CN=6) | M-M=11Å | 12.86913 | 4.98724 | 12.65799 | 0.728838 | 1735.49 | 2381.17 | 147.1 | 201.828 | 0.6744 | 0.925308 | 0 | Co | Co | No |  | 0.7288235 | 64691.9 | 2640 | 45.0597 | 45.0597 | 45.0597 | 64691.9 | 48 | 5 | 1248 | 768 | 480 | 0 | 0 | 96 | 0 | 0 | 0 | 48 | 0 | 0 | 0 | 0 | 0 | 0.4727273 | 0.1818182 | 0 | 4.43193 | 23.0781 | 0.749564 | 0.0041259113 | 24.7639 | 0.164414 | 0.0100744082 | 24.88884 | 0.181428 | 0.1043152933 | 25.02743 | 0.169222 | 0.4968826323 | 25.35568 | 0.330538 | 1.337885 | 25.85724 | 0.69872 | 0.9383569001 | 26.15142 | 0.61072 | 2.961168 | 24.25713 | 0.90836 | 15.23857 | 29.33435 | 1.29587 | 4.43193 | 23.0781 | 0.749564 | 17.00086 | 30.57669 | 0.812488 | 7.161341 | 23.18357 | 0.467614 | 12.44878 | 25.7348 | 0.795456 | 0.1722933356 | 0.1722933356 | 24.13667 | 0.478426 | 0.778967823 | 24.32663 | 0.680527 | 1.432006424 | 24.2566 | 0.598861 | 0.5308091397 | 14.50239 | 0.006501436 | 14.83021 | 0.079268 | 0.06484883 | 14.8339 | 0.181735 | 0.1874111113 | 14.74001 | 0.170374 | 0.3053825898 | 14.70927 | 0.16412 | 0.4520945711 | 14.6213 | 0.202863 | 0.5308091397 | 14.50239 | 0.125388 | 0.5768316285 | 14.56531 | 0.190031 | 0.000101904 | 10.1904 | 24.84218 | 0.02700333 | 6.46446e-06 | 0.646446 | 14.80773 | 4.259636 | 1.337885 | 26.34064 | 28.00468 | 25.73264 | 25.28461 | 25.78811 | 24.84218 | 1.23357 | 1.165591948 | 14.79652 | 15.76373 | 16.49335 | 81.45658 | 14.80773 | 14.61099 | 14.56531 | 0.4520945711 | 0.5768316285 | 10.03446
524 | LAGVOG_clean | LAGVOG_clean | [O-]C(=O)C(=O)[O-].[O-]C(=O)c1ccc(cc1)C(=O)[O-].[Y][Y] MOFid-v1.ERROR.cat0;LAGVOG_clean | [Y][Y] | [O-]C(=O)C(=O)[O-].[O-]C(=O)c1ccc(cc1)C(=O)[O-] | ERROR | 0 | Y | 6 | O24 | 1 | 4.061 | Y节点 (CN=6) | M-M=4.06Å | 7.38705 | 6.71212 | 7.38296 | 0.935187 | 2320.11 | 2480.9 | 0 | 0 | 0.6728 | 0.719428 | 0 | Y | Y | Yes | Y | 0.9351873 | 2109.659 | 80 | 9.652 | 14.067 | 16.212 | 2109.659 | 4 | 4 | 36 | 16 | 0 | 24 | 0 | 0 | 0 | 0 | 0 | 0 | 0 | 0 | 0 | 0 | 0 | 0.45 | 0 | 0.3 | 2.418791 | 20.28275 | 0.13986 | 0.0007469767 | 17.91729 | 0.173883 | 0.0019253063 | 17.61634 | 0.427343 | 0.0191969518 | 17.73992 | 0.209876 | 0.0989270758 | 17.72105 | 0.117806 | 0.3037740519 | 18.03062 | 0.16003 | 0.2020729921 | 17.89601 | 0.08971 | 1.101829 | 18.84285 | 0.131258 | 12.53433 | 30.73443 | 0.68246 | 2.418791 | 20.28275 | 0.13986 | 13.87458 | 32.20049 | 0.989988 | 5.75192087 | 23.27607 | 0.098275 | 10.58095 | 28.76396 | 0.365483 | 0.0546941286 | 0.0546941286 | 17.59947 | 0.064994 | 0.2769986177 | 17.86311 | 0.072573 | 0.5590051359 | 18.12489 | 0.092688 | 0.2473755538 | 11.46714 | 0.0027108593 | 11.42524 | 0.189134 | 0.0276977576 | 11.40794 | 0.144861 | 0.0853938209 | 11.38883 | 0.072802 | 0.1381135462 | 11.41647 | 0.037269 | 0.2085993946 | 11.46907 | 0.049682 | 0.2473755538 | 11.46714 | 0.06994 | 0.2794885402 | 11.45967 | 0.065562 | 1.94988e-05 | 1.94988 | 17.66351 | 0.009455482 | 2.8214e-06 | 0.28214 | 11.37552 | 2.364097 | 0.3037740519 | 20.33507 | 21.94608 | 18.13653 | 20.92259 | 17.88256 | 17.66351 | 0.2845771001 | 0.2490799233 | 7.281278 | 6.911037 | 18.91643 | 278.8175 | 11.37552 | 11.45089 | 11.45967 | 0.2085993946 | 0.2794885402 | 6.287991
525 | LAHTUM_clean | LAHTUM_clean | [Cd].[O-]C(=O)c1cc(C(=O)[O-])c(cc1c1ccc(cc1)C(=O)[O-])c1ccc(cc1)C(=O)[O-].n1ccc(cc1)c1ccncc1 MOFid-v1.fsc.cat0;LAHTUM_clean | [Cd] | [O-]C(=O)c1cc(C(=O)[O-])c(cc1c1ccc(cc1)C(=O)[O-])c1ccc(cc1)C(=O)[O-].n1ccc(cc1)c1ccncc1 | fsc | 0 | Cd | 7 | O36,N8 | 0.818 | 3.499 | Cd节点 (CN=7) | M-M=3.5Å | 7.00326 | 4.86289 | 7.00219 | 1.1818 | 1642.93 | 1390.19 | 0 | 0 | 0.5612 | 0.474868 | 0 | Cd | Cd | Yes | Cd | 1.181812 | 4402.563 | 248 | 10.819 | 24.514 | 16.607 | 4402.563 | 8 | 5 | 128 | 72 | 8 | 32 | 0 | 0 | 0 | 0 | 0 | 0 | 0 | 0 | 0 | 0 | 0 | 0.516129 | 0.03225806 | 0.1290323 | 5.388446 | 31.15127 | 0.522775 | 0.0037500723 | 24.79578 | 0.214127 | 0.0093086901 | 24.86159 | 0.070048 | 0.094294371 | 24.97079 | 0.096657 | 0.4725942169 | 25.13547 | 0.182487 | 1.409478 | 26.15216 | 0.193747 | 0.9173288542 | 25.60631 | 0.245405 | 3.901471 | 28.53983 | 0.281732 | 8.093996 | 35.06618 | 1.577863 | 5.388446 | 31.15127 | 0.522775 | 8.57407 | 35.61085 | 1.308399 | 6.490956 | 32.71792 | 1.340546 | 7.569228 | 35.16084 | 2.216156 | 0.1576958592 | 0.1576958592 | 24.43316 | 0.153003 | 0.7478987262 | 25.06367 | 0.194241 | 1.437371 | 25.68117 | 0.224792 | 0.4731008756 | 15.74495 | 0.0060054349 | 15.66345 | 0.156356 | 0.0582657509 | 15.58509 | 0.054197 | 0.168797137 | 15.63129 | 0.08025 | 0.2800639096 | 15.66113 | 0.074438 | 0.4066341687 | 15.72794 | 0.121368 | 0.4731008756 | 15.74495 | 0.076713 | 0.5219342638 | 15.75192 | 0.059059 | 9.32842e-05 | 9.32842 | 24.81648 | 0.042314 | 5.8441e-06 | 0.58441 | 15.62222 | 5.23075 | 1.409478 | 26.70551 | 28.12866 | 25.9238 | 26.06409 | 25.63131 | 24.81648 | 1.315184 | 1.251782 | 17.33103 | 15.96212 | 15.92577 | 77.42026 | 15.62222 | 15.71134 | 15.75192 | 0.4066341687 | 0.5219342638 | 9.194269
526 | LAVDOE_clean | LAVDOE_clean | COc1ccc(cc1)C1=NC(=C([N]1)C(=O)O)C(=O)[O-].Oc1ccc(cc1)C1=NC(=C([N]1)C(=O)O)C(=O)[O-].[Cd].[OH2][Cd] MOFid-v1.lvt.cat0;LAVDOE_clean | [OH2][Cd] | COc1ccc(cc1)C1=NC(=C([N]1)C(=O)O)C(=O)[O-].Oc1ccc(cc1)C1=NC(=C([N]1)C(=O)O)C(=O)[O-] | lvt | 0 | Cd | 5 | O56,N32 | 0.636 | 3.741 | Cd节点 (CN=5) | M-M=3.74Å | 6.06535 | 4.45301 | 6.06535 | 1.35673 | 1212.79 | 893.908 | 0 | 0 | 0.533 | 0.392855 | 0 | Cd | Cd | Yes | Cd | 1.356744 | 7483.121 | 480 | 30.672 | 15.072 | 20.994 | 7483.121 | 16 | 5 | 192 | 152 | 32 | 88 | 0 | 0 | 0 | 0 | 0 | 0 | 0 | 0 | 0 | 0 | 0 | 0.4 | 0.06666667 | 0.1833333 | 3.039495 | 29.05084 | 0.768005 | 0.0028551205 | 27.86005 | 0.307948 | 0.0070330214 | 27.59776 | 0.111428 | 0.0718911765 | 27.69799 | 0.102841 | 0.340319522 | 27.62515 | 0.225561 | 0.8980687843 | 27.61476 | 0.313195 | 0.6198872328 | 27.65349 | 0.319689 | 2.143261 | 27.87296 | 0.535108 | 4.851275 | 32.79469 | 1.893902 | 3.039495 | 29.05084 | 0.768005 | 5.207199 | 32.98141 | 0.976714 | 3.758888 | 30.54912 | 0.939166 | 4.459075 | 31.20809 | 1.000648 | 0.096687688 | 0.096687688 | 26.97582 | 0.087727 | 0.4508616488 | 27.12742 | 0.352753 | 0.8250234971 | 27.37711 | 0.21711 | 0.2831660009 | 16.98593 | 0.0033509076 | 17.02917 | 0.093756 | 0.0339404616 | 17.10179 | 0.122823 | 0.0994886297 | 17.10274 | 0.112503 | 0.1647362588 | 17.11342 | 0.106131 | 0.2346780208 | 16.95794 | 0.238024 | 0.2831660009 | 16.98593 | 0.16781 | 0.3138608458 | 17.07718 | 0.223936 | 7.15703e-05 | 7.15703 | 27.64383 | 0.03095989 | 3.40226e-06 | 0.340226 | 17.08687 | 2.942807 | 0.8980687843 | 28.53206 | 29.80378 | 28.06863 | 27.72375 | 27.63113 | 27.64383 | 0.8261776078 | 0.8013810963 | 19.13406 | 21.03611 | 15.98188 | 108.7532 | 17.08687 | 17.0191 | 17.07718 | 0.2346780208 | 0.3138608458 | 10.55697
527 | LAWGEW_clean | LAWGEW_clean | [O-]C(=O)c1ccc(cc1)C(=O)[O-].[Zn][O]([Zn])([Zn])[Zn] MOFid-v1.pcu.cat0;LAWGEW_clean | [Zn][O]([Zn])([Zn])[Zn] | [O-]C(=O)c1ccc(cc1)C(=O)[O-] | pcu | 0 | Zn | 4 | O32 | 1 | 3.177 | Zn节点 (CN=4) | M-M=3.18Å | 15.06244 | 7.93691 | 15.06244 | 0.591684 | 2230.24 | 3769.3 | 0 | 0 | 0.803 | 1.35714 | 0 | Zn | Zn | No |  | 0.5916535 | 4321.429 | 106 | 18.283 | 18.283 | 18.283 | 4321.429 | 8 | 4 | 48 | 24 | 0 | 26 | 0 | 0 | 8 | 0 | 0 | 0 | 0 | 0 | 0 | 0 | 0 | 0.4528302 | 0 | 0.245283 | 0.8534757612 | 13.44209 | 0.176026 | 0.0003246837 | 12.44239 | 0.937317 | 0.000832002 | 13.06827 | 0.846139 | 0.0084052494 | 13.06883 | 0.161705 | 0.0408127417 | 13.11372 | 0.037253 | 0.1229293091 | 13.17142 | 0.076982 | 0.0818487034 | 13.11539 | 0.121205 | 0.417238853 | 13.2557 | 0.097769 | 19.08851 | 22.55007 | 0.223874 | 0.8534757612 | 13.44209 | 0.176026 | 25.75021 | 27.97175 | 0.497775 | 1.764092 | 13.82195 | 0.287568 | 5.938104 | 15.72025 | 0.192897 | 0.0326591221 | 0.0326591221 | 12.76995 | 0.169564 | 0.1592370643 | 12.78236 | 0.152675 | 0.3219523028 | 12.88567 | 0.108363 | 0.2008899251 | 8.25108 | 0.0020658001 | 8.16676 | 0.251902 | 0.0220947261 | 8.16345 | 0.094103 | 0.0670593606 | 8.22903 | 0.040852 | 0.1125556647 | 8.20759 | 0.033782 | 0.1668184288 | 8.2498 | 0.020041 | 0.2008899251 | 8.25108 | 0.04109 | 0.2216209796 | 8.24386 | 0.057286 | 8.13383e-06 | 0.813383 | 13.08454 | 0.01384911 | 2.24244e-06 | 0.224244 | 8.212291 | 0.8208166391 | 0.1229293091 | 14.92774 | 15.19415 | 14.60423 | 14.98483 | 13.13351 | 13.08454 | 0.1145240597 | 0.090270187 | 3.684524 | 3.627223 | 25.13651 | 733.1876 | 8.212291 | 8.236157 | 8.24386 | 0.1668184288 | 0.2216209796 | 4.872253
528 | LECFAC_clean | LECFAC_clean | [Cu][Cu].[Cu][OH]([Cu])[Cu].[O-]C(=O)c1cc(cc(c1)n1cnnc1)C(=O)[O-] MOFid-v1.twf-d.cat0;LECFAC_clean | [Cu][Cu].[Cu][OH]([Cu])[Cu] | [O-]C(=O)c1cc(cc(c1)n1cnnc1)C(=O)[O-] | twf-d | 0 | Cu | 8 | O72,N48 | 0.6 | 2.683 | Cu节点 (CN=8) | M-M=2.68Å | 9.81867 | 4.43769 | 9.81443 | 0.838672 | 2179.96 | 2599.3 | 0 | 0 | 0.7164 | 0.854207 | 0 | Cu | Cu | Yes | Cu | 0.8386677 | 8652.647 | 310 | 22.4004 | 22.4004 | 22.4004 | 8652.647 | 18 | 6 | 120 | 64 | 36 | 68 | 0 | 4 | 0 | 18 | 0 | 0 | 0 | 0 | 0 | 0 | 0 | 0.3870968 | 0.116129 | 0.2193548 | 2.953680951 | 22.69354 | 0.681613 | 0.0024584761 | 23.52698 | 0.35368 | 0.0061554864 | 23.59634 | 0.208092 | 0.0607124887 | 23.60555 | 0.126545 | 0.2844996 | 23.62043 | 0.218225 | 0.7277832885 | 23.49503 | 0.326316 | 0.5212627168 | 23.32161 | 0.136197 | 1.8451 | 22.95876 | 0.283775 | 11.83096 | 22.44893 | 0.89025 | 2.953680951 | 22.69354 | 0.681613 | 15.03247 | 26.11877 | 0.19237 | 4.561233 | 21.82569 | 0.459257 | 7.915539 | 20.38149 | 0.654999 | 0.1119715004 | 0.1119715004 | 22.86026 | 0.172154 | 0.4993152044 | 22.47007 | 0.20984 | 0.889017272 | 22.45375 | 0.175463 | 0.4039895464 | 14.20646 | 0.0048668959 | 14.63653 | 0.139958 | 0.048883486 | 14.50476 | 0.096186 | 0.1452517437 | 14.46609 | 0.093754 | 0.2311210644 | 14.33688 | 0.141742 | 0.3449146116 | 14.30347 | 0.22188 | 0.4039895464 | 14.20646 | 0.148119 | 0.4464272198 | 14.17539 | 0.097406 | 6.18801e-05 | 6.18801 | 23.57057 | 0.01562843 | 4.9542e-06 | 0.49542 | 14.58919 | 2.841709 | 0.7277832885 | 24.5885 | 26.76002 | 23.15896 | 23.84652 | 23.47902 | 23.57057 | 0.6670707998 | 0.6158117881 | 10.5502 | 12.49043 | 17.62753 | 129.042 | 14.58919 | 14.28227 | 14.17539 | 0.3449146116 | 0.4464272198 | 8.981377
529 | LEJBUX_clean | LEJBUX_clean | [C]#[C].[Cd] MOFid-v1.sra.cat0;LEJBUX_clean | [Cd] | [C]#[C] | sra | 0 | Cd | 0 |  |  | 5.594 | Cd节点 (CN=0) | M-M=5.59Å | 6.30676 | 4.81909 | 6.30369 | 1.04776 | 2668.26 | 2546.63 | 0 | 0 | 0.7428 | 0.70894 | 0 | Cd | Cd | Yes | Cd | 1.047782 | 2034.368 | 40 | 9.003 | 12.046 | 18.87 | 2034.368 | 8 | 2 | 32 | 0 | 0 | 0 | 0 | 0 | 0 | 0 | 0 | 0 | 0 | 0 | 0 | 0 | 0 | 0.8 | 0 | 0 | 0.6436555738 | 14.7936 | 0.088922 | 0.0002293831 | 14.5239 | 0.363973 | 0.0006556895 | 14.37071 | 0.423823 | 0.0061998367 | 14.2183 | 0.12376 | 0.0306767486 | 14.2235 | 0.058311 | 0.0928936784 | 14.28098 | 0.043378 | 0.0619356109 | 14.26973 | 0.088439 | 0.3118766703 | 14.48485 | 0.03153 | 6.961796 | 21.27282 | 0.134649 | 0.6436555738 | 14.7936 | 0.088922 | 9.515080849 | 23.98674 | 0.664377 | 1.325596 | 15.58516 | 0.085166 | 3.737478 | 17.82759 | 0.086193 | 0.0214365033 | 0.0214365033 | 14.43814 | 0.059559 | 0.1085479955 | 14.49498 | 0.033728 | 0.215769464 | 14.63343 | 0.074299 | 0.1291253941 | 9.72532 | 0.0014282346 | 9.76193 | 0.142133 | 0.0147887203 | 9.70923 | 0.049845 | 0.0440523822 | 9.72175 | 0.038573 | 0.0726949784 | 9.74411 | 0.04819 | 0.1089180381 | 9.71801 | 0.036914 | 0.1291253941 | 9.72532 | 0.024658 | 0.143760471 | 9.74746 | 0.053771 | 6.09831e-06 | 0.609831 | 14.18879 | 0.008586671 | 1.46378e-06 | 0.146378 | 9.704975 | 0.6222190705 | 0.0928936784 | 16.78977 | 17.99819 | 15.46851 | 16.90261 | 14.25807 | 14.18879 | 0.0866938417 | 0.0714571751 | 4.264384 | 4.166138 | 23.38376 | 923.8917 | 9.704975 | 9.729147 | 9.74746 | 0.1089180381 | 0.143760471 | 4.483816
530 | LELDUD_clean | LELDUD_clean | [Cu][Cu].[O-]C(=O)c1ccc2c(c1)c1cc(ccc1n2c1ccc(cc1)n1c2ccc(cc2c2c1ccc(c2)C(=O)[O-])C(=O)[O-])C(=O)[O-] MOFid-v1.nbo,tfb.cat0;LELDUD_clean | [Cu][Cu] | [O-]C(=O)c1ccc2c(c1)c1cc(ccc1n2c1ccc(cc1)n1c2ccc(cc2c2c1ccc(c2)C(=O)[O-])C(=O)[O-])C(=O)[O-] | nbo | 0 | Cu | 4 | O192 | 1 | 2.625 | Cu节点 (CN=4) | M-M=2.62Å | 16.5482 | 9.24625 | 16.5482 | 0.458126 | 1992.46 | 4349.15 | 0 | 0 | 0.829 | 1.80955 | 0 | Cu | Cu | Yes | Cu | 0.4581258 | 61555.01 | 1488 | 39.484 | 39.484 | 39.484 | 61555.01 | 48 | 5 | 816 | 384 | 48 | 192 | 0 | 0 | 0 | 48 | 0 | 0 | 0 | 0 | 0 | 0 | 0 | 0.5483871 | 0.03225806 | 0.1290323 | 1.662529 | 15.77078 | 0.214509 | 0.0006035722 | 15.02978 | 0.840443 | 0.0016605596 | 15.24952 | 0.355905 | 0.0161256823 | 15.21408 | 0.132534 | 0.0798511284 | 15.14721 | 0.053332 | 0.2463075051 | 15.22413 | 0.166483 | 0.1635621745 | 15.15771 | 0.175585 | 0.8322612739 | 15.46032 | 0.125695 | 22.52383 | 20.46702 | 0.686156 | 1.662529 | 15.77078 | 0.214509 | 34.11273 | 25.87022 | 0.487899 | 3.580791 | 16.44094 | 0.195002 | 10.11813 | 17.80538 | 0.39897 | 0.0550457836 | 0.0550457836 | 14.45823 | 0.172236 | 0.2777079802 | 14.40545 | 0.190853 | 0.5623437913 | 14.66139 | 0.264748 | 0.3139782523 | 8.99026 | 0.0033505617 | 8.98137 | 0.200619 | 0.034256402 | 8.97795 | 0.084649 | 0.1041736154 | 8.95445 | 0.063333 | 0.1730838938 | 8.98576 | 0.068426 | 0.2577694882 | 9.00136 | 0.086943 | 0.3139782523 | 8.99026 | 0.109705 | 0.3494241331 | 9.04772 | 0.104662 | 1.60893e-05 | 1.60893 | 15.16433 | 0.02378184 | 3.48873e-06 | 0.348873 | 8.989064 | 1.607484 | 0.2463075051 | 17.09722 | 18.25974 | 15.76668 | 17.26523 | 15.17635 | 15.16433 | 0.2301818228 | 0.1912617215 | 4.77767 | 4.611793 | 22.21789 | 355.0186 | 8.989064 | 8.99246 | 9.04772 | 0.2577694882 | 0.3494241331 | 6.175264
531 | LETDUK_clean | LETDUK_clean | [Cu].[N]1C=NN=C1 MOFid-v1.lim.cat0;LETDUK_clean | [Cu] | [N]1C=NN=C1 | lim | 0 | Cu | 6 | N32 | 0 | 3.701 | Cu节点 (CN=6) | M-M=3.7Å | 7.09435 | 6.39708 | 7.09435 | 1.10433 | 2376.79 | 2152.25 | 0 | 0 | 0.6948 | 0.62916 | 0 | Cu | Cu | Yes | Cu | 1.10433 | 1583.115 | 64 | 7.4022 | 11.0853 | 19.2932 | 1583.115 | 8 | 4 | 16 | 16 | 24 | 0 | 0 | 0 | 0 | 8 | 0 | 0 | 0 | 0 | 0 | 0 | 0 | 0.25 | 0.375 | 0 | 0.9349916574 | 17.13038 | 0.324726 | 0.0003205652 | 15.35317 | 0.431356 | 0.0008746284 | 15.55385 | 0.320776 | 0.0085246591 | 15.68954 | 0.082781 | 0.0417090912 | 15.79773 | 0.080878 | 0.1301949738 | 15.95023 | 0.076635 | 0.0858263789 | 15.78098 | 0.041663 | 0.4519810678 | 16.4999 | 0.099413 | 9.136848 | 27.78608 | 0.722162 | 0.9349916574 | 17.13038 | 0.324726 | 10.82691 | 29.42927 | 1.009842 | 2.161092113 | 18.59079 | 0.162089 | 6.196541 | 23.41411 | 0.30391 | 0.0272500188 | 0.0272500188 | 15.82627 | 0.038949 | 0.1365627438 | 15.97681 | 0.093996 | 0.2727653465 | 16.09638 | 0.064671 | 0.1546628035 | 10.63146 | 0.0017175961 | 10.55508 | 0.191859 | 0.0172927103 | 10.62812 | 0.058368 | 0.0520206044 | 10.61289 | 0.056785 | 0.0865011488 | 10.65163 | 0.022042 | 0.1292352571 | 10.66153 | 0.007546 | 0.1546628035 | 10.63146 | 0.030882 | 0.1712352315 | 10.66713 | 0.055356 | 8.47379e-06 | 0.847379 | 15.70269 | 0.007813886 | 1.73234e-06 | 0.173234 | 10.60827 | 0.9077416386 | 0.1301949738 | 18.16457 | 19.29452 | 16.32977 | 18.86943 | 15.84298 | 15.70269 | 0.1216703147 | 0.102944955 | 5.037131 | 4.891528 | 21.75394 | 647.2255 | 10.60827 | 10.64821 | 10.66713 | 0.1292352571 | 0.1712352315 | 5.094421
532 | LETPUX01_clean | LETPUX01_clean | [5 empty] | Zn,Ga | 4 | O336,F32 | 0.913 | 3.563 | Zn节点 (CN=4) | M-M=3.56Å | 17.65528 | 16.43472 | 17.65528 | 1.06966 | 1485.27 | 1388.55 | 0 | 0 | 0.7452 | 0.696673 | 0 | Zn,Ga | Zn | Yes | Zn | 1.069604 | 23418.45 | 664 | 48.3931 | 48.3931 | 9.9998 | 23418.45 | 88 | 6 | 0 | 112 | 0 | 336 | 16 | 0 | 72 | 0 | 0 | 0 | 0 | 0 | 0 | 0 | 0 | 0 | 0 | 0.5060241 | 0.7425767851 | 20.22297 | 0.248742 | 0.0003457787 | 21.48485 | 1.105483 | 0.0009014549 | 21.10066 | 0.594728 | 0.0092100851 | 21.16869 | 0.195433 | 0.0467044224 | 21.3003 | 0.174051 | 0.1321393683 | 21.0384 | 0.257097 | 0.0886209703 | 20.9532 | 0.324205 | 0.4186661443 | 20.81252 | 0.332265 | 4.170043 | 16.31273 | 0.34932 | 0.7425767851 | 20.22297 | 0.248742 | 8.518171 | 18.81162 | 0.445465 | 1.299814 | 18.99725 | 0.369639 | 2.500405 | 16.94713 | 0.600363 | 0.0215056648 | 0.0215056648 | 19.22242 | 0.37794 | 0.1058623999 | 18.69642 | 0.479414 | 0.2054985747 | 18.86731 | 0.282914 | 0.1014379798 | 10.88622 | 0.001133447 | 10.87125 | 0.142013 | 0.011617279 | 10.97248 | 0.083614 | 0.0345734466 | 10.94779 | 0.091319 | 0.0578764976 | 11.0052 | 0.047465 | 0.0863242488 | 11.01815 | 0.19077 | 0.1014379798 | 10.88622 | 0.213792 | 0.1129005974 | 11.01579 | 0.124805 | 9.08226e-06 | 0.908226 | 21.20111 | 0.059308 | 1.15221e-06 | 0.115221 | 10.9341 | 0.7210711203 | 0.1321393683 | 22.19678 | 24.558 | 20.0471 | 21.98525 | 21.0973 | 21.20111 | 0.1229292832 | 0.1106337035 | 7.653665 | 7.882469 | 19.06356 | 608.6291 | 10.9341 | 10.96986 | 11.01579 | 0.0863242488 | 0.1129005974 | 10.26701
533 | LETQAE_clean | LETQAE_clean | [5 empty] | Zn,Ga | 4 | O408,F32 | 0.927 | 3.557 | Zn节点 (CN=4) | M-M=3.56Å | 18.31927 | 17.55519 | 18.31927 | 0.940384 | 1367.76 | 1454.47 | 0 | 0 | 0.7778 | 0.827109 | 0 | Zn,Ga | Zn | Yes | Zn | 0.9403366 | 32336.5 | 804 | 48.561 | 66.34 | 10.0376 | 32336.5 | 108 | 6 | 0 | 136 | 0 | 408 | 16 | 0 | 92 | 0 | 0 | 0 | 0 | 0 | 0 | 0 | 0 | 0 | 0 | 0.5074627 | 0.726989269 | 19.88895 | 0.560144 | 0.0003212406 | 20.61665 | 0.963319 | 0.0008563382 | 20.26262 | 0.674062 | 0.0088473113 | 20.38442 | 0.561139 | 0.0447161425 | 20.43274 | 0.494164 | 0.1296073778 | 20.13184 | 0.342794 | 0.0853153093 | 20.20686 | 0.432765 | 0.3912482734 | 19.73982 | 0.722323 | 4.370969 | 16.15823 | 0.528381 | 0.726989269 | 19.88895 | 0.560144 | 8.550878 | 16.56618 | 0.574005 | 1.274357 | 18.29957 | 0.409269 | 2.506963 | 16.65345 | 0.8276 | 0.0216641734 | 0.0216641734 | 17.98021 | 0.149912 | 0.1086293671 | 17.95968 | 0.147959 | 0.2120278819 | 17.44677 | 0.41431 | 0.111057327 | 10.27843 | 0.0012403708 | 10.52959 | 0.160464 | 0.0125784342 | 10.4963 | 0.133721 | 0.0379828307 | 10.365 | 0.19266 | 0.0629349424 | 10.3405 | 0.245188 | 0.0938432002 | 10.27672 | 0.207387 | 0.111057327 | 10.27843 | 0.167696 | 0.1252501544 | 10.33176 | 0.127354 | 8.7907e-06 | 0.87907 | 20.3835 | 0.07804905 | 1.26816e-06 | 0.126816 | 10.40606 | 0.7053250956 | 0.1296073778 | 21.40757 | 23.90339 | 19.31671 | 21.0026 | 20.25715 | 20.3835 | 0.1207600665 | 0.1079432044 | 6.905528 | 6.931854 | 19.66079 | 622.4474 | 10.40606 | 10.29855 | 10.33176 | 0.0938432002 | 0.1252501544 | 9.977439
534 | LIFWOO_clean | LIFWOO_clean | [Zn].n1ccc(cc1)c1ccc2c(c1)ccc(c2)c1ccncc1 MOFid-v1.sql.cat3;LIFWOO_clean | [Zn] | n1ccc(cc1)c1ccc2c(c1)ccc(c2)c1ccncc1 | sql | 3 | Zn,Si | 6 | N16,F8 | 0 | 7.524 | Zn节点 (CN=6) | M-M=7.52Å | 4.98366 | 4.55513 | 4.98366 | 1.07707 | 1107.59 | 1028.34 | 0 | 0 | 0.5242 | 0.486692 | 0 | Zn,Si | Zn | No |  | 1.077052 | 4761.803 | 320 | 15.0473 | 17.7892 | 17.7892 | 4761.803 | 4 | 6 | 160 | 112 | 16 | 0 | 24 | 0 | 4 | 0 | 0 | 0 | 0 | 0 | 0 | 0 | 0 | 0.5 | 0.05 | 0 | 4.633594 | 34.41213 | 0.520388 | 0.0129587237 | 29.13339 | 0.102004 | 0.0326881983 | 29.11208 | 0.048131 | 0.314619356 | 29.35323 | 0.064103 | 1.319459 | 30.29853 | 0.174794 | 2.713592 | 31.78733 | 0.471939 | 2.141619 | 31.08731 | 0.23209 | 4.082996 | 33.49187 | 0.331985 | 5.775052 | 34.00678 | 1.948415 | 4.633594 | 34.41213 | 0.520388 | 6.053114 | 36.18507 | 2.915429 | 5.045126 | 34.74919 | 1.249327 | 5.441341 | 35.5416 | 0.808148 | 0.3752040197 | 0.3752040197 | 29.59257 | 0.246658 | 1.430978 | 30.39097 | 0.258282 | 2.21559 | 31.11235 | 0.193549 | 0.9135090771 | 19.48148 | 0.0130477592 | 19.35734 | 0.022481 | 0.1261128256 | 19.34595 | 0.017774 | 0.3602197366 | 19.398 | 0.080791 | 0.5659789338 | 19.44861 | 0.077188 | 0.7959942553 | 19.53337 | 0.109157 | 0.9135090771 | 19.48148 | 0.098331 | 0.9792962515 | 19.48909 | 0.156979 | 0.000328825 | 32.8825 | 29.13669 | 0.006910549 | 1.30952e-05 | 1.30952 | 19.35931 | 4.25839 | 2.713592 | 30.73792 | 30.51828 | 30.56005 | 31.13543 | 31.05772 | 29.13669 | 2.398973 | 2.338388 | 17.0453 | 25.11035 | 16.81077 | 58.33332 | 19.35931 | 19.48782 | 19.48909 | 0.7959942553 | 0.9792962515 | 9.777379
535 | LIQJEC_clean | LIQJEC_clean | I[Zn]I.[N]1[CH]C=C(C=C1)C1=NC(=[N]=C([N]1)c1ccncc1)c1ccncc1.[N]1[CH][CH][C]([CH][CH]1)C1=NC(=[N]=C([N]1)c1ccncc1)c1ccncc1.[N]1[CH][CH][C]([CH][CH]1)C1=[N]=C([N]C(=N1)c1ccncc1)c1ccncc1.n1ccc(cc1)C1=NC(=[N]=C([N]1)c1ccncc1)c1ccncc1 MOFid-v1.ths.cat1;LIQJEC_clean | I[Zn]I | [N]1[CH]C=C(C=C1)C1=NC(=[N]=C([N]1)c1ccncc1)c1ccncc1.[N]1[CH][CH][C]([CH][CH]1)C1=NC(=[N]=C([N]1)c1ccncc1)c1ccncc1.[N]1[CH][CH][C]([CH][CH]1)C1=[N]=C([N]C(=N1)c1ccncc1)c1ccncc1.n1ccc(cc1)C1=NC(=[N]=C([N]1)c1ccncc1)c1ccncc1 | ths | 1 | Zn | 4 | I24,N24 | 0 | 6.694 | Zn节点 (CN=4) | M-M=6.69Å | 8.59986 | 6.07561 | 8.59986 | 1.33584 | 1720.59 | 1288.03 | 0 | 0 | 0.6236 | 0.466823 | 0 | Zn | Zn | No |  | 1.335812 | 7867.468 | 324 | 14.87 | 19.1101 | 30.659 | 7867.468 | 12 | 5 | 144 | 96 | 48 | 0 | 0 | 0 | 12 | 0 | 0 | 0 | 0 | 0 | 0 | 0 | 0 | 0.4444444 | 0.1481481 | 0 | 1.353132 | 20.1345 | 0.307501 | 0.0005332392 | 18.78041 | 0.492294 | 0.0012797741 | 18.72078 | 0.373537 | 0.0123435 | 18.6682 | 0.150863 | 0.0625726575 | 18.85958 | 0.142385 | 0.1882176375 | 18.94469 | 0.194817 | 0.1254692085 | 18.81632 | 0.130692 | 0.6527716776 | 19.28011 | 0.274442 | 6.365596 | 29.41673 | 0.830071 | 1.353132 | 20.1345 | 0.307501 | 7.075792 | 30.75201 | 0.893299 | 2.896838 | 22.33126 | 0.201658 | 5.300924951 | 26.77877 | 0.545279 | 0.0330805799 | 0.0330805799 | 18.30022 | 0.110289 | 0.1643719705 | 18.47992 | 0.138349 | 0.3301718371 | 18.61002 | 0.146193 | 0.1478455053 | 11.78742 | 0.0016510666 | 11.89291 | 0.297508 | 0.0169609564 | 11.77881 | 0.078551 | 0.0499190889 | 11.81567 | 0.049436 | 0.0831695153 | 11.80364 | 0.070163 | 0.1225640424 | 11.81209 | 0.058284 | 0.1478455053 | 11.78742 | 0.077778 | 0.1643818453 | 11.8515 | 0.069883 | 1.23635e-05 | 1.23635 | 18.70307 | 0.02096704 | 1.68769e-06 | 0.168769 | 11.78406 | 1.320051 | 0.1882176375 | 20.87278 | 22.66689 | 18.79152 | 21.15992 | 18.87353 | 18.70307 | 0.1758741375 | 0.1551370576 | 7.678338 | 7.325694 | 18.70438 | 437.8329 | 11.78406 | 11.80105 | 11.8515 | 0.1225640424 | 0.1643818453 | 6.919009
536 | LIRVAK_charged | LIRVAK_charged | [Cu].n1ccc(cc1)c1ccncc1 MOFid-v1.dia.cat0;LIRVAK_charged | [Cu] | n1ccc(cc1)c1ccncc1 | dia | 0 | Cu | 4 | N16 | 0 | 10.1 | Cu节点 (CN=4) | M-M=10.1Å | 5.32501 | 4.24984 | 5.32501 | 0.914869 | 1495.24 | 1634.38 | 0 | 0 | 0.582 | 0.636157 | 0 | Cu | Cu | No |  | 0.9148687 | 4164.729 | 274 | 11.5557 | 14.0999 | 25.6278 | 4164.729 | 4 | 5 | 120 | 118 | 16 | 16 | 0 | 0 | 0 | 4 | 0 | 0 | 0 | 0 | 0 | 0 | 0 | 0.4379562 | 0.05839416 | 0.05839416 | 5.785345382 | 31.6854 | 0.189031 | 0.0057129188 | 25.97314 | 0.09426 | 0.0146581947 | 25.8826 | 0.114422 | 0.1460407994 | 26.0342 | 0.070504 | 0.7158436152 | 26.68443 | 0.153524 | 1.939018 | 27.81003 | 0.169593 | 1.373806 | 27.33828 | 0.084132 | 4.419511 | 30.23287 | 0.476227 | 8.566818 | 33.51481 | 1.528264 | 5.785345382 | 31.6854 | 0.189031 | 8.984082 | 34.41546 | 2.885386 | 6.834928 | 33.13851 | 0.603906 | 7.907715 | 34.49991 | 0.611927 | 0.2213983023 | 0.2213983023 | 26.21244 | 0.093898 | 1.011408 | 26.91086 | 0.127014 | 1.75525 | 27.51264 | 0.12288 | 0.6238703441 | 17.13736 | 0.0077612889 | 17.0346 | 0.054586 | 0.0767448741 | 17.00078 | 0.0282 | 0.2239805561 | 17.06108 | 0.031923 | 0.3638617178 | 17.08397 | 0.086444 | 0.5253415622 | 17.13463 | 0.052656 | 0.6238703441 | 17.13736 | 0.0827 | 0.681762223 | 17.09689 | 0.098041 | 0.000146523 | 14.6523 | 25.8466 | 0.008984244 | 7.7716e-06 | 0.77716 | 17.01872 | 5.563947 | 1.939018 | 28.181 | 28.91576 | 27.55256 | 28.07469 | 27.27758 | 25.8466 | 1.792978 | 1.71762 | 18.45484 | 18.85365 | 15.97595 | 64.86429 | 17.01872 | 17.11865 | 17.09689 | 0.5253415622 | 0.681762223 | 8.827884
537 | LIVTIT_clean | LIVTIT_clean | N#CC1=[C]C(=C([C]=C1C#N)C#N)C#N.[Cu] MOFid-v1.nod.cat0;LIVTIT_clean | [Cu] | N#CC1=[C]C(=C([C]=C1C#N)C#N)C#N | nod | 0 | Cu | 3 | N24 | 0 | 5.98 | Cu节点 (CN=3) | M-M=5.98Å | 5.03218 | 4.49412 | 5.03218 | 0.873833 | 1850.2 | 2117.34 | 0 | 0 | 0.6576 | 0.752547 | 0 | Cu | Cu | Yes | Cu | 0.8738328 | 3643.76 | 120 | 21.617 | 11.127 | 16.294 | 3643.76 | 8 | 3 | 80 | 0 | 32 | 0 | 0 | 0 | 0 | 8 | 0 | 0 | 0 | 0 | 0 | 0 | 0 | 0.6666667 | 0.2666667 | 0 | 2.916143 | 22.43018 | 0.213584 | 0.0014820094 | 21.91812 | 0.197591 | 0.003607237 | 22.18105 | 0.185003 | 0.0382758271 | 22.05464 | 0.103358 | 0.1906403038 | 22.07704 | 0.061113 | 0.5550494726 | 22.12108 | 0.09114 | 0.3731339017 | 22.0366 | 0.106832 | 1.636121 | 22.3444 | 0.149572 | 8.407585 | 25.22885 | 0.618052 | 2.916143 | 22.43018 | 0.213584 | 9.433661 | 25.38244 | 0.982408 | 4.601246 | 22.93177 | 0.219262 | 6.974741 | 24.09385 | 0.305082 | 0.0765212317 | 0.0765212317 | 22.03453 | 0.101761 | 0.3765281814 | 22.04883 | 0.056471 | 0.7245917858 | 22.11242 | 0.212369 | 0.3365552145 | 14.59535 | 0.0038245405 | 14.59515 | 0.132946 | 0.0386104744 | 14.64293 | 0.090943 | 0.113099919 | 14.62392 | 0.028932 | 0.1909945084 | 14.61706 | 0.050138 | 0.2824097175 | 14.68124 | 0.099817 | 0.3365552145 | 14.59535 | 0.097658 | 0.3671776146 | 14.65358 | 0.090188 | 3.83705e-05 | 3.83705 | 22.07358 | 0.01481101 | 3.87821e-06 | 0.387821 | 14.62956 | 2.839621 | 0.5550494726 | 24.02469 | 26.27098 | 22.1652 | 23.63789 | 22.07824 | 22.07358 | 0.5167736455 | 0.4785282409 | 9.827025 | 9.893869 | 17.71629 | 157.9012 | 14.62956 | 14.63122 | 14.65358 | 0.2824097175 | 0.3671776146 | 7.444019
538 | LOBHAM_clean | LOBHAM_clean | [Ni][OH2][Ni][OH2][Ni].[O-]C(=O)c1cc(cc(c1)C(=O)[O-])C(=O)[O-].n1ncn(c1)CCn1cnnc1 MOFid-v1.sql.cat0;LOBHAM_clean | [Ni][OH2][Ni][OH2][Ni] | [O-]C(=O)c1cc(cc(c1)C(=O)[O-])C(=O)[O-].n1ncn(c1)CCn1cnnc1 | sql | 0 | Ni | 8 | N28,O20 | 0.417 | 3.397 | Ni节点 (CN=8) | M-M=3.4Å | 7.0104 | 5.91491 | 7.0104 | 1.01758 | 1770.03 | 1739.45 | 0 | 0 | 0.6232 | 0.612433 | 0 | Ni | Ni | No |  | 1.017582 | 3115.809 | 170 | 13.5328 | 13.9111 | 17.7634 | 3115.809 | 6 | 5 | 60 | 52 | 24 | 28 | 0 | 0 | 0 | 0 | 6 | 0 | 0 | 0 | 0 | 0 | 0 | 0.3529412 | 0.1411765 | 0.1647059 | 4.398447 | 26.72079 | 0.33296 | 0.0014566389 | 21.73144 | 0.490497 | 0.0037938077 | 21.25047 | 0.152871 | 0.0391884952 | 21.42066 | 0.083987 | 0.1992190952 | 21.60488 | 0.176172 | 0.618868566 | 22.07009 | 0.169088 | 0.4035707965 | 21.69718 | 0.170877 | 2.21505 | 23.95622 | 0.24114 | 9.915870969 | 34.28937 | 1.349759 | 4.398447 | 26.72079 | 0.33296 | 10.64621 | 34.07064 | 2.12609 | 6.852897 | 29.59358 | 0.563528 | 8.957085 | 33.17103 | 0.461304 | 0.0847698347 | 0.0847698347 | 21.15965 | 0.117513 | 0.4282812835 | 21.52887 | 0.202142 | 0.8330337579 | 22.03256 | 0.14219 | 0.317864785 | 13.64984 | 0.0039542017 | 13.5007 | 0.202789 | 0.0374765354 | 13.51761 | 0.042343 | 0.1086718053 | 13.57325 | 0.06195 | 0.1801093028 | 13.5578 | 0.055903 | 0.2676843947 | 13.63377 | 0.020205 | 0.317864785 | 13.64984 | 0.105895 | 0.3520352412 | 13.66066 | 0.058923 | 3.9022e-05 | 3.9022 | 21.33921 | 0.006532727 | 3.70268e-06 | 0.370268 | 13.51445 | 4.313677 | 0.618868566 | 23.71971 | 25.51789 | 21.62595 | 24.0153 | 21.79072 | 21.33921 | 0.5796800708 | 0.5340987313 | 11.55967 | 10.53885 | 16.86048 | 143.4211 | 13.51445 | 13.6138 | 13.66066 | 0.2676843947 | 0.3520352412 | 7.824757
539 | LOJFUL_clean | LOJFUL_clean | N1=[C][C]=C([C]=[C]1)C1=[C][C]=N[C]=[C]1.[Na].[O-]C(=O)c1ccc(cc1)C1=C2C=CC(=C(c3ccc(cc3)C(=O)[O-])C3=NC(=C(C4=CC=C(C(=C5N=C1C=C5)c1ccc(cc1)C(=O)[O-])[N]4)c1ccc(cc1)C(=O)[O-])C=C3)[N]2.[Zn] MOFid-v1.ERROR.cat0;LOJFUL_clean | [Na] ¦ [Zn] | N1=[C][C]=C([C]=[C]1)C1=[C][C]=N[C]=[C]1.[O-]C(=O)c1ccc(cc1)C1=C2C=CC(=C(c3ccc(cc3)C(=O)[O-])C3=NC(=C(C4=CC=C(C(=C5N=C1C=C5)c1ccc(cc1)C(=O)[O-])[N]4)c1ccc(cc1)C(=O)[O-])C=C3)[N]2 | ERROR | 0 | Na,Zn | 5 | O10,N10 | 0.5 | 3.583 | Na节点 (CN=5) | M-M=3.58Å | 11.50657 | 8.6404 | 11.49116 | 0.609882 | 1949.87 | 3197.13 | 64.2093 | 105.281 | 0.7292 | 1.19564 | 0 | Na,Zn | Na | Yes | Na,Zn | 0.6098751 | 5157.83 | 184 | 16.315 | 17.405 | 18.41 | 5157.83 | 4 | 6 | 106 | 48 | 10 | 16 | 0 | 0 | 2 | 0 | 0 | 0 | 0 | 0 | 0 | 0 | 0 | 0.576087 | 0.05434783 | 0.08695652 | 4.114087 | 21.65968 | 0.602281 | 0.0198713436 | 35.89446 | 0.277647 | 0.0466249091 | 35.65609 | 0.187994 | 0.2974861876 | 33.50952 | 0.57992 | 0.7183937751 | 28.67996 | 1.14783 | 1.285082 | 25.4539 | 0.585727 | 1.05105 | 26.86603 | 1.554389 | 2.690276 | 23.30383 | 0.750431 | 19.6554 | 25.60831 | 0.203559 | 4.114087 | 21.65968 | 0.602281 | 22.96216 | 29.98758 | 1.629812 | 6.488794 | 21.67819 | 0.52553 | 12.71726 | 20.98561 | 0.48566 | 0.2885155445 | 0.2885155445 | 30.43065 | 0.679822 | 0.8762955688 | 24.80706 | 0.659067 | 1.392491907 | 23.38981 | 0.412119 | 0.555622298 | 14.99145 | 0.0076179532 | 17.4497 | 0.580408 | 0.0737677853 | 17.32341 | 0.234335 | 0.208607867 | 16.47506 | 0.160003 | 0.3334677371 | 15.99388 | 0.272731 | 0.4692283078 | 15.35598 | 0.25015 | 0.555622298 | 14.99145 | 0.390304 | 0.6159390675 | 14.86936 | 0.505346 | 0.000503255 | 50.3255 | 35.93454 | 0.03772535 | 7.66528e-06 | 0.766528 | 17.6083 | 3.825572 | 1.285082 | 28.42862 | 33.00033 | 27.30839 | 24.97714 | 26.99996 | 35.93454 | 0.9875955481 | 0.9965661912 | 13.69357 | 65.65383 | 17.93429 | 94.07311 | 17.6083 | 15.4471 | 14.86936 | 0.4692283078 | 0.6159390675 | 18.32624
540 | LOJLAZ_clean | LOJLAZ_clean | [Au].[C]#N.[Fe].n1ccc(cc1)C1=N[N]C(=N[N]1)c1ccncc1.n1ccc(cc1)c1nnc(nn1)c1ccncc1 MOFid-v1.ERROR.cat1;LOJLAZ_clean | [Au] ¦ [Fe] | [C]#N.n1ccc(cc1)C1=N[N]C(=N[N]1)c1ccncc1.n1ccc(cc1)c1nnc(nn1)c1ccncc1 | ERROR | 1 | Au,Fe | 0 | N24 | 0 | 3.24 | Au节点 (CN=0) | M-M=3.24Å | 6.04161 | 4.90341 | 6.00485 | 1.78682 | 1392.9 | 779.539 | 0 | 0 | 0.5636 | 0.31542 | 0 | Au,Fe | Au | Yes | Au | 1.786823 | 2936.997 | 148 | 12.066 | 16.121 | 15.099 | 2936.997 | 12 | 5 | 64 | 32 | 40 | 0 | 0 | 0 | 0 | 0 | 0 | 0 | 4 | 0 | 0 | 0 | 0 | 0.4324324 | 0.2702703 | 0 | 2.176037 | 26.11974 | 0.091871 | 0.0011061635 | 21.16107 | 0.259896 | 0.0027225597 | 21.17805 | 0.112285 | 0.027203184 | 21.28187 | 0.03733 | 0.136955961 | 21.58055 | 0.076402 | 0.4123919892 | 22.26487 | 0.124159 | 0.2751024652 | 21.87035 | 0.099097 | 1.314037 | 24.20512 | 0.194338 | 4.103559 | 30.32585 | 0.359988 | 2.176037 | 26.11974 | 0.091871 | 4.509222 | 30.17963 | 0.807306 | 2.912302 | 28.16332 | 0.211587 | 3.649498 | 29.52925 | 0.65805 | 0.0573609715 | 0.0573609715 | 21.5404 | 0.08183 | 0.2799556092 | 22.02438 | 0.071778 | 0.530797628 | 22.57361 | 0.134211 | 0.2109502563 | 14.37763 | 0.0024483261 | 14.1937 | 0.076507 | 0.0251517055 | 14.2487 | 0.051578 | 0.0735539393 | 14.32019 | 0.017952 | 0.1215026329 | 14.32299 | 0.041794 | 0.178929526 | 14.33086 | 0.043747 | 0.2109502563 | 14.37763 | 0.050052 | 0.2318737541 | 14.37712 | 0.079966 | 2.68703e-05 | 2.68703 | 21.23088 | 0.006597362 | 2.51778e-06 | 0.251778 | 14.24446 | 2.118676 | 0.4123919892 | 23.95869 | 25.7417 | 22.07155 | 24.06281 | 21.90526 | 21.23088 | 0.3851888052 | 0.3550310177 | 11.52387 | 10.67222 | 16.89988 | 204.8836 | 14.24446 | 14.34383 | 14.37712 | 0.178929526 | 0.2318737541 | 6.986425
541 | LOMLOQ_clean | LOMLOQ_clean |  |  |  | nbo |  | Ga | 6 | F54,O54 | 0.5 | 3.007 | Ga节点 (CN=6) | M-M=3.01Å | 6.7486 | 3.80235 | 6.29526 | 1.47019 | 2203.5 | 1498.78 | 0 | 0 | 0.646 | 0.439399 | 0 | Ga | Ga | No |  | 1.470191 | 3815.993 | 144 | 18.315 | 18.315 | 13.136 | 3815.993 | 18 | 5 | 0 | 18 | 0 | 54 | 36 | 0 | 0 | 0 | 0 | 0 | 0 | 0 | 0 | 0 | 0 | 0 | 0 | 0.375 | 4.31671 | 27.86265 | 0.611793 | 0.0015298514 | 22.83004 | 0.343245 | 0.0037349092 | 22.83159 | 0.164083 | 0.0381260417 | 22.88821 | 0.058625 | 0.1927335231 | 23.03851 | 0.086689 | 0.6049461449 | 23.51453 | 0.219977 | 0.400499177 | 23.2313 | 0.104358 | 2.274195 | 25.42809 | 0.239719 | 7.524562 | 32.21728 | 2.15504 | 4.31671 | 27.86265 | 0.611793 | 7.882836 | 32.33865 | 1.324066 | 5.946782 | 30.937 | 0.280673 | 7.012704 | 31.998 | 1.348504 | 0.0739915292 | 0.0739915292 | 22.62655 | 0.169302 | 0.3691011515 | 22.84324 | 0.100879 | 0.7313540445 | 23.31506 | 0.167494 | 0.2496469535 | 14.40097 | 0.0028617655 | 14.11849 | 0.123774 | 0.0280367923 | 14.26079 | 0.066542 | 0.0852129057 | 14.27366 | 0.094051 | 0.1412161948 | 14.37009 | 0.083505 | 0.2069350574 | 14.33297 | 0.102109 | 0.2496469535 | 14.40097 | 0.074455 | 0.2776411985 | 14.43774 | 0.067178 | 3.80797e-05 | 3.80797 | 22.87651 | 0.01456821 | 2.85455e-06 | 0.285455 | 14.26999 | 4.242718 | 0.6049461449 | 25.13439 | 26.69488 | 23.71931 | 24.98898 | 23.26145 | 22.87651 | 0.5668201032 | 0.5309546157 | 14.61681 | 13.34 | 16.14862 | 145.6131 | 14.26999 | 14.36801 | 14.43774 | 0.2069350574 | 0.2776411985 | 8.606516
542 | LOSBOM_clean | LOSBOM_clean | [Mg].[O-]C(=O)c1cc(cc(c1)C(=O)[O-])c1cc(c2cc(cc(c2)C(=O)[O-])C(=O)[O-])c2c3c1ccc1c3c(cc2)c(cc1c1cc(cc(c1)C(=O)[O-])C(=O)[O-])c1cc(cc(c1)C(=O)[O-])C(=O)[O-] MOFid-v1.UNKNOWN.cat0;LOSBOM_clean | [Mg] | [O-]C(=O)c1cc(cc(c1)C(=O)[O-])c1cc(c2cc(cc(c2)C(=O)[O-])C(=O)[O-])c2c3c1ccc1c3c(cc2)c(cc1c1cc(cc(c1)C(=O)[O-])C(=O)[O-])c1cc(cc(c1)C(=O)[O-])C(=O)[O-] | UNKNOWN | 0 | Mg | 3 | O32 | 1 | 3.6 | Mg节点 (CN=3) | M-M=3.6Å | 6.43284 | 5.09662 | 6.26908 | 0.76383 | 2342.39 | 3066.64 | 0 | 0 | 0.6748 | 0.883443 | 0 | Mg | Mg | Yes | Mg | 0.7638298 | 4121.298 | 172 | 11.064 | 15.957 | 23.362 | 4121.298 | 8 | 4 | 96 | 36 | 0 | 32 | 0 | 0 | 0 | 0 | 0 | 0 | 0 | 0 | 0 | 0 | 0 | 0.5581395 | 0 | 0.1860465 | 8.545002 | 27.0372 | 0.583233 | 0.0036133687 | 21.56626 | 0.333654 | 0.008978474 | 21.51693 | 0.085472 | 0.0924837772 | 21.48186 | 0.106013 | 0.4598187549 | 21.72526 | 0.123447 | 1.406308166 | 22.41879 | 0.22709 | 0.9336514022 | 21.95138 | 0.164237 | 4.909436 | 24.16454 | 0.213134 | 15.73046 | 33.06715 | 1.756663 | 8.545002 | 27.0372 | 0.583233 | 16.76054 | 32.96443 | 1.426744 | 11.7368 | 29.44128 | 0.365206 | 14.31707 | 31.83688 | 0.396231 | 0.1946295792 | 0.1946295792 | 21.36911 | 0.12563 | 0.9318776865 | 21.74619 | 0.253367 | 1.865435 | 22.26504 | 0.11302 | 0.7190603784 | 14.11133 | 0.0081498609 | 13.92987 | 0.121059 | 0.0843976558 | 13.94303 | 0.025887 | 0.2499136813 | 13.96029 | 0.102793 | 0.4095656754 | 13.96267 | 0.071805 | 0.6092746312 | 13.99434 | 0.071229 | 0.7190603784 | 14.11133 | 0.043389 | 0.7900265887 | 14.02195 | 0.081939 | 9.05222e-05 | 9.05222 | 21.4392 | 0.01647267 | 8.48184e-06 | 0.848184 | 13.92631 | 8.350372 | 1.406308166 | 24.01376 | 25.66835 | 22.30578 | 24.06714 | 22.03181 | 21.4392 | 1.313824 | 1.211679 | 11.54084 | 10.67247 | 16.91182 | 75.5742 | 13.92631 | 14.02278 | 14.02195 | 0.6092746312 | 0.7900265887 | 7.512893
543 | LOSXIC_clean | LOSXIC_clean | [In].[O-]C(=O)c1c([N])c([N])c(c(c1[N])[N])C(=O)[O-] MOFid-v1.qtz.cat0;LOSXIC_clean | [In] | [O-]C(=O)c1c([N])c([N])c(c(c1[N])[N])C(=O)[O-] | qtz | 0 | In | 8 | O24 | 1 | 8.736 | In节点 (CN=8) | M-M=8.74Å | 6.03462 | 5.83771 | 6.03429 | 1.10745 | 2163.31 | 1953.42 | 0 | 0 | 0.6146 | 0.554971 | 0 | In | In | No |  | 1.107446 | 2460.757 | 99 | 15.683 | 15.683 | 11.5526 | 2460.757 | 3 | 4 | 48 | 0 | 24 | 24 | 0 | 0 | 0 | 0 | 0 | 0 | 0 | 0 | 0 | 0 | 0 | 0.4848485 | 0.2424242 | 0.2424242 | 3.756384 | 25.8076 | 0.498889 | 0.0106330071 | 30.06401 | 0.119294 | 0.0262981585 | 30.06352 | 0.053576 | 0.2377421573 | 30.00455 | 0.069152 | 0.8680271114 | 29.57405 | 0.21143 | 1.60091 | 28.58267 | 0.390741 | 1.292486702 | 29.20987 | 0.468398 | 2.720824 | 26.69511 | 0.682916 | 9.072334 | 28.79942 | 0.644729 | 3.756384 | 25.8076 | 0.498889 | 10.02972 | 30.57982 | 1.005581 | 5.19183 | 25.10091 | 0.570674 | 7.619723 | 26.2026 | 0.647205 | 0.2666376335 | 0.2666376335 | 29.55884 | 0.171843 | 0.9582883427 | 28.82475 | 0.169223 | 1.463823 | 27.88424 | 0.414004 | 0.5877833926 | 18.47883 | 0.0083759051 | 19.03827 | 0.143164 | 0.0821595298 | 19.04475 | 0.132862 | 0.2308591386 | 18.82506 | 0.082037 | 0.3618040629 | 18.73989 | 0.272117 | 0.50650233 | 18.49031 | 0.121932 | 0.5877833926 | 18.47883 | 0.045852 | 0.6443251951 | 18.45072 | 0.211283 | 0.000269721 | 26.9721 | 30.09586 | 0.01580073 | 8.23187e-06 | 0.823187 | 19.00616 | 3.489746 | 1.60091 | 29.80191 | 30.84003 | 29.82145 | 28.74426 | 29.1222 | 30.09586 | 1.363168 | 1.334272 | 15.80358 | 32.76546 | 17.04492 | 78.16772 | 19.00616 | 18.56968 | 18.45072 | 0.50650233 | 0.6443251951 | 11.08969
544 | LOXKAM_clean | LOXKAM_clean | [Cd].[O-]C(=O)c1ccc(cc1)c1ccc(cc1)C(=O)[O-].n1ccc(cc1)c1ccc(cc1)N(c1ccc(cc1)c1ccncc1)c1ccc(cc1)c1ccc(cc1)N(c1ccc(cc1)c1ccncc1)c1ccc(cc1)c1ccncc1 MOFid-v1.ERROR.cat0;LOXKAM_clean | [Cd] | [O-]C(=O)c1ccc(cc1)c1ccc(cc1)C(=O)[O-].n1ccc(cc1)c1ccc(cc1)N(c1ccc(cc1)c1ccncc1)c1ccc(cc1)c1ccc(cc1)N(c1ccc(cc1)c1ccncc1)c1ccc(cc1)c1ccncc1 | ERROR | 0 | Cd | 4 | O24,N16 | 0.6 | 5.01 | Cd节点 (CN=4) | M-M=5.01Å | 14.55985 | 13.78223 | 14.55985 | 0.784824 | 1498.1 | 1908.83 | 0 | 0 | 0.661 | 0.842227 | 0 | Cd | Cd | Yes | Cd | 0.7848279 | 11697.22 | 572 | 28.95 | 39.508 | 10.2785 | 11697.22 | 8 | 5 | 308 | 208 | 24 | 24 | 0 | 0 | 0 | 0 | 0 | 0 | 0 | 0 | 0 | 0 | 0 | 0.5384615 | 0.04195804 | 0.04195804 | 3.886181 | 23.7944 | 0.391713 | 0.0040035714 | 25.53934 | 0.159365 | 0.0102079011 | 25.64122 | 0.195164 | 0.1027121058 | 25.83321 | 0.296136 | 0.4770399994 | 26.37973 | 0.506657 | 1.189498 | 25.85215 | 1.493609 | 0.862989706 | 26.32858 | 0.417893 | 2.583666 | 24.8655 | 0.480144 | 13.06505 | 26.45402 | 0.537429 | 3.886181 | 23.7944 | 0.391713 | 15.02891 | 29.85429 | 2.442342 | 5.683287 | 22.89091 | 0.243302 | 9.501831 | 22.36387 | 0.900667 | 0.1615507372 | 0.1615507372 | 24.83613 | 0.194993 | 0.7216889604 | 24.90653 | 0.406178 | 1.246944 | 24.20888 | 0.714676 | 0.4951223948 | 15.01781 | 0.0061259466 | 15.28637 | 0.194697 | 0.0622030784 | 15.26537 | 0.128065 | 0.1790271703 | 15.13016 | 0.170405 | 0.2920346047 | 15.19146 | 0.118165 | 0.4241132683 | 14.98899 | 0.110587 | 0.4951223948 | 15.01781 | 0.1672 | 0.5381788754 | 14.96121 | 0.118405 | 0.000103321 | 10.3321 | 25.74677 | 0.0306121 | 6.28935e-06 | 0.628935 | 15.31015 | 3.72463 | 1.189498 | 26.56864 | 28.36051 | 25.7813 | 25.56411 | 26.18682 | 25.74677 | 1.086786 | 1.027947 | 14.02335 | 16.42793 | 16.78919 | 89.44036 | 15.31015 | 15.06609 | 14.96121 | 0.4241132683 | 0.5381788754 | 10.43662
545 | LUFNAC05_clean | LUFNAC05_clean | [Mn].[O-]C(=O)c1cc(NCc2ccncc2)cc(c1)C(=O)[O-] MOFid-v1.UNKNOWN,sql.cat0;LUFNAC05_clean | [Mn] | [O-]C(=O)c1cc(NCc2ccncc2)cc(c1)C(=O)[O-] | UNKNOWN | 0 | Mn | 5 | O16,N4 | 0.8 | 4.498 | Mn节点 (CN=5) | M-M=4.5Å | 7.61946 | 5.80686 | 7.57494 | 1.03101 | 1474.3 | 1429.95 | 0 | 0 | 0.564 | 0.547035 | 0 | Mn | Mn | Yes | Mn | 1.031012 | 2094.941 | 124 | 11.8647 | 11.8647 | 16.343 | 2094.941 | 4 | 5 | 56 | 40 | 8 | 16 | 0 | 0 | 0 | 0 | 0 | 0 | 0 | 0 | 4 | 0 | 0 | 0.4516129 | 0.06451613 | 0.1290323 | 5.851309 | 30.24064 | 0.464887 | 0.0035963123 | 24.42335 | 0.167563 | 0.0087857653 | 24.27554 | 0.224581 | 0.0912211871 | 24.38672 | 0.151892 | 0.4352669715 | 24.38103 | 0.311781 | 1.284426 | 25.12843 | 0.345101 | 0.8682830444 | 24.59304 | 0.242989 | 3.911729 | 27.19942 | 0.326328 | 9.141292 | 34.84469 | 1.31297 | 5.851309 | 30.24064 | 0.464887 | 9.713750518 | 35.51399 | 1.500349 | 7.261864 | 32.67367 | 0.74616 | 8.517695 | 33.99695 | 0.95504 | 0.1553098638 | 0.1553098638 | 23.66505 | 0.081062 | 0.7467473366 | 23.95776 | 0.212865 | 1.420202 | 24.60613 | 0.301605 | 0.5245127495 | 15.33132 | 0.0063106311 | 15.20178 | 0.097805 | 0.0629141091 | 15.29072 | 0.064407 | 0.1814770932 | 15.26739 | 0.090549 | 0.3012018313 | 15.31891 | 0.101116 | 0.4462865507 | 15.39792 | 0.179993 | 0.5245127495 | 15.33132 | 0.123724 | 0.5745728185 | 15.43387 | 0.106819 | 8.81095e-05 | 8.81095 | 24.28521 | 0.07016334 | 6.34103e-06 | 0.634103 | 15.26488 | 5.69599913 | 1.284426 | 26.02135 | 27.71258 | 24.96184 | 25.38962 | 24.70083 | 24.28521 | 1.193205 | 1.129116 | 14.39015 | 13.89514 | 16.42189 | 82.16621 | 15.26488 | 15.34938 | 15.43387 | 0.4462865507 | 0.5745728185 | 9.020329
546 | LUMYEZ_clean | LUMYEZ_clean | N1=NN=C([N]1)c1cc(C2=NN=N[N]2)c(cc1C1=NN=N[N]1)C1=NN=N[N]1.[C]#N.[Cu] MOFid-v1.ERROR.cat0;LUMYEZ_clean | [Cu] | N1=NN=C([N]1)c1cc(C2=NN=N[N]2)c(cc1C1=NN=N[N]1)C1=NN=N[N]1.[C]#N | ERROR | 0 | Cu | 5 | N80 | 0 | 3.578 | Cu节点 (CN=5) | M-M=3.58Å | 6.00702 | 4.53801 | 6.00702 | 1.30429 | 1992.95 | 1527.99 | 0 | 0 | 0.6142 | 0.470906 | 0 | Cu | Cu | Yes | Cu | 1.304293 | 3322.664 | 144 | 24.258 | 9.4877 | 16.473 | 3322.664 | 16 | 4 | 48 | 8 | 72 | 0 | 0 | 0 | 0 | 16 | 0 | 0 | 0 | 0 | 0 | 0 | 0 | 0.3333333 | 0.5 | 0 | 2.993012 | 24.72932 | 0.220567 | 0.0011990072 | 21.16598 | 0.240168 | 0.0032074639 | 21.18945 | 0.127761 | 0.0322821905 | 21.19626 | 0.016909 | 0.1629340589 | 21.40056 | 0.064539 | 0.4847868598 | 21.73954 | 0.112623 | 0.3284305766 | 21.5574 | 0.108259 | 1.609069 | 23.15068 | 0.179252 | 6.867758 | 29.6625 | 0.54907 | 2.993012 | 24.72932 | 0.220567 | 7.386497 | 30.28087 | 1.948287 | 4.572562 | 26.89429 | 0.310656 | 6.126277 | 28.84136 | 0.553423 | 0.0700277666 | 0.0700277666 | 21.28512 | 0.063005 | 0.3409778434 | 21.64079 | 0.106139 | 0.654437594 | 21.96316 | 0.110767 | 0.2865228012 | 14.19779 | 0.003443753 | 14.05986 | 0.165507 | 0.0329431612 | 14.10185 | 0.051801 | 0.0962079526 | 14.11021 | 0.027639 | 0.1613295287 | 14.16352 | 0.04337 | 0.2392761709 | 14.17872 | 0.087039 | 0.2865228012 | 14.19779 | 0.043734 | 0.3192823594 | 14.23768 | 0.067594 | 3.20648e-05 | 3.20648 | 21.14128 | 0.01476003 | 3.31469e-06 | 0.331469 | 14.09036 | 2.922985 | 0.4847868598 | 23.66118 | 25.42719 | 21.81966 | 23.7367 | 21.56583 | 21.14128 | 0.4525046693 | 0.4147590932 | 10.13028 | 9.673544 | 17.46643 | 178.2265 | 14.09036 | 14.18001 | 14.23768 | 0.2392761709 | 0.3192823594 | 7.050914
547 | LURLOB_clean | LURLOB_clean | [Cr].[O-]C(=O)c1ccc(cc1)C(=O)[O-].[O] MOFid-v1.rna.cat0;LURLOB_clean | [Cr] ¦ [O] | [O-]C(=O)c1ccc(cc1)C(=O)[O-] | rna | 0 | Cr | 6 | O24 | 1 | 3.432 | Cr节点 (CN=6) | M-M=3.43Å | 7.37662 | 6.99185 | 7.37662 | 1.00469 | 1747.18 | 1739.02 | 0 | 0 | 0.6396 | 0.636613 | 0 | Cr | Cr | No |  | 1.004692 | 1534.517 | 72 | 16.4276 | 13.6108 | 6.863 | 1534.517 | 4 | 4 | 32 | 16 | 0 | 20 | 0 | 0 | 0 | 0 | 0 | 0 | 0 | 4 | 0 | 0 | 0 | 0.4444444 | 0 | 0.2777778 | 4.501598 | 25.11664 | 0.136655 | 0.0014439493 | 19.84535 | 0.429664 | 0.0033826785 | 19.83654 | 0.303666 | 0.0340051755 | 19.95722 | 0.167204 | 0.1765253323 | 20.1557 | 0.16827 | 0.5432918329 | 20.62487 | 0.055493 | 0.3615696292 | 20.46986 | 0.093346 | 2.036309 | 22.49323 | 0.166867 | 10.52572 | 32.35801 | 1.159684 | 4.501598 | 25.11664 | 0.136655 | 11.261 | 32.2073 | 2.046945 | 7.24972 | 28.49952 | 0.32106 | 9.465886 | 31.50421 | 0.452193 | 0.0819348695 | 0.0819348695 | 19.78712 | 0.052947 | 0.4151438525 | 20.25025 | 0.105903 | 0.847174171 | 20.82597 | 0.169104 | 0.3373355143 | 13.08567 | 0.003931312 | 12.93516 | 0.143372 | 0.0382023895 | 12.90236 | 0.030662 | 0.1155731674 | 12.98603 | 0.016594 | 0.190759509 | 13.02615 | 0.064642 | 0.281839391 | 13.06438 | 0.026598 | 0.3373355143 | 13.08567 | 0.039681 | 0.3762312688 | 13.09161 | 0.093246 | 3.39269e-05 | 3.39269 | 19.84295 | 0.007545375 | 3.89284e-06 | 0.389284 | 12.93196 | 4.419663 | 0.5432918329 | 22.61574 | 24.37161 | 20.61585 | 22.85976 | 20.41681 | 19.84295 | 0.5092866574 | 0.4613569634 | 9.638323 | 8.715205 | 17.5455 | 161.2482 | 12.93196 | 13.05873 | 13.09161 | 0.281839391 | 0.3762312688 | 6.910993
548 | LUSHUD_clean | LUSHUD_clean | [Mn].[O-]C(=O)c1ccc(cc1)C(=O)[O-].[O-][n+]1ccc(cc1)c1cc[n+](cc1)[O-] MOFid-v1.UNKNOWN.cat0;LUSHUD_clean | [Mn] | [O-]C(=O)c1ccc(cc1)C(=O)[O-].[O-][n+]1ccc(cc1)c1cc[n+](cc1)[O-] | UNKNOWN | 0 | Mn | 6 | O24 | 1 | 3.764 | Mn节点 (CN=6) | M-M=3.76Å | 5.21289 | 4.69215 | 5.21289 | 1.27198 | 1075.64 | 845.64 | 0 | 0 | 0.4926 | 0.38727 | 0 | Mn | Mn | No |  | 1.271983 | 1635.22 | 112 | 12.564 | 12.6461 | 12.6461 | 1635.22 | 4 | 5 | 52 | 32 | 4 | 20 | 0 | 0 | 0 | 0 | 0 | 0 | 0 | 0 | 4 | 0 | 0 | 0.4642857 | 0.03571429 | 0.1785714 | 3.449727 | 32.61392 | 0.748113 | 0.0054657581 | 26.88726 | 0.154473 | 0.0135675579 | 26.93008 | 0.153974 | 0.1363379164 | 27.09439 | 0.081864 | 0.6237365796 | 27.93861 | 0.097969 | 1.53745 | 29.4491 | 0.250587 | 1.156428 | 28.72312 | 0.327031 | 2.882706 | 31.69569 | 0.439177 | 4.65984 | 33.24631 | 1.541652 | 3.449727 | 32.61392 | 0.748113 | 4.904139 | 32.97601 | 1.475796 | 3.931784 | 33.31521 | 0.867437 | 4.373868 | 33.8128 | 0.905282 | 0.1902843719 | 0.1902843719 | 27.15086 | 0.100858 | 0.7871889139 | 28.21492 | 0.164862 | 1.340495 | 29.12962 | 0.315675 | 0.5068459398 | 18.02219 | 0.0068392201 | 17.80333 | 0.054987 | 0.0672079783 | 17.79239 | 0.100841 | 0.1921412808 | 17.88896 | 0.090937 | 0.3097001713 | 17.95194 | 0.102359 | 0.439200346 | 17.95696 | 0.03567 | 0.5068459398 | 18.02219 | 0.106047 | 0.5555439665 | 17.98005 | 0.043873 | 0.000137331 | 13.7331 | 26.85217 | 0.02865884 | 6.84322e-06 | 0.684322 | 17.76922 | 3.259443 | 1.53745 | 29.15494 | 29.39611 | 28.91804 | 29.15067 | 28.70361 | 26.85217 | 1.401112 | 1.347165 | 17.50283 | 20.06818 | 16.33757 | 76.54695 | 17.76922 | 17.97703 | 17.98005 | 0.439200346 | 0.5555439665 | 9.082953
549 | LUZBOY_clean | LUZBOY_clean | N#CC(=C(C#N)C#N)C#N.N#C[C]C#N.[Mn] MOFid-v1.fsc,UNKNOWN.cat0;LUZBOY_clean | [Mn] | N#CC(=C(C#N)C#N)C#N.N#C[C]C#N | fsc | 0 | Mn | 6 | N24 | 0 | 7.216 | Mn节点 (CN=6) | M-M=7.22Å | 6.14636 | 4.66385 | 6.14509 | 0.864953 | 1863.69 | 2154.67 | 0 | 0 | 0.6302 | 0.728594 | 0 | Mn | Mn | No |  | 0.8649536 | 1897.37 | 64 | 14.4317 | 17.5615 | 7.4864 | 1897.37 | 4 | 3 | 36 | 0 | 24 | 0 | 0 | 0 | 0 | 0 | 0 | 0 | 0 | 0 | 4 | 0 | 0 | 0.5625 | 0.375 | 0 | 2.425514 | 21.48023 | 0.147244 | 0.0009327891 | 19.36252 | 0.239153 | 0.0025865134 | 19.37831 | 0.104671 | 0.0256437939 | 19.57383 | 0.064656 | 0.1285699513 | 19.58729 | 0.046539 | 0.3801067956 | 19.82185 | 0.071009 | 0.2591193126 | 19.70703 | 0.061913 | 1.238434 | 20.49228 | 0.127913 | 8.024136004 | 26.88479 | 0.634335 | 2.425514 | 21.48023 | 0.147244 | 9.008788 | 27.71686 | 0.340487 | 4.234647 | 22.90609 | 0.224461 | 6.694814 | 25.26182 | 0.58698 | 0.0618265232 | 0.0618265232 | 19.76921 | 0.062988 | 0.3045161005 | 19.93082 | 0.054453 | 0.6062243478 | 20.1246 | 0.083063 | 0.2659017957 | 13.00406 | 0.0027414512 | 12.97989 | 0.225676 | 0.0302223653 | 12.98456 | 0.078493 | 0.0907777657 | 12.98735 | 0.057818 | 0.1496320119 | 12.99229 | 0.05717 | 0.2237903225 | 13.0045 | 0.054783 | 0.2659017957 | 13.00406 | 0.033874 | 0.2952862319 | 13.03173 | 0.049485 | 2.55892e-05 | 2.55892 | 19.50067 | 0.005920102 | 3.07344e-06 | 0.307344 | 12.95947 | 2.363687 | 0.3801067956 | 22.01959 | 24.03223 | 20.16474 | 21.8618 | 19.70539 | 19.50067 | 0.3544630017 | 0.3182802724 | 8.492476 | 8.325915 | 18.20431 | 223.9008 | 12.95947 | 13.00028 | 13.03173 | 0.2237903225 | 0.2952862319 | 6.541202
550 | MAGBON_clean | MAGBON_clean | [O-]C(=O)c1cc(cc(c1)P(=O)([O])[O])C(=O)[O-].[Zn] MOFid-v1.rtl.cat0;MAGBON_clean | [Zn] | [O-]C(=O)c1cc(cc(c1)P(=O)([O])[O])C(=O)[O-] | rtl | 0 | Zn | 5 | O128 | 1 | 3.576 | Zn节点 (CN=5) | M-M=3.58Å | 6.77313 | 5.2032 | 6.75742 | 1.14435 | 2195.85 | 1918.86 | 0 | 0 | 0.6464 | 0.564863 | 0 | Zn | Zn | No |  | 1.144297 | 7897.678 | 328 | 18.45 | 18.45 | 23.201 | 7897.678 | 24 | 5 | 128 | 48 | 0 | 112 | 0 | 0 | 24 | 0 | 0 | 0 | 0 | 0 | 0 | 0 | 0 | 0.3902439 | 0 | 0.3414634 | 4.819142 | 26.02096 | 0.292435 | 0.0018027483 | 20.68752 | 0.195614 | 0.004657291 | 20.71773 | 0.073718 | 0.0471481821 | 20.76514 | 0.093485 | 0.237613702 | 21.00834 | 0.147284 | 0.7186730539 | 21.54483 | 0.161847 | 0.4736577499 | 21.2456 | 0.109575 | 2.63994 | 23.69838 | 0.273772 | 9.302571 | 31.93692 | 0.729544 | 4.819142 | 26.02096 | 0.292435 | 9.957932 | 31.74371 | 1.401643 | 6.759397 | 28.45884 | 0.285234 | 8.422771 | 30.90881 | 0.693574 | 0.1040369461 | 0.1040369461 | 20.90942 | 0.07605 | 0.5069465872 | 21.37475 | 0.091459 | 1.015845 | 21.94787 | 0.238271 | 0.393525016 | 13.76782 | 0.0045493558 | 13.66867 | 0.036337 | 0.046144614 | 13.6923 | 0.035914 | 0.13745898 | 13.71527 | 0.045032 | 0.2269315574 | 13.76503 | 0.036791 | 0.3350080374 | 13.77727 | 0.053933 | 0.393525016 | 13.76782 | 0.037535 | 0.4319074783 | 13.76304 | 0.055552 | 4.66404e-05 | 4.66404 | 20.7054 | 0.01945885 | 4.63449e-06 | 0.463449 | 13.67587 | 4.715105 | 0.7186730539 | 23.46358 | 25.20937 | 21.50762 | 23.67375 | 21.26626 | 20.7054 | 0.6715248718 | 0.6146361078 | 10.72621 | 10.06376 | 17.14365 | 126.9432 | 13.67587 | 13.77004 | 13.76304 | 0.3350080374 | 0.4319074783 | 7.029531
551 | MALRUP_clean | MALRUP_clean | * MOFid-v1.NA.NA;MALRUP_clean |  |  | NA |  | Fe | 5 | O30 | 1 | 3.011 | Fe节点 (CN=5) | M-M=3.01Å | 16.92414 | 16.84411 | 16.92414 | 0.675419 | 1334.6 | 1975.96 | 0 | 0 | 0.764 | 1.13115 | 0 | Fe | Fe | Yes | Fe | 0.6754193 | 2816.635 | 84 | 21.848 | 21.848 | 6.8136 | 2816.635 | 6 | 4 | 42 | 18 | 0 | 18 | 0 | 0 | 0 | 0 | 0 | 0 | 6 | 0 | 0 | 0 | 0 | 0.5 | 0 | 0.2142857 | 1.390352 | 17.16321 | 0.268651 | 0.000608277 | 16.59501 | 0.273489 | 0.0014184038 | 16.14437 | 0.512058 | 0.0137639723 | 16.27991 | 0.218834 | 0.0684134344 | 16.41392 | 0.090153 | 0.2007423264 | 16.40522 | 0.196566 | 0.1374324181 | 16.41319 | 0.103762 | 0.7014143209 | 16.62329 | 0.183469 | 13.97991 | 20.19652 | 0.454652 | 1.390352 | 17.16321 | 0.268651 | 21.1121 | 25.26432 | 0.63036 | 3.007744 | 17.7075 | 0.229144 | 7.818039933 | 19.03785 | 0.460279 | 0.0426093959 | 0.0426093959 | 15.57473 | 0.093635 | 0.2120350029 | 15.53684 | 0.129106 | 0.4253465692 | 15.67908 | 0.242658 | 0.2290585763 | 9.77778 | 0.0025313053 | 9.77101 | 0.302652 | 0.0255803671 | 9.77193 | 0.150461 | 0.0767765614 | 9.72459 | 0.071795 | 0.1280764083 | 9.69822 | 0.084379 | 0.1926410586 | 9.78963 | 0.124581 | 0.2290585763 | 9.77778 | 0.068666 | 0.2556563754 | 9.80765 | 0.062872 | 1.34637e-05 | 1.34637 | 16.26113 | 0.008825678 | 2.59799e-06 | 0.259799 | 9.751721 | 1.347743 | 0.2007423264 | 18.38903 | 20.10637 | 16.28368 | 18.77704 | 16.41078 | 16.26113 | 0.1869783541 | 0.1581329305 | 5.210268 | 5.182353 | 21.53277 | 427.4533 | 9.751721 | 9.75521 | 9.80765 | 0.1926410586 | 0.2556563754 | 6.509407
552 | MALSEA_clean | MALSEA_clean | * MOFid-v1.NA.NA;MALSEA_clean |  |  | NA |  | Fe | 5 | O30 | 1 | 3.024 | Fe节点 (CN=5) | M-M=3.02Å | 16.90358 | 16.82254 | 16.90358 | 0.671459 | 1350.93 | 2011.93 | 0 | 0 | 0.767 | 1.14229 | 0 | Fe | Fe | Yes | Fe | 0.6714589 | 2833.248 | 84 | 21.823 | 21.823 | 6.8695 | 2833.248 | 6 | 4 | 42 | 18 | 0 | 18 | 0 | 0 | 0 | 0 | 0 | 0 | 6 | 0 | 0 | 0 | 0 | 0.5 | 0 | 0.2142857 | 1.447683 | 16.97923 | 0.18654 | 0.000581 | 16.09298 | 1.048919 | 0.0014456808 | 16.12627 | 0.722672 | 0.0138976296 | 16.44076 | 0.249319 | 0.068988979 | 16.4187 | 0.150476 | 0.2138434678 | 16.50215 | 0.13491 | 0.1396745872 | 16.49187 | 0.143117 | 0.7264927913 | 16.77339 | 0.151499 | 14.24032 | 20.05617 | 0.452506 | 1.447683 | 16.97923 | 0.18654 | 21.33471 | 24.89681 | 0.865112 | 3.088299 | 17.69338 | 0.292794 | 8.011947 | 19.35361 | 0.389712 | 0.0440087058 | 0.0440087058 | 15.69342 | 0.091488 | 0.2219283695 | 15.6909 | 0.196264 | 0.4422637623 | 15.82227 | 0.352352 | 0.236507924 | 9.78938 | 0.0026540517 | 9.84182 | 0.139891 | 0.0266305315 | 9.81482 | 0.055691 | 0.0790814676 | 9.81574 | 0.062428 | 0.131439662 | 9.81003 | 0.059691 | 0.1979437066 | 9.76756 | 0.064913 | 0.236507924 | 9.78938 | 0.050268 | 0.2586704835 | 9.80907 | 0.134875 | 1.39342e-05 | 1.39342 | 16.35361 | 0.01552918 | 2.64662e-06 | 0.264662 | 9.787076 | 1.403674 | 0.2138434678 | 18.30446 | 19.68903 | 16.39671 | 18.82764 | 16.47091 | 16.35361 | 0.1999458382 | 0.169834762 | 5.401623 | 5.264904 | 21.15857 | 399.1938 | 9.787076 | 9.78899 | 9.80907 | 0.1979437066 | 0.2586704835 | 6.566534
553 | MALSIE_clean | MALSIE_clean | * MOFid-v1.NA.NA;MALSIE_clean |  |  | NA |  | Fe | 5 | O30 | 1 | 3.05 | Fe节点 (CN=5) | M-M=3.05Å | 16.8944 | 16.81333 | 16.8944 | 0.672143 | 1349.09 | 2007.15 | 0 | 0 | 0.767 | 1.14113 | 0 | Fe | Fe | Yes | Fe | 0.6721432 | 2830.364 | 84 | 21.813 | 21.813 | 6.8688 | 2830.364 | 6 | 4 | 42 | 18 | 0 | 18 | 0 | 0 | 0 | 0 | 0 | 0 | 6 | 0 | 0 | 0 | 0 | 0.5 | 0 | 0.2142857 | 1.444841 | 16.945 | 0.206512 | 0.0005482676 | 16.37411 | 1.111069 | 0.0013283897 | 16.31851 | 0.712855 | 0.0136194042 | 16.41867 | 0.089899 | 0.0719594439 | 16.46462 | 0.081716 | 0.2133361156 | 16.4286 | 0.10692 | 0.1414175872 | 16.4731 | 0.165277 | 0.7163021055 | 16.79407 | 0.179335 | 14.23113 | 19.82017 | 0.509344 | 1.444841 | 16.945 | 0.206512 | 21.36922 | 25.17969 | 0.597864 | 3.089594 | 17.81261 | 0.107233 | 8.132143 | 19.33697 | 0.429861 | 0.043970518 | 0.043970518 | 15.67091 | 0.209076 | 0.2198389515 | 15.67147 | 0.064234 | 0.4372338842 | 15.77599 | 0.138376 | 0.2380572574 | 9.81903 | 0.0026895118 | 9.75427 | 0.302187 | 0.0265268789 | 9.84255 | 0.095601 | 0.079005092 | 9.81683 | 0.110185 | 0.1321434085 | 9.81534 | 0.051496 | 0.197668209 | 9.78009 | 0.094832 | 0.2380572574 | 9.81903 | 0.089053 | 0.2621564836 | 9.83554 | 0.139789 | 1.40349e-05 | 1.40349 | 16.3831 | 0.01928342 | 2.65321e-06 | 0.265321 | 9.793893 | 1.40087 | 0.2133361156 | 18.51793 | 20.2752 | 16.44405 | 18.83452 | 16.45544 | 16.3831 | 0.1997167114 | 0.1693655976 | 5.396318 | 5.289781 | 21.15314 | 400.2438 | 9.793893 | 9.80482 | 9.83554 | 0.197668209 | 0.2621564836 | 6.589212
554 | MALYIJ_charged | MALYIJ_charged | CC(c1cc(cc(c1N1C=CN([CH]1)c1c(cc(cc1C(C)C)C(=O)[O-])C(C)C)C(C)C)C(=O)[O-])C.[Ce] MOFid-v1.bcu.cat0;MALYIJ_charged | [Ce] | CC(c1cc(cc(c1N1C=CN([CH]1)c1c(cc(cc1C(C)C)C(=O)[O-])C(C)C)C(C)C)C(=O)[O-])C | bcu | 0 | Ce | 9 | O36 | 1 | 4.122 | Ce节点 (CN=9) | M-M=4.12Å | 5.55641 | 4.36813 | 5.55641 | 0.905977 | 1376.2 | 1519.02 | 0 | 0 | 0.5874 | 0.648361 | 0 | Ce | Ce | No |  | 0.9059772 | 8338.381 | 576 | 14.868 | 22.523 | 25.174 | 8338.381 | 4 | 5 | 232 | 280 | 20 | 40 | 0 | 0 | 0 | 0 | 0 | 0 | 0 | 0 | 0 | 0 | 0 | 0.4027778 | 0.03472222 | 0.06944444 | 4.654762 | 29.24095 | 0.670819 | 0.0070368165 | 29.42637 | 0.147472 | 0.0174216849 | 29.27499 | 0.083162 | 0.1694716003 | 29.34528 | 0.165259 | 0.7059938259 | 28.8972 | 0.349093 | 1.612816 | 28.89409 | 0.710255 | 1.208818 | 28.54688 | 0.302081 | 3.330829 | 28.2344 | 0.312259 | 7.808524 | 34.00947 | 1.43728 | 4.654762 | 29.24095 | 0.670819 | 8.300144 | 33.9179 | 1.583794 | 5.876565 | 31.0403 | 0.974302 | 7.106474 | 33.23679 | 0.691718 | 0.206007543 | 0.206007543 | 28.4181 | 0.244723 | 0.8409023201 | 28.18136 | 0.513219 | 1.458691396 | 28.25481 | 0.352073 | 0.522548883 | 17.86474 | 0.0070258258 | 18.13349 | 0.229523 | 0.0674185272 | 18.01514 | 0.104932 | 0.1966228312 | 18.11142 | 0.247865 | 0.3159808127 | 17.92204 | 0.198311 | 0.4579137588 | 17.90518 | 0.173069 | 0.522548883 | 17.86474 | 0.294293 | 0.5708641433 | 17.81719 | 0.234286 | 0.000176108 | 17.6108 | 29.33433 | 0.05656443 | 6.83569e-06 | 0.683569 | 18.09663 | 4.448755 | 1.612816 | 29.34103 | 30.34447 | 29.28769 | 28.39093 | 28.77939 | 29.33433 | 1.443344 | 1.406808 | 17.61048 | 25.76302 | 16.45693 | 75.06193 | 18.09663 | 17.89732 | 17.81719 | 0.4579137588 | 0.5708641433 | 11.2377
555 | MAPCIP_clean | MAPCIP_clean | [5 empty] | Ga | 6 | O192 | 1 | 3.107 | Ga节点 (CN=6) | M-M=3.11Å | 9.53742 | 5.44759 | 9.32696 | 1.58248 | 1828.68 | 1155.58 | 0 | 0 | 0.6098 | 0.385344 | 0 | Ga | Ga | No |  | 1.58248 | 6730.29 | 256 | 15.261 | 15.261 | 28.898 | 6730.29 | 32 | 3 | 0 | 0 | 0 | 184 | 0 | 0 | 0 | 0 | 0 | 0 | 0 | 0 | 0 | 0 | 0 | 0 | 0 | 0.71875 | 1.851902 | 21.5857 | 0.269742 | 0.0005924559 | 19.45806 | 0.546944 | 0.0016370493 | 19.3441 | 0.35652 | 0.0156201788 | 19.49381 | 0.116599 | 0.078915521 | 19.61515 | 0.112251 | 0.2394496432 | 19.75375 | 0.085226 | 0.1629935939 | 19.76371 | 0.122988 | 0.8412971791 | 20.37643 | 0.285305 | 6.688358 | 30.94394 | 1.381699 | 1.851902 | 21.5857 | 0.269742 | 7.296416 | 32.69112 | 2.049274 | 3.749773 | 24.13089 | 0.42082 | 5.806234 | 28.74636 | 0.262137 | 0.0394977123 | 0.0394977123 | 19.10472 | 0.10777 | 0.1968649236 | 19.24256 | 0.291007 | 0.4023672312 | 19.39466 | 0.219888 | 0.1745153028 | 12.18691 | 0.0020151297 | 12.21846 | 0.213009 | 0.019373699 | 12.25429 | 0.054421 | 0.0583003929 | 12.21413 | 0.055438 | 0.0957108673 | 12.18687 | 0.0786 | 0.1435088094 | 12.248 | 0.037639 | 0.1745153028 | 12.18691 | 0.103841 | 0.1910085746 | 12.29296 | 0.076699 | 1.57173e-05 | 1.57173 | 19.54756 | 0.01381248 | 1.95864e-06 | 0.195864 | 12.19982 | 1.812405 | 0.2394496432 | 21.66173 | 23.45991 | 19.78436 | 21.74092 | 19.71087 | 19.54756 | 0.2238294644 | 0.1999519309 | 8.342681 | 8.024599 | 18.28706 | 344.772 | 12.19982 | 12.20726 | 12.29296 | 0.1435088094 | 0.1910085746 | 7.347741
556 | MEQHUL_clean | MEQHUL_clean |  |  |  | pcu |  | Mo,Cd | 5 | O144 | 1 | 2.557 | Mo节点 (CN=5) | M-M=2.56Å | 6.03972 | 4.19838 | 6.03396 | 2.27118 | 1173.84 | 516.843 | 0 | 0 | 0.5134 | 0.22605 | 0 | Mo,Cd | Mo | Yes | Mo | 2.271297 | 3544.316 | 144 | 15.123 | 12.305 | 19.264 | 3544.316 | 28 | 4 | 0 | 0 | 0 | 100 | 0 | 0 | 0 | 0 | 0 | 0 | 0 | 0 | 0 | 0 | 0 | 0 | 0 | 0.6944444 | 0.1707590425 | 15.42235 | 0.100601 | 6.10259e-05 | 15.26876 | 0.740213 | 0.0001495564 | 14.91363 | 0.277858 | 0.0016391039 | 14.87129 | 0.171606 | 0.0083742996 | 14.82682 | 0.109553 | 0.0251065679 | 14.88722 | 0.102706 | 0.0166806971 | 14.82682 | 0.049887 | 0.0849351496 | 15.06932 | 0.064265 | 1.496875 | 19.47715 | 0.190024 | 0.1707590425 | 15.42235 | 0.100601 | 2.120295644 | 21.46404 | 0.36043 | 0.3365148214 | 16.05944 | 0.103904 | 0.8489165794 | 17.66109 | 0.074981 | 0.0055911751 | 0.0055911751 | 14.97844 | 0.043653 | 0.0289262731 | 15.0805 | 0.048914 | 0.0562950966 | 15.16657 | 0.068883 | 0.0347039639 | 10.13776 | 0.0003618578 | 10.21397 | 0.153459 | 0.0039374593 | 10.11655 | 0.03317 | 0.0117057976 | 10.10376 | 0.035402 | 0.0194027958 | 10.10178 | 0.019784 | 0.0291033341 | 10.14832 | 0.043871 | 0.0347039639 | 10.13776 | 0.037228 | 0.0389001387 | 10.14179 | 0.027147 | 1.66214e-06 | 0.166214 | 14.77277 | 0.02062757 | 3.93478e-07 | 0.0393478 | 10.10758 | 0.1651678674 | 0.0251065679 | 17.31845 | 18.7935 | 15.59583 | 17.56602 | 14.84695 | 14.77277 | 0.023467464 | 0.0195153928 | 4.313349 | 4.224226 | 23.31846 | 3345.545 | 10.10758 | 10.12929 | 10.14179 | 0.0291033341 | 0.0389001387 | 4.665189
557 | MILROQ_clean | MILROQ_clean | C[C]1N=NC(=C1c1ccc(cc1)C(=O)[O-])C.[Cu].[Cu][Cu].[O-]C(=O)c1ccc(cc1)C1=C(C)[N]N=C1C.[O-]C(=O)c1ccc(cc1)[C]1C(=NN=C1C)C MOFid-v1.pto.cat1;MILROQ_clean | [Cu][Cu] | C[C]1N=NC(=C1c1ccc(cc1)C(=O)[O-])C.[O-]C(=O)c1ccc(cc1)C1=C(C)[N]N=C1C.[O-]C(=O)c1ccc(cc1)[C]1C(=NN=C1C)C | pto | 1 | Cu | 4 | N200,O96 | 0.324 | 2.645 | Cu节点 (CN=4) | M-M=2.65Å | 19.71713 | 10.83562 | 19.26567 | 0.59986 | 1609.68 | 2683.42 | 0 | 0 | 0.7756 | 1.29297 | 0 | Cu | Cu | Yes | Cu | 0.59986 | 42882.02 | 1408 | 27.201 | 39.705 | 39.705 | 42882.02 | 72 | 5 | 616 | 520 | 104 | 96 | 0 | 0 | 0 | 72 | 0 | 0 | 0 | 0 | 0 | 0 | 0 | 0.4375 | 0.07386364 | 0.06818182 | 1.121906 | 16.75358 | 0.644517 | 0.0004583396 | 17.50733 | 2.155115 | 0.0013395136 | 17.63883 | 0.637514 | 0.0122751091 | 17.62127 | 0.26133 | 0.0607751851 | 17.34089 | 0.194991 | 0.1797046274 | 17.38858 | 0.310803 | 0.1206756517 | 17.33824 | 0.44453 | 0.5777435183 | 16.8652 | 0.211272 | 12.4785 | 19.19022 | 0.249177 | 1.121906 | 16.75358 | 0.644517 | 21.68732 | 22.60806 | 0.604765 | 2.141079 | 16.39933 | 0.271882 | 5.673783 | 16.96014 | 0.386428 | 0.0363540767 | 0.0363540767 | 15.58798 | 0.267799 | 0.1770191447 | 15.52407 | 0.249795 | 0.3649803404 | 15.51735 | 0.19901 | 0.2057170135 | 9.40694 | 0.0022174599 | 9.58723 | 0.341599 | 0.0231203277 | 9.4382 | 0.077746 | 0.0692512399 | 9.46475 | 0.094913 | 0.1154951231 | 9.47579 | 0.113549 | 0.1716933677 | 9.44558 | 0.095113 | 0.2057170135 | 9.40694 | 0.063277 | 0.2298314862 | 9.40942 | 0.07743 | 1.22213e-05 | 1.22213 | 17.51985 | 0.06787946 | 2.31113e-06 | 0.231113 | 9.466121 | 1.085552 | 0.1797046274 | 18.73845 | 20.80461 | 16.91468 | 18.49606 | 17.3559 | 17.51985 | 0.1674295183 | 0.1433505507 | 5.233301 | 5.288019 | 21.6232 | 470.7955 | 9.466121 | 9.44277 | 9.40942 | 0.1716933677 | 0.2298314862 | 8.053727
558 | MIQLII_clean | MIQLII_clean | Br[Zn][O]1[Zn][O]([Zn]1)[Zn]Br.[O-]C(=O)c1cc(cc(c1)C(=O)[O-])C(=O)[O-] MOFid-v1.rtl.cat0;MIQLII_clean | Br[Zn][O]1[Zn][O]([Zn]1)[Zn]Br | [O-]C(=O)c1cc(cc(c1)C(=O)[O-])C(=O)[O-] | rtl | 0 | Zn | 5 | O32,Br4 | 0.889 | 3.172 | Zn节点 (CN=5) | M-M=3.17Å | 6.49396 | 4.19114 | 6.49396 | 1.29248 | 1977.91 | 1530.32 | 0 | 0 | 0.6424 | 0.497028 | 0 | Zn | Zn | No |  | 1.292422 | 2229.329 | 88 | 10.2496 | 13.4583 | 16.2422 | 2229.329 | 8 | 5 | 36 | 12 | 0 | 28 | 0 | 0 | 8 | 0 | 0 | 0 | 0 | 0 | 0 | 0 | 0 | 0.4090909 | 0 | 0.3181818 | 2.469609 | 23.29151 | 0.081539 | 0.0010300521 | 20.67822 | 0.23616 | 0.0025067003 | 20.61484 | 0.374346 | 0.0250742062 | 20.66129 | 0.148033 | 0.1252653845 | 20.76487 | 0.042996 | 0.3782788432 | 20.99099 | 0.136896 | 0.2524324036 | 20.91851 | 0.077679 | 1.261761 | 21.98276 | 0.214271 | 7.077344 | 29.76144 | 0.840906 | 2.469609 | 23.29151 | 0.081539 | 7.702881132 | 31.22592 | 1.277724 | 4.155785 | 25.36484 | 0.130939 | 6.10722 | 28.40805 | 0.424629 | 0.0563383294 | 0.0563383294 | 20.58595 | 0.106345 | 0.2852788214 | 20.93802 | 0.109324 | 0.5499301885 | 21.07068 | 0.110022 | 0.2347318341 | 13.57421 | 0.0026507635 | 13.5241 | 0.103051 | 0.026802965 | 13.46503 | 0.04482 | 0.0795541198 | 13.54765 | 0.064411 | 0.13361625 | 13.55433 | 0.036111 | 0.1998493226 | 13.55866 | 0.046688 | 0.2347318341 | 13.57421 | 0.045832 | 0.2602598394 | 13.53973 | 0.076424 | 2.51411e-05 | 2.51411 | 20.59434 | 0.01088151 | 2.71025e-06 | 0.271025 | 13.51283 | 2.41327 | 0.3782788432 | 22.91038 | 24.9118 | 20.80553 | 23.0138 | 20.89146 | 20.59434 | 0.353204637 | 0.3219405138 | 9.464101 | 9.276303 | 17.73651 | 222.7625 | 13.51283 | 13.5624 | 13.53973 | 0.1998493226 | 0.2602598394 | 7.081515
559 | MITSIS_charged | MITSIS_charged | [Cd].[Cd][Cd].[O-]C(=O)c1cc(cc(c1)C(=O)[O-])C(=O)[O-] MOFid-v1.UNKNOWN.cat0;MITSIS_charged | [Cd][Cd] | [O-]C(=O)c1cc(cc(c1)C(=O)[O-])C(=O)[O-] | UNKNOWN | 0 | Cd | 7 | O76 | 1 | 3.23 | Cd节点 (CN=7) | M-M=3.23Å | 7.96604 | 6.5203 | 7.96604 | 1.06349 | 1820.47 | 1711.79 | 0 | 0 | 0.642 | 0.603674 | 0 | Cd | Cd | Yes | Cd | 1.063497 | 6618.982 | 316 | 10.243 | 17.971 | 36.485 | 6618.982 | 12 | 5 | 132 | 96 | 4 | 72 | 0 | 0 | 0 | 0 | 0 | 0 | 0 | 0 | 0 | 0 | 0 | 0.4177215 | 0.01265823 | 0.2278481 | 2.564346 | 21.53508 | 0.339702 | 0.0012502648 | 22.22117 | 0.678888 | 0.0031669443 | 22.35763 | 0.200596 | 0.0315868782 | 22.14107 | 0.063529 | 0.1514294757 | 22.02974 | 0.424036 | 0.4341603435 | 21.8621 | 0.426324 | 0.2926700797 | 22.06171 | 0.500748 | 1.308447 | 21.11569 | 0.411378 | 9.41358 | 30.2007 | 1.076343 | 2.564346 | 21.53508 | 0.339702 | 10.31812 | 31.72049 | 1.592514 | 4.831239364 | 23.27765 | 0.322418 | 8.027368 | 27.71466 | 0.539996 | 0.0654737718 | 0.0654737718 | 20.66688 | 0.104033 | 0.3190337605 | 20.50179 | 0.588406 | 0.6196359447 | 20.34904 | 0.317481 | 0.2668607616 | 12.77742 | 0.0030725847 | 12.97484 | 0.168332 | 0.0307808899 | 12.86389 | 0.100336 | 0.0916742892 | 12.80854 | 0.111252 | 0.1509969942 | 12.88425 | 0.100766 | 0.2251203966 | 12.80793 | 0.10943 | 0.2668607616 | 12.77742 | 0.136904 | 0.2945140237 | 12.83293 | 0.096212 | 3.11853e-05 | 3.11853 | 22.23234 | 0.05441103 | 3.07816e-06 | 0.307816 | 12.86055 | 2.498872 | 0.4341603435 | 23.16825 | 25.56393 | 21.2245 | 22.71634 | 21.98452 | 22.23234 | 0.4025734653 | 0.3686865717 | 9.642848 | 10.13115 | 17.8307 | 198.3207 | 12.86055 | 12.8232 | 12.83293 | 0.2251203966 | 0.2945140237 | 9.371791
560 | MOTMAK_clean | MOTMAK_clean | [Li].[O-]C(=O)c1cccc(c1)C(=O)[O-] MOFid-v1.UNKNOWN.cat0;MOTMAK_clean | [Li] | [O-]C(=O)c1cccc(c1)C(=O)[O-] | UNKNOWN | 0 | Li | 4 | O32 | 1 | 2.7 | Li节点 (CN=4) | M-M=2.7Å | 5.72133 | 5.32598 | 5.72133 | 0.997473 | 1372.13 | 1375.6 | 0 | 0 | 0.5098 | 0.511092 | 0 | Li | Li | Yes | Li | 0.9974615 | 1185.286 | 72 | 9.6196 | 9.6196 | 12.817 | 1185.286 | 8 | 4 | 32 | 16 | 0 | 16 | 0 | 0 | 0 | 0 | 0 | 0 | 0 | 0 | 0 | 0 | 0 | 0.4444444 | 0 | 0.2222222 | 5.541293 | 31.4717 | 0.55386 | 0.00513044 | 23.93283 | 0.177635 | 0.0135498238 | 24.01877 | 0.09331 | 0.1341171153 | 24.07866 | 0.057148 | 0.6720876443 | 24.75926 | 0.07115 | 1.799419 | 26.16347 | 0.248761 | 1.273906 | 25.50398 | 0.213631 | 4.189361272 | 29.21097 | 0.296323 | 8.664989 | 35.51109 | 2.178604 | 5.541293 | 31.4717 | 0.55386 | 9.309365 | 36.15353 | 0.861342 | 6.687558 | 33.07712 | 0.489475 | 7.859354 | 34.29 | 1.115747 | 0.2314667272 | 0.2314667272 | 24.31444 | 0.123825 | 1.061966 | 25.2011 | 0.107125 | 1.839312 | 25.98787 | 0.108242 | 0.6677335979 | 15.88697 | 0.0083257483 | 15.73282 | 0.055347 | 0.0857895406 | 15.75097 | 0.04843 | 0.2474705789 | 15.81189 | 0.027194 | 0.3967839405 | 15.85803 | 0.05724 | 0.5674968942 | 15.88479 | 0.059618 | 0.6677335979 | 15.88697 | 0.037835 | 0.7349482145 | 15.95288 | 0.047114 | 0.000133953 | 13.3953 | 23.91318 | 0.01072047 | 8.64647e-06 | 0.864647 | 15.75277 | 5.309826 | 1.799419 | 26.48371 | 27.8311 | 25.64755 | 25.97248 | 25.47557 | 23.91318 | 1.665302 | 1.567952208 | 15.854 | 15.49222 | 16.17788 | 66.63932 | 15.75277 | 15.8766 | 15.95288 | 0.5674968942 | 0.7349482145 | 8.160411
561 | MOYYIJ_clean | MOYYIJ_clean | [Cu][Cu].[O-]C(=O)c1ccc(cc1)c1cccc(c1)C(=O)[O-] MOFid-v1.nbo.cat0;MOYYIJ_clean | [Cu][Cu] | [O-]C(=O)c1ccc(cc1)c1cccc(c1)C(=O)[O-] | nbo | 0 | Cu | 4 | O24 | 1 | 2.637 | Cu节点 (CN=4) | M-M=2.64Å | 12.42053 | 9.37645 | 12.42053 | 0.730593 | 2207 | 3020.84 | 0 | 0 | 0.7162 | 0.980299 | 0 | Cu | Cu | Yes | Cu | 0.7305935 | 4142.43 | 162 | 14.297 | 18.9017 | 18.9017 | 4142.43 | 6 | 4 | 84 | 48 | 0 | 24 | 0 | 0 | 0 | 6 | 0 | 0 | 0 | 0 | 0 | 0 | 0 | 0.5185185 | 0 | 0.1481481 | 3.56884 | 22.55862 | 0.586542 | 0.0027045515 | 24.10974 | 0.178389 | 0.006826535 | 24.28909 | 0.284768 | 0.0670148089 | 24.31547 | 0.185223 | 0.3177790889 | 24.31387 | 0.224951 | 0.8646128877 | 24.03417 | 0.470507 | 0.6051336877 | 24.28429 | 0.359672 | 2.234396221 | 23.7518 | 0.322333 | 14.74666 | 24.70056 | 0.881141 | 3.56884 | 22.55862 | 0.586542 | 17.69192 | 28.02283 | 0.861425 | 5.355878 | 21.24726 | 0.505742 | 9.470944 | 20.46816 | 0.825504 | 0.1161974099 | 0.1161974099 | 23.18817 | 0.165764 | 0.5533448409 | 23.09303 | 0.395464 | 1.017058 | 22.96025 | 0.519026 | 0.4083255536 | 14.21694 | 0.0048284132 | 14.36734 | 0.299906 | 0.0476005641 | 14.3195 | 0.204288 | 0.142063256 | 14.2669 | 0.075325 | 0.231752403 | 14.13512 | 0.1725 | 0.3399961909 | 14.21287 | 0.194435 | 0.4083255536 | 14.21694 | 0.229082 | 0.4544012353 | 14.09811 | 0.124726 | 6.65775e-05 | 6.65775 | 24.18306 | 0.0180217 | 4.77745e-06 | 0.477745 | 14.30277 | 3.452642 | 0.8646128877 | 25.29605 | 27.49319 | 23.99845 | 24.39651 | 24.21078 | 24.18306 | 0.7975980788 | 0.7484154778 | 12.71504 | 13.93578 | 16.87121 | 111.1049 | 14.30277 | 14.18831 | 14.09811 | 0.3399961909 | 0.4544012353 | 9.880293
562 | MUBZOA_auto | MUBZOA_auto | [O-]C(=O)c1ccc(cc1)C#Cc1cc(cc(c1)C#Cc1ccc(cc1)C(=O)[O-])c1cc(C#Cc2ccc(cc2)C(=O)[O-])cc(c1)C#Cc1ccc(cc1)C(=O)[O-].[O]12[Zr]34[OH]5[Zr]62[OH]2[Zr]71[OH]4[Zr]14[O]3[Zr]35[O]6[Zr]2([O]71)[OH]43 MOFid-v1.ftw,ttv.cat0;MUBZOA_auto | [O]12[Zr]34[OH]5[Zr]62[OH]2[Zr]71[OH]4[Zr]14[O]3[Zr]35[O]6[Zr]2([O]71)[OH]43 | [O-]C(=O)c1ccc(cc1)C#Cc1cc(cc(c1)C#Cc1ccc(cc1)C(=O)[O-])c1cc(C#Cc2ccc(cc2)C(=O)[O-])cc(c1)C#Cc1ccc(cc1)C(=O)[O-] | ftw | 0 | Zr | 8 | O48 | 1 | 3.34 | Zr节点 (CN=8) | M-M=3.34Å | 18.72717 | 7.12 | 18.72717 | 0.441638 | 1990.25 | 4506.52 | 0 | 0 | 0.8132 | 1.84133 | 0.00045286 | Zr | Zr | No |  | 0.441638 | 10751.43 | 252 | 22.071 | 22.071 | 22.071 | 10751.43 | 6 | 4 | 144 | 70 | 0 | 32 | 0 | 0 | 0 | 0 | 0 | 0 | 0 | 0 | 0 | 6 | 0 | 0.5714286 | 0 | 0.1269841 | 0.4770933526 | 11.18605 | 0.26155 | 0.0001923464 | 11.33422 | 1.935134 | 0.0004655657 | 11.26727 | 1.097925 | 0.0047234152 | 11.17489 | 0.235958 | 0.0239514965 | 11.22476 | 0.158867 | 0.0717299016 | 11.22402 | 0.104359 | 0.0473565545 | 11.14984 | 0.238616 | 0.2346232472 | 11.19957 | 0.288084 | 5.710091 | 12.51204 | 0.17855 | 0.4770933526 | 11.18605 | 0.26155 | 18.07054 | 16.62736 | 0.143026 | 0.9441431638 | 11.2135 | 0.235818 | 2.483378 | 11.5284 | 0.150753 | 0.0211209446 | 0.0211209446 | 10.38998 | 0.096636 | 0.1092024748 | 10.48762 | 0.187904 | 0.2173208155 | 10.42255 | 0.141195 | 0.1607075911 | 6.79078 | 0.0019999653 | 6.79879 | 0.131076 | 0.0179887586 | 6.80864 | 0.107513 | 0.0537542576 | 6.83353 | 0.131801 | 0.0897864186 | 6.854 | 0.087185 | 0.1332479588 | 6.86014 | 0.061413 | 0.1607075911 | 6.79078 | 0.120447 | 0.1792296738 | 6.81482 | 0.061826 | 4.69069e-06 | 0.469069 | 11.19884 | 0.02542867 | 1.79865e-06 | 0.179865 | 6.832352 | 0.455972408 | 0.0717299016 | 12.35239 | 12.86945 | 12.82704 | 11.36067 | 11.19954 | 11.19884 | 0.0670064864 | 0.050608957 | 2.691595 | 2.607895 | 29.86348 | 1295.547 | 6.832352 | 6.834973 | 6.81482 | 0.1332479588 | 0.1792296738 | 4.366493
563 | MUVLUM_clean | MUVLUM_clean | [O-]C(=O)c1cc2c(c(c1)S([O])([O])[O])cc(cc2S([O])([O])[O])C(=O)[O-].[Zn].n1ccc(cc1)c1ccncc1 MOFid-v1.UNKNOWN.cat0;MUVLUM_clean | [Zn] | [O-]C(=O)c1cc2c(c(c1)S([O])([O])[O])cc(cc2S([O])([O])[O])C(=O)[O-].n1ccc(cc1)c1ccncc1 | UNKNOWN | 0 | Zn | 4 | O14,N4 | 0.778 | 3.29 | Zn节点 (CN=4) | M-M=3.29Å | 8.4023 | 7.67137 | 8.36811 | 1.09338 | 1571.87 | 1437.62 | 0 | 0 | 0.597 | 0.546011 | 0 | Zn | Zn | Yes | Zn | 1.093335 | 2567.835 | 128 | 12.639 | 13.9706 | 16.285 | 2567.835 | 4 | 6 | 56 | 28 | 4 | 30 | 0 | 6 | 4 | 0 | 0 | 0 | 0 | 0 | 0 | 0 | 0 | 0.4375 | 0.03125 | 0.234375 | 2.560685015 | 22.46561 | 0.295835 | 0.0010349786 | 21.81536 | 0.739758 | 0.0026400169 | 22.04687 | 0.297134 | 0.0266153793 | 21.83241 | 0.210116 | 0.1336551705 | 21.93819 | 0.076809 | 0.391721345 | 21.8347 | 0.190864 | 0.2657151596 | 21.82876 | 0.132508 | 1.265266 | 21.72747 | 0.297648 | 8.554324 | 31.48358 | 1.278191 | 2.560685015 | 22.46561 | 0.295835 | 9.339913 | 34.01509 | 1.064376 | 4.840168 | 24.83935 | 0.672866 | 7.453156 | 28.87763 | 0.408339 | 0.0571472493 | 0.0571472493 | 20.80915 | 0.199371 | 0.2845336998 | 20.96533 | 0.174715 | 0.5579241296 | 20.99041 | 0.255001 | 0.2215445711 | 12.848 | 0.0025907323 | 12.86483 | 0.167033 | 0.025363548 | 12.86413 | 0.100598 | 0.075310303 | 12.96486 | 0.083489 | 0.1261540395 | 12.84935 | 0.103257 | 0.1869302854 | 12.87007 | 0.083471 | 0.2215445711 | 12.848 | 0.159233 | 0.2445605247 | 12.86542 | 0.03121 | 2.68095e-05 | 2.68095 | 21.97619 | 0.02290145 | 2.55066e-06 | 0.255066 | 12.89447 | 2.503538 | 0.391721345 | 23.34055 | 25.50877 | 21.43198 | 23.08089 | 21.86722 | 21.97619 | 0.3651059657 | 0.3345740957 | 10.47774 | 10.51081 | 17.36154 | 216.1447 | 12.89447 | 12.85581 | 12.86542 | 0.1869302854 | 0.2445605247 | 9.081719
564 | NANYUX03_clean | NANYUX03_clean | [O-]C(=O)c1cc(cc(c1)C(=O)[O-])C(=O)[O-].[Zn] MOFid-v1.sql.cat0;NANYUX03_clean | [Zn] | [O-]C(=O)c1cc(cc(c1)C(=O)[O-])C(=O)[O-] | sql | 0 | Zn | 6 | O24 | 1 | 3.853 | Zn节点 (CN=6) | M-M=3.85Å | 5.54429 | 4.75767 | 5.52159 | 1.04137 | 1912.89 | 1836.9 | 0 | 0 | 0.6486 | 0.622835 | 0 | Zn | Zn | No |  | 1.041329 | 1738.132 | 76 | 9.4299 | 16.49 | 11.2803 | 1738.132 | 4 | 4 | 36 | 12 | 0 | 24 | 0 | 0 | 4 | 0 | 0 | 0 | 0 | 0 | 0 | 0 | 0 | 0.4736842 | 0 | 0.3157895 | 4.11743934 | 25.35316 | 0.244706 | 0.0017633409 | 20.95254 | 0.390486 | 0.0047650977 | 21.15779 | 0.117753 | 0.0446772498 | 21.12315 | 0.045434 | 0.2275244943 | 21.41752 | 0.103565 | 0.6898281529 | 21.90484 | 0.169812 | 0.4616513244 | 21.61942 | 0.058789 | 2.238105 | 23.39192 | 0.131418 | 8.859835 | 30.92037 | 0.808934 | 4.11743934 | 25.35316 | 0.244706 | 9.694268 | 32.04341 | 1.449656 | 5.973863 | 27.41731 | 0.210311 | 7.882909 | 29.35509 | 0.509835 | 0.0966346515 | 0.0966346515 | 21.26332 | 0.040168 | 0.4747948398 | 21.68586 | 0.050122 | 0.9310414732 | 22.10752 | 0.098062 | 0.3658983434 | 14.04591 | 0.0044083524 | 13.94907 | 0.092362 | 0.0430362215 | 13.99743 | 0.036585 | 0.1267694348 | 13.99043 | 0.059146 | 0.2091546606 | 14.00813 | 0.05263 | 0.3109162514 | 14.03989 | 0.042138 | 0.3658983434 | 14.04591 | 0.05269 | 0.4087256141 | 14.0892 | 0.064713 | 4.50998e-05 | 4.50998 | 21.0678 | 0.01167492 | 4.32771e-06 | 0.432771 | 13.97262 | 4.020805 | 0.6898281529 | 23.71155 | 25.53285 | 21.94671 | 23.6551 | 21.64726 | 21.0678 | 0.6451509031 | 0.5931935014 | 11.09347 | 10.42117 | 17.03134 | 131.1431 | 13.97262 | 14.03131 | 14.0892 | 0.3109162514 | 0.4087256141 | 7.095174
565 | NAWWUG_clean | NAWWUG_clean | [Ni].[O-]C(=O)c1cc(cc(c1)C(=O)[O-])C(=O)[O-].n1ccncc1 MOFid-v1.ERROR.cat0;NAWWUG_clean | [Ni] | [O-]C(=O)c1cc(cc(c1)C(=O)[O-])C(=O)[O-].n1ccncc1 | ERROR | 0 | Ni | 6 | O20,N12 | 0.625 | 4.285 | Ni节点 (CN=6) | M-M=4.29Å | 5.71546 | 4.10727 | 5.46236 | 1.11201 | 1652.38 | 1485.94 | 0 | 0 | 0.5826 | 0.523916 | 0 | Ni | Ni | Yes | Ni | 1.11201 | 2480.58 | 138 | 20.395 | 6.941 | 20.07 | 2480.58 | 6 | 5 | 60 | 36 | 12 | 24 | 0 | 0 | 0 | 0 | 6 | 0 | 0 | 0 | 0 | 0 | 0 | 0.4347826 | 0.08695652 | 0.173913 | 4.068732 | 26.75164 | 0.918526 | 0.0132419058 | 33.66332 | 0.216406 | 0.0320428158 | 33.67422 | 0.072565 | 0.3063246541 | 33.51728 | 0.208178 | 1.037596 | 33.3632 | 0.665635 | 1.937276 | 31.18315 | 0.755912 | 1.603651 | 32.23832 | 0.708396 | 3.137135 | 27.56707 | 0.486702 | 7.779922 | 30.51368 | 1.277544 | 4.068732 | 26.75164 | 0.918526 | 8.361916 | 29.97865 | 1.122068 | 5.350125 | 26.68096 | 0.896722 | 6.929185 | 29.08557 | 1.359186 | 0.2821321682 | 0.2821321682 | 32.77156 | 0.229164 | 1.017969 | 31.51333 | 0.651269 | 1.620513 | 30.79841 | 0.567481 | 0.4080835923 | 18.58303 | 0.0049588952 | 18.91835 | 0.183441 | 0.0486746796 | 18.85762 | 0.047283 | 0.1419907036 | 18.692 | 0.097206 | 0.2390052056 | 18.57458 | 0.190933 | 0.3390465902 | 18.63775 | 0.262666 | 0.4080835923 | 18.58303 | 0.275545 | 0.4526346382 | 18.46963 | 0.20721 | 0.000340526 | 34.0526 | 33.79076 | 0.03425474 | 4.98166e-06 | 0.498166 | 18.80055 | 3.7866 | 1.937276 | 32.90246 | 34.67123 | 32.4587 | 31.57745 | 32.26156 | 33.79076 | 1.630952 | 1.655144 | 28.56947 | 68.35593 | 15.96249 | 72.14566 | 18.80055 | 18.59845 | 18.46963 | 0.3390465902 | 0.4526346382 | 14.99021
566 | NAYZUK_SL | NAYZUK_SL | [In].[O-]C(=O)c1ccc(c2c1cccc2)C(=O)[O-].[OH] MOFid-v1.UNKNOWN.cat0;NAYZUK_SL | [In] | [O-]C(=O)c1ccc(c2c1cccc2)C(=O)[O-].[OH] | UNKNOWN | 0 | In | 6 | O48 | 1 | 3.591 | In节点 (CN=6) | M-M=3.59Å | 9.49894 | 7.59757 | 9.49894 | 1.33539 | 970.819 | 726.992 | 135.046 | 101.128 | 0.563 | 0.421599 | 0 | In | In | No |  | 1.335392 | 3441.974 | 200 | 21.893 | 21.893 | 7.1812 | 3441.974 | 8 | 4 | 96 | 56 | 0 | 40 | 0 | 0 | 0 | 0 | 0 | 0 | 0 | 0 | 0 | 0 | 0 | 0.48 | 0 | 0.2 | 4.23757 | 30.08289 | 0.709817 | 0.0065616058 | 32.78325 | 0.250461 | 0.017167202 | 32.67145 | 0.215344 | 0.1536546991 | 32.71797 | 0.444403 | 0.5840721055 | 31.36049 | 0.876533 | 1.221413 | 27.92212 | 1.256907 | 0.9440572442 | 28.62517 | 0.482942 | 2.886693348 | 27.50229 | 0.390732 | 6.382157 | 36.04396 | 1.935803 | 4.23757 | 30.08289 | 0.709817 | 6.69599 | 36.65311 | 3.041001 | 5.193619 | 33.39884 | 1.396519 | 6.005634 | 36.01012 | 2.020599 | 0.1614288246 | 0.1614288246 | 29.68557 | 0.335931 | 0.6554854529 | 27.72861 | 0.415148 | 1.135377954 | 27.12405 | 0.729442 | 0.2988940146 | 15.8597 | 0.0035224037 | 15.8341 | 0.260466 | 0.0352274236 | 15.85093 | 0.150042 | 0.1039278428 | 15.81159 | 0.200451 | 0.1699413002 | 15.79997 | 0.207995 | 0.2526071467 | 15.98031 | 0.25176 | 0.2988940146 | 15.8597 | 0.170646 | 0.3293029706 | 15.75097 | 0.219288 | 0.00017165 | 17.165 | 32.74967 | 0.05172395 | 3.51558e-06 | 0.351558 | 15.8484 | 4.076141 | 1.221413 | 29.80266 | 31.45876 | 29.95833 | 27.9909 | 29.30259 | 32.74967 | 1.067758 | 1.059983839 | 24.17613 | 48.82551 | 15.90021 | 91.67574 | 15.8484 | 15.87999 | 15.75097 | 0.2526071467 | 0.3293029706 | 16.90127
567 | NEHZIK_clean | NEHZIK_clean | [O-]C(=O)C=Cc1cnc[nH]1.[Zn] MOFid-v1.dia.cat3;NEHZIK_clean | [Zn] | [O-]C(=O)C=Cc1cnc[nH]1 | dia | 3 | Zn | 6 | O32,N16 | 0.667 | 6.536 | Zn节点 (CN=6) | M-M=6.54Å | 7.34019 | 4.77821 | 7.34019 | 1.20148 | 1239.75 | 1031.85 | 0 | 0 | 0.5382 | 0.447947 | 0 | Zn | Zn | Yes | Zn | 1.201447 | 3755.109 | 248 | 17.1193 | 17.1193 | 17.1193 | 3755.109 | 8 | 5 | 96 | 80 | 32 | 32 | 0 | 0 | 8 | 0 | 0 | 0 | 0 | 0 | 0 | 0 | 0 | 0.3870968 | 0.1290323 | 0.1290323 | 2.186288 | 24.75527 | 0.262867 | 0.0009016863 | 20.53577 | 0.299287 | 0.002235814 | 20.63312 | 0.152818 | 0.021541562 | 20.71733 | 0.070715 | 0.1092696595 | 20.9009 | 0.134869 | 0.3321747963 | 21.27546 | 0.116956 | 0.2197147314 | 21.09176 | 0.167514 | 1.106673 | 22.695 | 0.299001 | 5.33709 | 32.23722 | 1.713088 | 2.186288 | 24.75527 | 0.262867 | 5.852294 | 33.90585 | 1.31634 | 3.456 | 27.39689 | 0.265819 | 4.686072958 | 29.93491 | 0.735493 | 0.0481850123 | 0.0481850123 | 20.69549 | 0.052054 | 0.2382729078 | 20.97523 | 0.051905 | 0.4756832331 | 21.34357 | 0.138313 | 0.2007310143 | 13.72344 | 0.0023025204 | 13.64702 | 0.139173 | 0.023234524 | 13.65753 | 0.078517 | 0.0693976428 | 13.68835 | 0.104585 | 0.1131662324 | 13.68991 | 0.046751 | 0.1691282892 | 13.73269 | 0.075676 | 0.2007310143 | 13.72344 | 0.048398 | 0.2206946252 | 13.76031 | 0.101292 | 2.15853e-05 | 2.15853 | 20.68838 | 0.009591595 | 2.32761e-06 | 0.232761 | 13.66504 | 2.138103 | 0.3321747963 | 23.20175 | 25.09753 | 21.34405 | 23.16369 | 21.08937 | 20.68838 | 0.3106332343 | 0.283989784 | 9.820202 | 9.27359 | 17.55497 | 249.9177 | 13.66504 | 13.71535 | 13.76031 | 0.1691282892 | 0.2206946252 | 7.023344
568 | NEVQAH_charged | NEVQAH_charged | Cl[Cu].[Cu].n1ncn(c1)n1cnnc1 MOFid-v1.bcu.cat0;NEVQAH_charged | Cl[Cu] | n1ncn(c1)n1cnnc1 | bcu | 0 | Cu,Hg | 7 | N80,Cl32 | 0 | 3.52 | Cu节点 (CN=7) | M-M=3.52Å | 6.33826 | 5.17201 | 6.33534 | 1.7631 | 1025.51 | 581.65 | 0 | 0 | 0.477 | 0.270547 | 0 | Cu,Hg | Cu | Yes | Cu | 1.763072 | 4326.463 | 264 | 13.2342 | 18.0808 | 18.0808 | 4326.463 | 16 | 6 | 64 | 64 | 96 | 0 | 0 | 0 | 0 | 12 | 0 | 0 | 0 | 0 | 0 | 0 | 0 | 0.2424242 | 0.3636364 | 0 | 1.909269339 | 29.05218 | 0.522666 | 0.0010898176 | 23.90532 | 0.424877 | 0.0027932529 | 23.83081 | 0.305786 | 0.0278141597 | 23.71661 | 0.124794 | 0.138126562 | 23.91612 | 0.118013 | 0.4169851801 | 24.7574 | 0.111573 | 0.2769184434 | 24.3805 | 0.176783 | 1.258688 | 26.74506 | 0.629704 | 3.18754 | 33.19016 | 1.793655 | 1.909269339 | 29.05218 | 0.522666 | 3.431313 | 33.1466 | 1.281622 | 2.426059 | 30.90389 | 0.636703 | 2.913078 | 32.74302 | 1.482212 | 0.0500676644 | 0.0500676644 | 23.4641 | 0.116554 | 0.2464756599 | 24.01672 | 0.219955 | 0.4715658596 | 24.60597 | 0.4208 | 0.179232143 | 15.49831 | 0.0021592267 | 15.19438 | 0.094049 | 0.021430359 | 15.31073 | 0.057096 | 0.0627182566 | 15.34721 | 0.050302 | 0.1025380977 | 15.37316 | 0.052605 | 0.1508710337 | 15.39963 | 0.142471 | 0.179232143 | 15.49831 | 0.163605 | 0.1982556514 | 15.50146 | 0.03469 | 2.74946e-05 | 2.74946 | 23.66675 | 0.02754255 | 2.14053e-06 | 0.214053 | 15.29032 | 1.859202 | 0.4169851801 | 25.63744 | 27.36846 | 24.37361 | 25.17026 | 24.35134 | 23.66675 | 0.3891710204 | 0.3669175157 | 13.81926 | 12.84476 | 16.49894 | 201.3856 | 15.29032 | 15.4237 | 15.50146 | 0.1508710337 | 0.1982556514 | 8.376438
569 | NIBHUC_clean | NIBHUC_clean | [Cu][Cu].[O-]C(=O)c1ccc(cc1)C1=NC2=[N]=C(N=C3N2C(=[N]=C([N]3)c2ccc(cc2)C(=O)[O-])[N]1)c1ccc(cc1)C(=O)[O-].[O-]C(=O)c1ccc(cc1)C1=[N]=C2N3C(=[N]=C([N]C3=[N]=C([N]2)c2ccc(cc2)C(=O)[O-])c2ccc(cc2)C(=O)[O-])[N]1.[O][C](c1ccc(cc1)C1=NC2=NC(=[N]=C3N2C(=NC(=N3)c2ccc(cc2)C(=O)[O-])[N]1)c1ccc(cc1)C(=O)[O-])[O].[O][C](c1ccc(cc1)C1=NC2=[N]=C([N]C3=[N]=C(N=C([N]1)N23)c1ccc(cc1)C(=O)[O-])c1ccc(cc1)C(=O)[O-])[O] MOFid-v1.tbo.cat1;NIBHUC_clean | [Cu][Cu] | [O-]C(=O)c1ccc(cc1)C1=NC2=[N]=C(N=C3N2C(=[N]=C([N]3)c2ccc(cc2)C(=O)[O-])[N]1)c1ccc(cc1)C(=O)[O-].[O-]C(=O)c1ccc(cc1)C1=[N]=C2N3C(=[N]=C([N]C3=[N]=C([N]2)c2ccc(cc2)C(=O)[O-])c2ccc(cc2)C(=O)[O-])[N]1.[O][C](c1ccc(cc1)C1=NC2=NC(=[N]=C3N2C(=NC(=N3)c2ccc(cc2)C(=O)[O-])[N]1)c1ccc(cc1)C(=O)[O-])[O].[O][C](c1ccc(cc1)C1=NC2=[N]=C([N]C3=[N]=C(N=C([N]1)N23)c1ccc(cc1)C(=O)[O-])c1ccc(cc1)C(=O)[O-])[O] | tbo | 1 | Cu | 4 | O96 | 1 | 2.63 | Cu节点 (CN=4) | M-M=2.63Å | 18.86769 | 11.8721 | 18.86769 | 0.449382 | 1927.35 | 4288.89 | 0 | 0 | 0.8286 | 1.84387 | 0 | Cu | Cu | Yes | Cu | 0.4493819 | 36996.26 | 856 | 37.2911 | 37.2911 | 37.5132 | 36996.26 | 24 | 5 | 432 | 192 | 112 | 96 | 0 | 0 | 0 | 24 | 0 | 0 | 0 | 0 | 0 | 0 | 0 | 0.5046729 | 0.1308411 | 0.1121495 | 1.385673 | 15.2906 | 0.267661 | 0.0005443489 | 14.65261 | 1.785004 | 0.0012784708 | 14.90494 | 1.172224 | 0.0131792362 | 15.08218 | 0.175894 | 0.0654866706 | 14.88786 | 0.111728 | 0.2025377422 | 15.08227 | 0.14868 | 0.132436591 | 14.90359 | 0.072133 | 0.6707227406 | 15.18762 | 0.061184 | 21.309 | 20.3485 | 0.295942 | 1.385673 | 15.2906 | 0.267661 | 33.85302 | 24.47227 | 0.371772 | 2.69609 | 15.30931 | 0.215922 | 7.648352 | 15.95193 | 0.366638 | 0.0462996205 | 0.0462996205 | 13.94175 | 0.189196 | 0.2373560956 | 13.96084 | 0.090162 | 0.4693885588 | 13.94843 | 0.271306 | 0.2792110324 | 8.58813 | 0.0031712069 | 8.45286 | 0.206497 | 0.0313475049 | 8.61668 | 0.124828 | 0.0930187392 | 8.60946 | 0.070014 | 0.1559584562 | 8.58175 | 0.110366 | 0.229355665 | 8.54881 | 0.120483 | 0.2792110324 | 8.58813 | 0.105247 | 0.3069079038 | 8.55237 | 0.037373 | 1.32157e-05 | 1.32157 | 14.96746 | 0.02293593 | 3.11628e-06 | 0.311628 | 8.59367 | 1.339373 | 0.2025377422 | 16.64523 | 17.76 | 15.4205 | 16.7552 | 14.95791 | 14.96746 | 0.189358506 | 0.1562381217 | 4.415364 | 4.240858 | 23.04349 | 430.9744 | 8.59367 | 8.572897 | 8.55237 | 0.229355665 | 0.3069079038 | 6.373792
570 | NIZZAY_clean | NIZZAY_clean | I[Zn]I.n1ccc(cc1)C1=NC(=[N]=C([N]1)c1ccncc1)c1ccncc1 MOFid-v1.srs.cat1;NIZZAY_clean | I[Zn]I | n1ccc(cc1)C1=NC(=[N]=C([N]1)c1ccncc1)c1ccncc1 | srs | 1 | Zn | 4 | I48,N48 | 0 | 6.935 | Zn节点 (CN=4) | M-M=6.93Å | 8.39896 | 7.78516 | 8.38426 | 1.2112 | 2073.27 | 1711.74 | 0 | 0 | 0.6754 | 0.557627 | 0 | Zn | Zn | No |  | 1.211182 | 17354.05 | 648 | 13.839 | 27.91 | 44.93 | 17354.05 | 24 | 5 | 288 | 192 | 96 | 0 | 0 | 0 | 24 | 0 | 0 | 0 | 0 | 0 | 0 | 0 | 0 | 0.4444444 | 0.1481481 | 0 | 2.994501 | 23.85789 | 0.248496 | 0.0016984656 | 24.1711 | 0.46804 | 0.00444366 | 24.14133 | 0.37481 | 0.0420054242 | 24.09019 | 0.214346 | 0.2110402752 | 24.03159 | 0.250525 | 0.5978223657 | 24.05535 | 0.408307 | 0.4155118335 | 24.13072 | 0.133221 | 1.689691 | 23.61449 | 0.275776 | 8.288283015 | 29.07279 | 1.402909 | 2.994501 | 23.85789 | 0.248496 | 9.125862 | 30.17784 | 1.621178 | 4.677248384 | 24.45894 | 0.960296 | 7.040098 | 26.83351 | 0.413129 | 0.0790339491 | 0.0790339491 | 23.04695 | 0.236966 | 0.3810487816 | 22.87833 | 0.161707 | 0.7042391351 | 22.67559 | 0.283425 | 0.2284949717 | 13.33429 | 0.0027313697 | 13.31333 | 0.341122 | 0.0265513622 | 13.24566 | 0.078822 | 0.0774717558 | 13.29649 | 0.061887 | 0.1297568467 | 13.30514 | 0.060384 | 0.192143858 | 13.27183 | 0.078432 | 0.2284949717 | 13.33429 | 0.050226 | 0.2551312571 | 13.27839 | 0.105188 | 4.34423e-05 | 4.34423 | 24.15768 | 0.02884848 | 2.64122e-06 | 0.264122 | 13.27602 | 2.915468 | 0.5978223657 | 25.1653 | 26.98259 | 23.88644 | 24.62688 | 24.07255 | 24.15768 | 0.5558169415 | 0.5187884166 | 15.55663 | 16.44782 | 16.08563 | 149.3705 | 13.27602 | 13.30375 | 13.27839 | 0.192143858 | 0.2551312571 | 10.88167
571 | NUDLIJ_clean | NUDLIJ_clean | [Mg].[O-]C(=O)c1ccnc(c1)C(=O)[O-].[OH] MOFid-v1.UNKNOWN.cat0;NUDLIJ_clean | [Mg] | [O-]C(=O)c1ccnc(c1)C(=O)[O-].[OH] | UNKNOWN | 0 | Mg | 6 | O64,N8 | 0.889 | 3.087 | Mg节点 (CN=6) | M-M=3.09Å | 6.93743 | 5.78938 | 6.89446 | 1.14165 | 1419.26 | 1243.17 | 0 | 0 | 0.5428 | 0.475454 | 0 | Mg | Mg | No |  | 1.141646 | 2543.286 | 148 | 10.8609 | 14.3088 | 17.0198 | 2543.286 | 12 | 5 | 56 | 32 | 8 | 40 | 0 | 0 | 0 | 0 | 0 | 0 | 0 | 0 | 0 | 0 | 0 | 0.3783784 | 0.05405405 | 0.2702703 | 4.076447 | 28.44441 | 0.380744 | 0.0022852324 | 22.14724 | 0.278185 | 0.0057428675 | 22.03829 | 0.154267 | 0.0580148768 | 22.20888 | 0.093009 | 0.2856135343 | 22.45119 | 0.064055 | 0.8549128103 | 23.357 | 0.217175 | 0.5763122467 | 22.94058 | 0.1152 | 2.587591 | 25.81024 | 0.287193 | 7.13374 | 33.94271 | 0.736334 | 4.076447 | 28.44441 | 0.380744 | 7.605560669 | 34.03541 | 1.642226 | 5.344458 | 30.63003 | 0.39836 | 6.503178 | 32.33667 | 0.608518 | 0.1147977775 | 0.1147977775 | 22.22917 | 0.098272 | 0.5466256725 | 22.84074 | 0.173857 | 1.027795 | 23.39628 | 0.035406 | 0.3982047162 | 14.71876 | 0.0049588827 | 14.61191 | 0.099256 | 0.0479017109 | 14.60762 | 0.02763 | 0.141219734 | 14.60756 | 0.048596 | 0.2302365638 | 14.63149 | 0.035514 | 0.3314754549 | 14.64271 | 0.102449 | 0.3982047162 | 14.71876 | 0.07506 | 0.4389195024 | 14.73425 | 0.047522 | 5.63771e-05 | 5.63771 | 22.05587 | 0.01768715 | 4.85664e-06 | 0.485664 | 14.56889 | 3.961649 | 0.8549128103 | 24.71421 | 26.30495 | 23.24934 | 24.58832 | 22.91626 | 22.05587 | 0.7968979335 | 0.7401150328 | 12.89557 | 11.60825 | 16.56807 | 110.6131 | 14.56889 | 14.66432 | 14.73425 | 0.3314754549 | 0.4389195024 | 7.486982
572 | NUNPAP_clean | NUNPAP_clean | [Ni].[O-]C(=O)c1cc(cc(c1)C(=O)[O-])C(=O)[O-] MOFid-v1.dia.cat0;NUNPAP_clean | [Ni] | [O-]C(=O)c1cc(cc(c1)C(=O)[O-])C(=O)[O-] | dia | 0 | Ni | 4 | O16 | 1 | 9.739 | Ni节点 (CN=4) | M-M=9.74Å | 6.01151 | 4.33549 | 6.00656 | 0.794607 | 2195.03 | 2762.41 | 0 | 0 | 0.6796 | 0.855265 | 0 | Ni | Ni | Yes | Ni | 0.7946073 | 3953.217 | 148 | 11.1918 | 11.1918 | 31.561 | 3953.217 | 4 | 4 | 72 | 24 | 0 | 48 | 0 | 0 | 0 | 0 | 4 | 0 | 0 | 0 | 0 | 0 | 0 | 0.4864865 | 0 | 0.3243243 | 2.562581 | 20.36119 | 0.095233 | 0.0009867624 | 18.27254 | 0.372417 | 0.0024257908 | 18.19325 | 0.226091 | 0.0235060893 | 18.27699 | 0.106266 | 0.1202176118 | 18.35211 | 0.032166 | 0.365504417 | 18.56596 | 0.071496 | 0.2435452871 | 18.42551 | 0.103378 | 1.227985 | 19.31172 | 0.11608 | 11.69957 | 27.44685 | 0.57072 | 2.562581 | 20.36119 | 0.095233 | 13.43204 | 29.23417 | 0.723809 | 5.176755 | 22.33428 | 0.239123 | 9.360046 | 25.68997 | 0.319332 | 0.063076435 | 0.063076435 | 18.4462 | 0.096802 | 0.3174291194 | 18.60059 | 0.060782 | 0.6279509023 | 18.82327 | 0.066968 | 0.2881258012 | 12.10584 | 0.0032686503 | 11.97809 | 0.204185 | 0.0328450903 | 12.04432 | 0.074729 | 0.0964795159 | 12.06486 | 0.062054 | 0.1596998537 | 12.05838 | 0.048111 | 0.2392898744 | 12.10531 | 0.048103 | 0.2881258012 | 12.10584 | 0.060365 | 0.3166626165 | 12.10262 | 0.057633 | 2.37866e-05 | 2.37866 | 18.26465 | 0.01480075 | 3.25899e-06 | 0.325899 | 12.05842 | 2.499504 | 0.365504417 | 20.93377 | 22.74909 | 18.87103 | 21.18121 | 18.44786 | 18.26465 | 0.3419983277 | 0.302427982 | 7.637273 | 7.298764 | 18.67234 | 233.348 | 12.05842 | 12.08984 | 12.10262 | 0.2392898744 | 0.3166626165 | 6.20623
573 | OCUMOR_clean | OCUMOR_clean | [Mn].[O-]C(=O)c1cc(C(=O)[O-])c(c(c1)N(=O)=O)c1c(cc(cc1N(=O)=O)C(=O)[O-])C(=O)[O-].[OH2][Mn] MOFid-v1.UNKNOWN.cat0;OCUMOR_clean | [OH2][Mn] | [O-]C(=O)c1cc(C(=O)[O-])c(c(c1)N(=O)=O)c1c(cc(cc1N(=O)=O)C(=O)[O-])C(=O)[O-] | UNKNOWN | 0 | Mn | 6 | O88 | 1 | 3.528 | Mn节点 (CN=6) | M-M=3.53Å | 5.32208 | 3.84167 | 5.31587 | 1.29298 | 1290.04 | 997.724 | 16.7653 | 12.9664 | 0.525 | 0.406038 | 0 | Mn | Mn | Yes | Mn | 1.292982 | 5590.183 | 312 | 25.7675 | 16.8891 | 13.2819 | 5590.183 | 16 | 5 | 128 | 48 | 16 | 104 | 0 | 0 | 0 | 0 | 0 | 0 | 0 | 0 | 16 | 0 | 0 | 0.4102564 | 0.05128205 | 0.3333333 | 1.922342 | 24.6997 | 0.5848 | 0.0010165848 | 23.21597 | 0.369693 | 0.0025687433 | 22.98054 | 0.204412 | 0.0257721482 | 23.15703 | 0.117301 | 0.1234289044 | 23.02118 | 0.129006 | 0.3663266273 | 23.46439 | 0.195374 | 0.2501932984 | 23.22947 | 0.181633 | 1.07502 | 23.9683 | 0.239599 | 5.373196 | 28.61808 | 0.587102 | 1.922342 | 24.6997 | 0.5848 | 5.963459 | 29.22591 | 0.820988 | 3.036891 | 25.81183 | 0.451899 | 4.509072 | 27.56115 | 0.831575 | 0.0488937095 | 0.0488937095 | 22.67121 | 0.110228 | 0.2354700487 | 22.77062 | 0.167147 | 0.4493994117 | 22.87328 | 0.304284 | 0.189179543 | 14.68705 | 0.0021236285 | 14.65345 | 0.17772 | 0.0218321641 | 14.65241 | 0.090099 | 0.0639759227 | 14.69623 | 0.064943 | 0.1059301485 | 14.66968 | 0.075521 | 0.1592290589 | 14.74003 | 0.12919 | 0.189179543 | 14.68705 | 0.081912 | 0.2070372625 | 14.72859 | 0.084062 | 2.55304e-05 | 2.55304 | 23.09842 | 0.0302934 | 2.19726e-06 | 0.219726 | 14.66686 | 1.873448 | 0.3663266273 | 24.75663 | 26.5883 | 23.38386 | 24.29774 | 23.23835 | 23.09842 | 0.3405544791 | 0.3174329178 | 11.50313 | 11.6192 | 17.12175 | 227.9618 | 14.66686 | 14.69892 | 14.72859 | 0.1592290589 | 0.2070372625 | 8.431558
574 | OFESIC_clean | OFESIC_clean | [Cu].[O-]C(=O)CNCC(=O)[O-].[Sm] MOFid-v1.UNKNOWN.cat0;OFESIC_clean | [Cu] ¦ [Sm] | [O-]C(=O)CNCC(=O)[O-] | UNKNOWN | 0 | Cu,Sm | 6 | O60,N12 | 0.833 | 4.627 | Cu节点 (CN=6) | M-M=4.63Å | 7.36476 | 5.0904 | 7.36476 | 1.82236 | 878.112 | 481.855 | 0 | 0 | 0.4554 | 0.249896 | 0 | Cu,Sm | Cu | No |  | 1.822358 | 2328.817 | 178 | 13.454 | 13.454 | 14.856 | 2328.817 | 10 | 6 | 48 | 60 | 12 | 48 | 0 | 0 | 0 | 6 | 0 | 0 | 0 | 0 | 0 | 0 | 0 | 0.2696629 | 0.06741573 | 0.2696629 | 1.920598 | 31.75692 | 0.365282 | 0.0012759723 | 23.87194 | 0.202715 | 0.0032812268 | 23.92327 | 0.163247 | 0.0331589758 | 24.09789 | 0.048422 | 0.1604953556 | 24.60728 | 0.107389 | 0.4669330271 | 25.88442 | 0.34776 | 0.3211798246 | 25.33803 | 0.215472 | 1.294365 | 29.07848 | 0.7012 | 2.973205563 | 34.79169 | 1.767779 | 1.920598 | 31.75692 | 0.365282 | 3.066472 | 35.38385 | 1.869374 | 2.437768 | 33.84884 | 1.012917 | 2.84692 | 35.55082 | 1.295951 | 0.0569818344 | 0.0569818344 | 24.05524 | 0.079378 | 0.2670542552 | 24.76224 | 0.206773 | 0.4802731323 | 25.53604 | 0.247789 | 0.1931337261 | 16.0779 | 0.0024812987 | 15.8957 | 0.099188 | 0.0238880701 | 15.9355 | 0.032805 | 0.0692665997 | 15.92064 | 0.029306 | 0.1133126404 | 15.98697 | 0.051069 | 0.163633117 | 16.04131 | 0.05353 | 0.1931337261 | 16.0779 | 0.068029 | 0.2136992687 | 16.07863 | 0.143407 | 3.28271e-05 | 3.28271 | 23.93652 | 0.009907342 | 2.43724e-06 | 0.243724 | 15.87065 | 1.863616 | 0.4669330271 | 26.39239 | 27.69461 | 25.50059 | 25.98197 | 25.27658 | 23.93652 | 0.4337740513 | 0.4099511927 | 14.26768 | 13.46896 | 16.50458 | 183.6106 | 15.87065 | 16.03539 | 16.07863 | 0.163633117 | 0.2136992687 | 8.065863
575 | OFODET_clean | OFODET_clean | [Mn].[O-]C(=O)c1cc([N][N]c2cc(cc(c2)C(=O)O)C(=O)O)cc(c1)C(=O)[O-] MOFid-v1.pts,dmd.cat0;OFODET_clean | [Mn] | [O-]C(=O)c1cc([N][N]c2cc(cc(c2)C(=O)O)C(=O)O)cc(c1)C(=O)[O-] | pts | 0 | Mn | 4 | O16 | 1 | 7.583 | Mn节点 (CN=4) | M-M=7.58Å | 6.29959 | 4.57313 | 6.27845 | 1.15382 | 1340.43 | 1161.73 | 0 | 0 | 0.519 | 0.449811 | 0 | Mn | Mn | Yes | Mn | 1.153817 | 2367.055 | 140 | 9.6677 | 11.3667 | 22.1056 | 2367.055 | 4 | 5 | 64 | 32 | 8 | 32 | 0 | 0 | 0 | 0 | 0 | 0 | 0 | 0 | 4 | 0 | 0 | 0.4571429 | 0.05714286 | 0.2285714 | 2.945832 | 25.67812 | 0.270897 | 0.0015875641 | 22.12609 | 0.454965 | 0.0039672214 | 22.06267 | 0.136933 | 0.0399475045 | 22.10471 | 0.044778 | 0.1950406971 | 22.21184 | 0.181316 | 0.5785945005 | 22.74838 | 0.158824 | 0.3896828143 | 22.55275 | 0.218357 | 1.72665 | 23.87784 | 0.212753 | 6.15020146 | 30.65376 | 0.513666 | 2.945832 | 25.67812 | 0.270897 | 6.686322 | 31.48626 | 0.846965 | 4.166072 | 27.61665 | 0.275482 | 5.435423 | 30.14089 | 0.392866 | 0.081600796 | 0.081600796 | 21.9801 | 0.066438 | 0.3875362249 | 22.40067 | 0.149056 | 0.7309888341 | 22.74035 | 0.122763 | 0.3135709368 | 14.56773 | 0.0039131767 | 14.43066 | 0.109062 | 0.0379225158 | 14.498 | 0.068887 | 0.1109133097 | 14.53194 | 0.055726 | 0.1818216924 | 14.53573 | 0.046003 | 0.2644510273 | 14.57386 | 0.091828 | 0.3135709368 | 14.56773 | 0.091999 | 0.3477086322 | 14.62008 | 0.08942 | 3.97232e-05 | 3.97232 | 22.08483 | 0.0195112 | 3.79857e-06 | 0.379857 | 14.52473 | 2.864231 | 0.5785945005 | 24.09827 | 25.87999 | 22.37566 | 24.03916 | 22.50432 | 22.08483 | 0.538646996 | 0.4969937045 | 10.93954 | 10.45741 | 17.23158 | 153.2228 | 14.52473 | 14.55911 | 14.62008 | 0.2644510273 | 0.3477086322 | 7.560098
576 | OHAKIS_clean | OHAKIS_clean | [Cd].[O-]C(=O)c1ccc(cc1)n1cncc1 MOFid-v1.dia.cat1;OHAKIS_clean | [Cd] | [O-]C(=O)c1ccc(cc1)n1cncc1 | dia | 1 | Cd | 6 | O32,N16 | 0.667 | 7.5 | Cd节点 (CN=6) | M-M=7.5Å | 5.22451 | 4.43244 | 5.1107 | 1.2284 | 1098.1 | 893.932 | 0 | 0 | 0.5162 | 0.420223 | 0 | Cd | Cd | No |  | 1.228403 | 5264.075 | 344 | 16.72 | 17.081 | 18.432 | 5264.075 | 8 | 5 | 160 | 112 | 32 | 32 | 0 | 0 | 0 | 0 | 0 | 0 | 0 | 0 | 0 | 0 | 0 | 0.4651163 | 0.09302326 | 0.09302326 | 3.959776 | 33.48155 | 0.937159 | 0.0160274724 | 29.55861 | 0.126766 | 0.0407347537 | 29.56345 | 0.07838 | 0.3747902286 | 29.83202 | 0.151185 | 1.3972 | 30.59531 | 0.245389 | 2.528206 | 31.7191 | 0.329911 | 2.112392 | 31.23251 | 0.252517 | 3.569711 | 33.12733 | 0.765834 | 4.994438713 | 33.71514 | 1.901527 | 3.959776 | 33.48155 | 0.937159 | 5.299715 | 34.73166 | 2.653801 | 4.292939 | 34.28245 | 1.422218 | 4.662401 | 33.1804 | 1.208883 | 0.4258852201 | 0.4258852201 | 30.00378 | 0.113639 | 1.465286 | 30.6224 | 0.200697 | 2.145625 | 31.38271 | 0.375415 | 0.9182830062 | 19.70544 | 0.0142972886 | 19.58251 | 0.055776 | 0.1356155928 | 19.60065 | 0.044996 | 0.3794960717 | 19.63575 | 0.043657 | 0.5849610136 | 19.65774 | 0.106364 | 0.7917741506 | 19.68343 | 0.066453 | 0.9182830062 | 19.70544 | 0.145953 | 0.9847249525 | 19.7122 | 0.116465 | 0.000409302 | 40.9302 | 29.52825 | 0.01013144 | 1.43094e-05 | 1.43094 | 19.60234 | 3.533891 | 2.528206 | 31.0362 | 30.74806 | 30.94793 | 31.4126 | 31.18231 | 29.52825 | 2.153416 | 2.102321 | 15.96545 | 28.60372 | 17.1677 | 61.62854 | 19.60234 | 19.6822 | 19.7122 | 0.7917741506 | 0.9847249525 | 9.925907
577 | OKIJUO_charged | OKIJUO_charged | N#Cc1ccc(cc1)N(c1ccc(cc1)C#N)c1ccc(cc1)C#N.[Ag] MOFid-v1.ths.cat1;OKIJUO_charged | [Ag] | N#Cc1ccc(cc1)N(c1ccc(cc1)C#N)c1ccc(cc1)C#N | ths | 1 | Ag | 3 | N12 | 0 | 4.134 | Ag节点 (CN=3) | M-M=4.13Å | 4.87708 | 4.03642 | 4.75358 | 1.10443 | 1426.24 | 1291.38 | 0 | 0 | 0.5616 | 0.508498 | 0 | Ag | Ag | Yes | Ag | 1.104428 | 3097.42 | 172 | 9.549 | 12.141 | 26.717 | 3097.42 | 4 | 6 | 84 | 48 | 16 | 0 | 16 | 0 | 0 | 0 | 0 | 0 | 0 | 0 | 0 | 0 | 0 | 0.4883721 | 0.09302326 | 0 | 4.467364 | 30.93419 | 0.369993 | 0.0042501018 | 26.1378 | 0.206784 | 0.0105551385 | 26.07346 | 0.197419 | 0.1039953518 | 26.19514 | 0.059276 | 0.5082269535 | 26.50354 | 0.128029 | 1.399022 | 27.36949 | 0.39046 | 0.9832216709 | 27.05825 | 0.070683 | 3.336376 | 29.50201 | 0.354593 | 6.870902 | 33.01968 | 2.397308 | 4.467364 | 30.93419 | 0.369993 | 7.236818 | 33.39532 | 1.481091 | 5.411402 | 32.30583 | 0.450186 | 6.266923 | 31.67676 | 1.020351 | 0.1564096779 | 0.1564096779 | 26.2135 | 0.077212 | 0.7232265495 | 26.67547 | 0.122146 | 1.279583 | 27.26699 | 0.109466 | 0.4281114565 | 17.05301 | 0.005280266 | 16.88329 | 0.046911 | 0.0512358398 | 16.95588 | 0.056823 | 0.150393195 | 16.95316 | 0.06225 | 0.2493294155 | 16.96466 | 0.029534 | 0.3612856178 | 17.02842 | 0.03636 | 0.4281114565 | 17.05301 | 0.057649 | 0.4715024066 | 17.03988 | 0.1108 | 0.000104313 | 10.4313 | 26.11198 | 0.01069406 | 5.12935e-06 | 0.512935 | 16.92784 | 4.310954 | 1.399022 | 28.11843 | 28.97339 | 27.51972 | 27.86217 | 26.97709 | 26.11198 | 1.295027043 | 1.242613 | 19.36172 | 20.33649 | 15.8176 | 79.11839 | 16.92784 | 17.01536 | 17.03988 | 0.3612856178 | 0.4715024066 | 9.184136
578 | OMUSAS_clean | OMUSAS_clean | [C][C]C1([C][C])C2=C(c3c1c1C4=C(C(c1c1c3C([C][C])([C][C])C3=C1[C]=[C]C(=[C]3)C1=[C][C]=C([C]=[C]1)C(=O)[O-])([C][C])[C][C])[C]=C([C]=[C]4)C1=[C][C]=C([C]=[C]1)C(=O)[O-])[C]=[C]C(=[C]2)C1=[C][C]=C([C]=[C]1)C(=O)[O-].[C][C]C1([C][C])C2=[C]C(=[C][C]=C2c2c1c1C3=C(C(c1c1c2C([C][C])([C][C])C2=C1[C]=[C]C(=[C]2)C1=[C][C]=C([C]=[C]1)C(=O)[O-])([C][C])[C][C])[C]=C([C]=[C]3)C1=[C][C]=C([C]=[C]1)C(=O)[O-])C1=[C][C]=C([C]=[C]1)C(=O)[O-].[C][C]C1([C][C])C2=[C]C(=[C][C]=C2c2c1c1C3=[C][C]=C([C]=C3C(c1c1c2C([C][C])([C][C])C2=C1[C]=[C]C(=[C]2)C1=[C][C]=C([C]=[C]1)C(=O)[O-])([C][C])[C][C])C1=[C][C]=C([C]=[C]1)C(=O)[O-])C1=[C][C]=C([C]=[C]1)C(=O)[O-].[Zn][O]([Zn])([Zn])[Zn] MOFid-v1.srs.cat1;OMUSAS_clean | [Zn][O]([Zn])([Zn])[Zn] | [C][C]C1([C][C])C2=C(c3c1c1C4=C(C(c1c1c3C([C][C])([C][C])C3=C1[C]=[C]C(=[C]3)C1=[C][C]=C([C]=[C]1)C(=O)[O-])([C][C])[C][C])[C]=C([C]=[C]4)C1=[C][C]=C([C]=[C]1)C(=O)[O-])[C]=[C]C(=[C]2)C1=[C][C]=C([C]=[C]1)C(=O)[O-].[C][C]C1([C][C])C2=[C]C(=[C][C]=C2c2c1c1C3=C(C(c1c1c2C([C][C])([C][C])C2=C1[C]=[C]C(=[C]2)C1=[C][C]=C([C]=[C]1)C(=O)[O-])([C][C])[C][C])[C]=C([C]=[C]3)C1=[C][C]=C([C]=[C]1)C(=O)[O-])C1=[C][C]=C([C]=[C]1)C(=O)[O-].[C][C]C1([C][C])C2=[C]C(=[C][C]=C2c2c1c1C3=[C][C]=C([C]=C3C(c1c1c2C([C][C])([C][C])C2=C1[C]=[C]C(=[C]2)C1=[C][C]=C([C]=[C]1)C(=O)[O-])([C][C])[C][C])C1=[C][C]=C([C]=[C]1)C(=O)[O-])C1=[C][C]=C([C]=[C]1)C(=O)[O-] | srs | 1 | Zn | 2 | O80 | 1 | 3.142 | Zn节点 (CN=2) | M-M=3.14Å | 18.71438 | 16.17316 | 18.71102 | 0.318003 | 1216.14 | 3824.31 | 0 | 0 | 0.8696 | 2.73457 | 0 | Zn | Zn | Yes | Zn | 0.3179909 | 45709.91 | 568 | 35.755 | 35.755 | 35.755 | 45709.91 | 32 | 3 | 480 | 0 | 0 | 56 | 0 | 0 | 32 | 0 | 0 | 0 | 0 | 0 | 0 | 0 | 0 | 0.8450704 | 0 | 0.09859155 | 0.54512696 | 11.41554 | 0.188713 | 0.0002912888 | 11.23398 | 1.638784 | 0.0005368852 | 11.35509 | 0.964014 | 0.0055687561 | 11.08987 | 0.644471 | 0.0263130864 | 11.13128 | 0.171945 | 0.0804242608 | 11.04354 | 0.205082 | 0.0549450599 | 11.04226 | 0.135568 | 0.2706758145 | 11.25647 | 0.143566 | 5.731347 | 12.08556 | 0.240913 | 0.54512696 | 11.41554 | 0.188713 | 13.32298 | 13.044 | 0.447292 | 1.09046 | 11.13026 | 0.428731 | 2.718313 | 11.49671 | 0.444611 | 0.0248452194 | 0.0248452194 | 9.87705 | 0.266602 | 0.122621153 | 9.86761 | 0.149004 | 0.2512394279 | 9.90134 | 0.059538 | 0.1924333638 | 6.06912 | 0.0021418293 | 6.08123 | 0.405415 | 0.0212926386 | 6.00119 | 0.100269 | 0.0643005701 | 6.00951 | 0.090138 | 0.1072114054 | 6.11334 | 0.047711 | 0.1622021577 | 6.07164 | 0.063504 | 0.1924333638 | 6.06912 | 0.109285 | 0.2121895968 | 6.06365 | 0.043161 | 5.33297e-06 | 0.533297 | 11.09013 | 0.03796782 | 2.13646e-06 | 0.213646 | 6.068994 | 0.5202817406 | 0.0804242608 | 11.80815 | 11.16693 | 12.96445 | 11.29307 | 11.07236 | 11.09013 | 0.0748555047 | 0.0555790414 | 2.479137 | 2.496171 | 31.56918 | 1180.573 | 6.068994 | 6.0847 | 6.06365 | 0.1622021577 | 0.2121895968 | 5.021137
579 | ONEJUN_clean | ONEJUN_clean | [Cu].[O].[O]P(=O)([O])[O].[W].n1ccncc1 MOFid-v1.ERROR.cat0;ONEJUN_clean | [Cu] ¦ [O] ¦ [W] | [O]P(=O)([O])[O].n1ccncc1 | ERROR | 0 | W,Cu | 5 | O576,N36 | 0.941 | 3.344 | W节点 (CN=5) | M-M=3.34Å | 5.6787 | 4.73551 | 5.6787 | 3.33073 | 1808.25 | 542.898 | 0 | 0 | 0.5352 | 0.160685 | 0 | W,Cu | W | Yes | W,Cu | 3.330732 | 13622.19 | 600 | 21.4551 | 21.4551 | 34.1708 | 13622.19 | 126 | 7 | 72 | 72 | 36 | 282 | 0 | 0 | 0 | 18 | 0 | 0 | 0 | 0 | 0 | 0 | 0 | 0.12 | 0.06 | 0.47 | 0.099013795 | 14.7202 | 0.137767 | 3.38532e-05 | 13.75717 | 1.313425 | 9.69849e-05 | 14.19645 | 0.42579 | 0.0009757961 | 14.20063 | 0.114939 | 0.0048190511 | 14.19978 | 0.152044 | 0.0144109481 | 14.30979 | 0.066153 | 0.0096586885 | 14.26607 | 0.086874 | 0.0496182929 | 14.40684 | 0.086056 | 0.9679700407 | 17.8809 | 0.139485 | 0.099013795 | 14.7202 | 0.137767 | 1.558801 | 20.09366 | 0.376747 | 0.1925259849 | 15.00008 | 0.128867 | 0.5003331502 | 16.19879 | 0.159634 | 0.0034045356 | 0.0034045356 | 14.36818 | 0.045247 | 0.0173968933 | 14.43191 | 0.089312 | 0.033846354 | 14.51481 | 0.026048 | 0.0217543512 | 9.60846 | 0.0002246207 | 9.56144 | 0.213697 | 0.002428282 | 9.58907 | 0.056106 | 0.0072862186 | 9.59794 | 0.088143 | 0.0121528471 | 9.60977 | 0.044753 | 0.0181572182 | 9.62351 | 0.06436 | 0.0217543512 | 9.60846 | 0.046698 | 0.024282363 | 9.61941 | 0.051042 | 9.64415e-07 | 0.0964415 | 14.23658 | 0.01274845 | 2.43715e-07 | 0.0243715 | 9.595883 | 0.0956092594 | 0.0144109481 | 16.69607 | 17.78758 | 15.24655 | 17.05409 | 14.25855 | 14.23658 | 0.013435152 | 0.0110064125 | 3.96838 | 3.957143 | 24.29228 | 5919.901 | 9.595883 | 9.613913 | 9.61941 | 0.0181572182 | 0.024282363 | 4.640693
580 | ORIVOC_clean | ORIVOC_clean | [O-]C(=O)c1cc([O])c(cc1[O])C(=O)[O-].[Zn] MOFid-v1.UNKNOWN.cat0;ORIVOC_clean | [Zn] | [O-]C(=O)c1cc([O])c(cc1[O])C(=O)[O-] | UNKNOWN | 0 | Zn | 5 | O90 | 1 | 3.116 | Zn节点 (CN=5) | M-M=3.12Å | 11.63735 | 10.86073 | 11.63667 | 1.22977 | 1588.45 | 1291.67 | 0 | 0 | 0.669 | 0.544005 | 0 | Zn | Zn | Yes | Zn | 1.229692 | 3948.108 | 162 | 26.179 | 26.179 | 6.652 | 3948.108 | 18 | 4 | 72 | 18 | 0 | 54 | 0 | 0 | 18 | 0 | 0 | 0 | 0 | 0 | 0 | 0 | 0 | 0.4444444 | 0 | 0.3333333 | 1.860139 | 20.1602 | 0.227166 | 0.0006305055 | 18.57518 | 0.149069 | 0.001615804 | 18.64408 | 0.157048 | 0.0155959279 | 18.59029 | 0.106231 | 0.0802152623 | 18.72935 | 0.111551 | 0.2440376928 | 18.80426 | 0.1578 | 0.1609477528 | 18.61088 | 0.095805 | 0.8482233402 | 19.26556 | 0.205324 | 9.475506 | 29.87715 | 1.000323 | 1.860139 | 20.1602 | 0.227166 | 10.37047 | 31.65856 | 1.345517 | 4.135513 | 22.08261 | 0.257752 | 8.027178 | 27.28657 | 0.320717 | 0.0430485653 | 0.0430485653 | 18.03495 | 0.082957 | 0.2123371581 | 18.20532 | 0.17304 | 0.4217055969 | 18.33645 | 0.130158 | 0.1983474163 | 11.52863 | 0.0021843276 | 11.67926 | 0.172401 | 0.0228360547 | 11.50649 | 0.083855 | 0.0673946273 | 11.56038 | 0.086169 | 0.1114552074 | 11.58871 | 0.142377 | 0.1673383002 | 11.57867 | 0.047188 | 0.1983474163 | 11.52863 | 0.08917 | 0.2209013465 | 11.63817 | 0.130329 | 1.58193e-05 | 1.58193 | 18.53694 | 0.01719375 | 2.25606e-06 | 0.225606 | 11.54867 | 1.81709 | 0.2440376928 | 20.85051 | 22.39994 | 18.79994 | 21.35165 | 18.71483 | 18.53694 | 0.2284417649 | 0.2009891275 | 7.291746 | 7.011915 | 19.02399 | 342.0897 | 11.54867 | 11.56534 | 11.63817 | 0.1673383002 | 0.2209013465 | 6.988267
581 | OTALUS_clean | OTALUS_clean | CC(c1cccc(c1OP(=O)([O])[O])C(C)C)C.[O-][n+]1ccc(cc1)c1ccncc1.[Zn] MOFid-v1.UNKNOWN.cat0;OTALUS_clean | [Zn] | CC(c1cccc(c1OP(=O)([O])[O])C(C)C)C.[O-][n+]1ccc(cc1)c1ccncc1 | UNKNOWN | 0 | Zn | 4 | O112,N16 | 0.875 | 3.677 | Zn节点 (CN=4) | M-M=3.68Å | 12.67704 | 9.31362 | 12.67704 | 0.655199 | 1619.49 | 2471.76 | 0 | 0 | 0.7266 | 1.10898 | 0 | Zn | Zn | Yes | Zn | 0.6551826 | 33066.61 | 1456 | 27.581 | 27.581 | 43.468 | 33066.61 | 32 | 6 | 544 | 672 | 32 | 144 | 0 | 0 | 32 | 0 | 0 | 0 | 0 | 0 | 0 | 0 | 0 | 0.3736264 | 0.02197802 | 0.0989011 | 1.538324 | 20.79539 | 0.988832 | 0.0009350418 | 23.78069 | 1.53981 | 0.0021689904 | 23.10183 | 0.811323 | 0.0211419083 | 22.98188 | 0.207125 | 0.105031253 | 22.99232 | 0.14824 | 0.3009876571 | 22.67657 | 0.312127 | 0.2060847462 | 23.01212 | 0.295146 | 0.8508995372 | 21.32092 | 0.479247 | 11.46174 | 19.3014 | 0.700125 | 1.538324 | 20.79539 | 0.988832 | 18.05392 | 25.82978 | 0.755215 | 2.655063 | 18.86886 | 0.85668 | 5.712017 | 17.99961 | 0.5541 | 0.044893503 | 0.044893503 | 20.16726 | 0.448113 | 0.2159103495 | 19.60694 | 0.447726 | 0.4287358274 | 19.48177 | 0.246771 | 0.2060272642 | 11.28988 | 0.0024219116 | 11.60357 | 0.383497 | 0.0232189274 | 11.48417 | 0.169937 | 0.0693885325 | 11.32971 | 0.175623 | 0.1144238246 | 11.33693 | 0.19838 | 0.1697484086 | 11.39853 | 0.190998 | 0.2060272642 | 11.28988 | 0.139151 | 0.2270848654 | 11.30102 | 0.209542 | 2.13249e-05 | 2.13249 | 23.16044 | 0.1551805 | 2.3262e-06 | 0.23262 | 11.45178 | 1.49343 | 0.3009876571 | 23.2084 | 25.55573 | 21.68901 | 22.38046 | 22.89367 | 23.16044 | 0.2798457488 | 0.2560941541 | 8.865699 | 9.167269 | 18.39804 | 276.7534 | 11.45178 | 11.34178 | 11.30102 | 0.1697484086 | 0.2270848654 | 11.70866
582 | OTIPAK_clean | OTIPAK_clean | [Cd].[O-]C(=O)C=Cc1ccncc1 MOFid-v1.dia.cat1;OTIPAK_clean | [Cd] | [O-]C(=O)C=Cc1ccncc1 | dia | 1 | Cd | 6 | O16,N8 | 0.667 | 7 | Cd节点 (CN=6) | M-M=7Å | 5.73499 | 5.10341 | 5.72616 | 1.20537 | 1243.12 | 1031.31 | 0 | 0 | 0.5414 | 0.449155 | 0 | Cd | Cd | No |  | 1.205384 | 2252.082 | 140 | 13.209 | 13.926 | 12.243 | 2252.082 | 4 | 5 | 64 | 48 | 8 | 16 | 0 | 0 | 0 | 0 | 0 | 0 | 0 | 0 | 0 | 0 | 0 | 0.4571429 | 0.05714286 | 0.1142857 | 4.300362 | 32.74016 | 0.506676 | 0.0127261402 | 27.44448 | 0.121166 | 0.0324283359 | 27.51824 | 0.051014 | 0.305215814 | 27.7255 | 0.136307 | 1.256095 | 28.65642 | 0.079971 | 2.550718 | 30.1529 | 0.281032 | 2.0632 | 29.55556 | 0.164777 | 3.829016 | 32.04499 | 0.410106 | 5.634356 | 33.92924 | 1.742466 | 4.300362 | 32.74016 | 0.506676 | 6.032662 | 32.98577 | 3.143089 | 4.744773 | 33.32171 | 1.122638 | 5.242369428 | 34.14719 | 1.525099 | 0.4070555209 | 0.4070555209 | 28.10487 | 0.049984 | 1.485711 | 29.04589 | 0.177651 | 2.233834 | 29.87911 | 0.216877 | 0.9338101647 | 18.54681 | 0.0138654521 | 18.3881 | 0.044056 | 0.1345178249 | 18.40289 | 0.047502 | 0.3751191026 | 18.47873 | 0.04217 | 0.5898832318 | 18.51372 | 0.061177 | 0.822068384 | 18.50921 | 0.025227 | 0.9338101647 | 18.54681 | 0.035569 | 1.009104 | 18.54851 | 0.086581 | 0.000321827 | 32.1827 | 27.47044 | 0.01159341 | 1.3992e-05 | 1.3992 | 18.38766 | 3.893307 | 2.550718 | 29.50186 | 29.47588 | 29.13239 | 29.89731 | 29.45496 | 27.47044 | 2.245502 | 2.143663 | 15.51403 | 23.00079 | 16.91399 | 59.25542 | 18.38766 | 18.52325 | 18.54851 | 0.822068384 | 1.009104 | 9.082776
583 | OWAVIS_clean | OWAVIS_clean | CC1=NN=C([N]1)C.[O-]C(=O)c1cc(cc(c1)C(=O)[O-])C(=O)[O-].[Zn] MOFid-v1.UNKNOWN.cat0;OWAVIS_clean | [Zn] | CC1=NN=C([N]1)C.[O-]C(=O)c1cc(cc(c1)C(=O)[O-])C(=O)[O-] | UNKNOWN | 0 | Zn | 6 | O100,N40 | 0.714 | 3.36 | Zn节点 (CN=6) | M-M=3.36Å | 9.58182 | 5.9765 | 9.29598 | 0.840674 | 2344.57 | 2788.91 | 0 | 0 | 0.7226 | 0.859548 | 0 | Zn | Zn | Yes | Zn | 0.8406346 | 11681.01 | 420 | 17.479 | 25.117 | 26.607 | 11681.01 | 28 | 5 | 176 | 96 | 24 | 96 | 0 | 0 | 28 | 0 | 0 | 0 | 0 | 0 | 0 | 0 | 0 | 0.4190476 | 0.05714286 | 0.2285714 | 2.156756 | 18.53332 | 0.241855 | 0.0007756755 | 17.21645 | 0.365005 | 0.0018176592 | 17.09627 | 0.169214 | 0.0188085456 | 17.01328 | 0.053119 | 0.0937214675 | 17.11989 | 0.043729 | 0.2842818994 | 17.25462 | 0.101677 | 0.1899707494 | 17.16994 | 0.069114 | 0.9701143066 | 17.78564 | 0.188202 | 13.97054 | 28.74807 | 0.489456 | 2.156756 | 18.53332 | 0.241855 | 15.64815 | 30.78002 | 0.829884 | 4.957351 | 20.49335 | 0.248168 | 11.20812 | 25.53448 | 0.193315 | 0.055413243 | 0.055413243 | 16.85262 | 0.081759 | 0.2793234942 | 17.03979 | 0.064885 | 0.5537900339 | 17.2088 | 0.23993 | 0.2786281339 | 11.0854 | 0.0031830172 | 11.01886 | 0.146414 | 0.0310946537 | 11.03222 | 0.08422 | 0.0949050595 | 11.0528 | 0.058441 | 0.1577263206 | 11.05467 | 0.051278 | 0.2314366284 | 11.07743 | 0.128673 | 0.2786281339 | 11.0854 | 0.05969 | 0.3081545281 | 11.07672 | 0.046336 | 1.87283e-05 | 1.87283 | 17.01688 | 0.01319474 | 3.14976e-06 | 0.314976 | 11.02786 | 2.101343 | 0.2842818994 | 19.21255 | 20.97927 | 16.95441 | 19.70398 | 17.18148 | 17.01688 | 0.2654733538 | 0.2288686564 | 6.141679 | 5.945945 | 20.12963 | 301.1696 | 11.02786 | 11.0725 | 11.07672 | 0.2314366284 | 0.3081545281 | 5.98902
584 | OWIHIN_clean | OWIHIN_clean | [In].[O-]C(=O)c1cc(cc(c1)C(=O)[O-])c1cc(cc(c1)C(=O)[O-])C(=O)[O-].[OH] MOFid-v1.UNKNOWN.cat0;OWIHIN_clean | [In] | [O-]C(=O)c1cc(cc(c1)C(=O)[O-])c1cc(cc(c1)C(=O)[O-])C(=O)[O-].[OH] | UNKNOWN | 0 | In | 6 | O48 | 1 | 3.691 | In节点 (CN=6) | M-M=3.69Å | 7.33344 | 7.17038 | 7.33344 | 1.33826 | 1633.23 | 1220.41 | 0 | 0 | 0.6104 | 0.456115 | 0 | In | In | No |  | 1.33826 | 2927.669 | 144 | 15.4375 | 15.4375 | 12.2848 | 2927.669 | 8 | 4 | 64 | 32 | 0 | 40 | 0 | 0 | 0 | 0 | 0 | 0 | 0 | 0 | 0 | 0 | 0 | 0.4444444 | 0 | 0.2777778 | 6.646752 | 34.9045 | 0.584253 | 0.0045225704 | 24.73445 | 0.220722 | 0.011014163 | 24.62079 | 0.147236 | 0.1151251106 | 24.89456 | 0.163046 | 0.6246709832 | 25.61712 | 0.115149 | 2.244352 | 27.93144 | 0.310837 | 1.373219 | 26.81358 | 0.430815 | 5.648821083 | 33.36745 | 0.34885 | 8.284155 | 37.53663 | 2.564614 | 6.646752 | 34.9045 | 0.584253 | 8.54936 | 35.64235 | 1.387195 | 7.268763057 | 37.34405 | 0.600502 | 7.899488 | 38.16942 | 2.77894 | 0.1935698973 | 0.1935698973 | 24.40355 | 0.151462 | 0.9888500358 | 25.8139 | 0.200995 | 2.021986 | 27.33009 | 0.257419 | 0.5770383042 | 15.9804 | 0.0068112276 | 15.50198 | 0.098119 | 0.0691842014 | 15.6539 | 0.068314 | 0.2016932178 | 15.72437 | 0.078915 | 0.3357951113 | 15.82912 | 0.076826 | 0.4880614559 | 15.88995 | 0.117895 | 0.5770383042 | 15.9804 | 0.080842 | 0.6332940645 | 15.95176 | 0.137662 | 0.000111405 | 11.1405 | 24.67175 | 0.01945499 | 6.92175e-06 | 0.692175 | 15.57952 | 6.453181681 | 2.244352 | 27.77 | 28.43254 | 27.19479 | 27.68268 | 26.78738 | 24.67175 | 2.129226 | 2.050782 | 22.99251 | 16.09492 | 15.30527 | 58.21211 | 15.57952 | 15.89982 | 15.95176 | 0.4880614559 | 0.6332940645 | 9.092233
585 | OWIJEL_clean | OWIJEL_clean | [In].[O-]C(=O)c1cc(cc(c1)C(=O)[O-])c1cc(cc(c1)C(=O)[O-])C(=O)[O-].[OH] MOFid-v1.UNKNOWN.cat0;OWIJEL_clean | [In] | [O-]C(=O)c1cc(cc(c1)C(=O)[O-])c1cc(cc(c1)C(=O)[O-])C(=O)[O-].[OH] | UNKNOWN | 0 | In | 6 | O48 | 1 | 3.691 | In节点 (CN=6) | M-M=3.69Å | 7.46814 | 7.33893 | 7.46814 | 1.32685 | 1640.34 | 1236.26 | 0 | 0 | 0.612 | 0.461241 | 0 | In | In | No |  | 1.326854 | 2952.835 | 144 | 15.4889 | 15.4889 | 12.3083 | 2952.835 | 8 | 4 | 64 | 32 | 0 | 40 | 0 | 0 | 0 | 0 | 0 | 0 | 0 | 0 | 0 | 0 | 0 | 0.4444444 | 0 | 0.2777778 | 6.737242 | 35.34008 | 0.825407 | 0.004243552 | 24.40159 | 0.229062 | 0.0105885716 | 24.43084 | 0.120286 | 0.1097796125 | 24.62761 | 0.187393 | 0.5892109233 | 25.36142 | 0.235144 | 2.112228 | 27.37765 | 0.330748 | 1.259131 | 26.1025 | 0.135061 | 5.63244 | 32.36049 | 0.547827 | 8.439771 | 36.40067 | 3.426239 | 6.737242 | 35.34008 | 0.825407 | 8.762967 | 37.22236 | 4.158203 | 7.41197 | 36.50817 | 1.109958 | 8.032099 | 37.26804 | 1.793716 | 0.1867392443 | 0.1867392443 | 24.25954 | 0.245916 | 0.9511101484 | 25.51214 | 0.176965 | 1.935853 | 26.91465 | 0.164412 | 0.5581992645 | 15.72306 | 0.0067829726 | 15.33535 | 0.145653 | 0.0665900366 | 15.41368 | 0.074489 | 0.195379985 | 15.44431 | 0.012514 | 0.3211060288 | 15.54496 | 0.042334 | 0.4706422313 | 15.64909 | 0.206325 | 0.5581992645 | 15.72306 | 0.137088 | 0.61441794 | 15.75423 | 0.040437 | 0.00010672 | 10.672 | 24.44248 | 0.02427446 | 6.6764e-06 | 0.66764 | 15.35284 | 6.550503 | 2.112228 | 27.45881 | 28.28618 | 26.67975 | 27.4105 | 26.28052 | 24.44248 | 2.002448 | 1.925488 | 22.43984 | 15.98466 | 15.29549 | 59.79445 | 15.35284 | 15.63904 | 15.75423 | 0.4706422313 | 0.61441794 | 9.089642
586 | OZUKOL_clean | OZUKOL_clean | [Mn].[O-]C(=O)c1cc([O])c(cc1[O])C(=O)[O-] MOFid-v1.UNKNOWN.cat0;OZUKOL_clean | [Mn] | [O-]C(=O)c1cc([O])c(cc1[O])C(=O)[O-] | UNKNOWN | 0 | Mn | 5 | O90 | 1 | 3.067 | Mn节点 (CN=5) | M-M=3.07Å | 11.66314 | 11.04095 | 11.6623 | 1.07501 | 1570.69 | 1461.09 | 0 | 0 | 0.6578 | 0.611902 | 0 | Mn | Mn | Yes | Mn | 1.075008 | 4225.87 | 162 | 26.2885 | 26.2885 | 7.0608 | 4225.87 | 18 | 4 | 72 | 18 | 0 | 54 | 0 | 0 | 0 | 0 | 0 | 0 | 0 | 0 | 18 | 0 | 0 | 0.4444444 | 0 | 0.3333333 | 1.241515823 | 17.77544 | 0.173862 | 0.0004249263 | 16.624 | 0.311804 | 0.0011102913 | 16.84735 | 0.437879 | 0.0112274207 | 16.81441 | 0.15645 | 0.0566522696 | 16.83338 | 0.11068 | 0.1714246321 | 16.89674 | 0.095036 | 0.1141977982 | 16.89658 | 0.203639 | 0.5784206319 | 17.23847 | 0.193665 | 10.46634 | 27.798 | 1.250124 | 1.241515823 | 17.77544 | 0.173862 | 11.78248 | 30.15043 | 1.003719 | 2.853076 | 19.00672 | 0.134668 | 7.812818135 | 23.58522 | 0.343072 | 0.0340500747 | 0.0340500747 | 16.43986 | 0.035983 | 0.1716085383 | 16.51399 | 0.04611 | 0.339654321 | 16.62392 | 0.160932 | 0.1748617375 | 10.5702 | 0.0019544325 | 10.47689 | 0.18269 | 0.0198835805 | 10.54869 | 0.060219 | 0.0598620623 | 10.53539 | 0.062412 | 0.0978118637 | 10.5309 | 0.039747 | 0.1472369595 | 10.57709 | 0.101854 | 0.1748617375 | 10.5702 | 0.042813 | 0.1984828416 | 10.58922 | 0.122809 | 1.1305e-05 | 1.1305 | 16.79272 | 0.01615121 | 1.983e-06 | 0.1983 | 10.53408 | 1.207466 | 0.1714246321 | 18.89613 | 20.67202 | 16.65191 | 19.36446 | 16.87557 | 16.79272 | 0.1601972114 | 0.1373745574 | 5.821386 | 5.700958 | 20.54321 | 490.0311 | 10.53408 | 10.5594 | 10.58922 | 0.1472369595 | 0.1984828416 | 6.25864
587 | PAVKIH_charged | PAVKIH_charged | CN(C(=O)c1cccc(n1)C(=O)N(c1ccncc1)C)c1ccncc1.[Ag] MOFid-v1.ERROR.cat0;PAVKIH_charged | [Ag] | CN(C(=O)c1cccc(n1)C(=O)N(c1ccncc1)C)c1ccncc1 | ERROR | 0 | Ag | 3 | N48,O48 | 0.5 | 4.785 | Ag节点 (CN=3) | M-M=4.79Å | 8.78156 | 6.51511 | 8.78156 | 1.29997 | 1284.33 | 987.968 | 0 | 0 | 0.5538 | 0.42601 | 0 | Ag | Ag | Yes | Ag | 1.299955 | 14976.5 | 904 | 14.8168 | 24.0395 | 42.3734 | 14976.5 | 24 | 7 | 328 | 272 | 80 | 104 | 72 | 24 | 0 | 0 | 0 | 0 | 0 | 0 | 0 | 0 | 0 | 0.3628319 | 0.08849558 | 0.1150442 | 1.00315 | 21.05759 | 0.183127 | 0.0003859462 | 21.1915 | 0.556383 | 0.0010896051 | 21.22892 | 0.776413 | 0.0102307735 | 21.24194 | 0.311837 | 0.0511005601 | 21.15801 | 0.151801 | 0.1568839437 | 21.21543 | 0.456752 | 0.1028162887 | 21.28206 | 0.200149 | 0.5042387483 | 21.08671 | 0.609079 | 4.844188 | 28.39042 | 0.977209 | 1.00315 | 21.05759 | 0.183127 | 5.481714 | 29.36752 | 0.684167 | 1.953051 | 21.74945 | 0.283693 | 3.833512 | 25.15561 | 0.296094 | 0.0234425019 | 0.0234425019 | 19.84918 | 0.211339 | 0.1165813488 | 20.10028 | 0.366407 | 0.2307841174 | 20.09193 | 0.240898 | 0.1115981646 | 12.87642 | 0.0011919555 | 12.86348 | 0.04631 | 0.0126807858 | 12.82125 | 0.092156 | 0.0381159216 | 12.92811 | 0.111784 | 0.0623580359 | 12.8904 | 0.046194 | 0.0918114904 | 12.91798 | 0.085035 | 0.1115981646 | 12.87642 | 0.231717 | 0.122234075 | 12.89611 | 0.179865 | 1.04482e-05 | 1.04482 | 21.26255 | 0.05686603 | 1.25835e-06 | 0.125835 | 12.85638 | 0.9797074442 | 0.1568839437 | 22.73657 | 24.66195 | 20.84152 | 22.70624 | 21.2185 | 21.26255 | 0.1466531702 | 0.1334414418 | 8.543808 | 8.303095 | 18.35881 | 508.3297 | 12.85638 | 12.89493 | 12.89611 | 0.0918114904 | 0.122234075 | 8.406166
588 | PEDRIA_clean | PEDRIA_clean | [O-]C(=O)c1ccc(cc1)C(=O)[O-].[Zn][O]([Zn])([Zn])[Zn] MOFid-v1.pcu.cat0;PEDRIA_clean | [Zn][O]([Zn])([Zn])[Zn] | [O-]C(=O)c1ccc(cc1)C(=O)[O-] | pcu | 0 | Zn | 4 | O128 | 1 | 3.177 | Zn节点 (CN=4) | M-M=3.18Å | 15.09269 | 7.93434 | 15.07573 | 0.589901 | 2245.43 | 3806.46 | 0 | 0 | 0.8114 | 1.37549 | 0 | Zn | Zn | No |  | 0.5898699 | 17337.98 | 424 | 25.8821 | 25.8821 | 25.8821 | 17337.98 | 32 | 4 | 192 | 96 | 0 | 104 | 0 | 0 | 32 | 0 | 0 | 0 | 0 | 0 | 0 | 0 | 0 | 0.4528302 | 0 | 0.245283 | 0.8088682788 | 13.36378 | 0.064939 | 0.0003328008 | 13.18082 | 1.393836 | 0.0007792409 | 13.15242 | 1.11927 | 0.0076950038 | 13.15261 | 0.108084 | 0.0398630418 | 12.94646 | 0.22007 | 0.1157903261 | 13.02079 | 0.085687 | 0.0776399908 | 12.92954 | 0.067122 | 0.3974534397 | 13.17727 | 0.061496 | 17.23791 | 21.41767 | 0.220522 | 0.8088682788 | 13.36378 | 0.064939 | 25.09117 | 26.7436 | 0.676898 | 1.720053 | 13.69052 | 0.140523 | 5.296038 | 15.36803 | 0.200132 | 0.0303660435 | 0.0303660435 | 12.67959 | 0.184454 | 0.1549634151 | 12.75149 | 0.092218 | 0.3092287601 | 12.74494 | 0.110291 | 0.193519605 | 8.17664 | 0.0020455073 | 8.13869 | 0.366109 | 0.021299251 | 8.12187 | 0.109611 | 0.0645227692 | 8.18609 | 0.05717 | 0.1072836131 | 8.16374 | 0.077837 | 0.1630642735 | 8.1549 | 0.06779 | 0.193519605 | 8.17664 | 0.031659 | 0.2122295034 | 8.15923 | 0.022646 | 7.76063e-06 | 0.776063 | 13.00294 | 0.005770347 | 2.16331e-06 | 0.216331 | 8.144208 | 0.7785022353 | 0.1157903261 | 15.10589 | 16.16587 | 14.34248 | 14.80931 | 12.9656 | 13.00294 | 0.1080953223 | 0.0854242826 | 3.55045 | 3.587387 | 25.60751 | 773.8667 | 8.144208 | 8.165093 | 8.15923 | 0.1630642735 | 0.2122295034 | 4.858729
589 | PEWXUL_clean | PEWXUL_clean | N#C[N]C#N.[Ni].n1ccc(cc1)CCc1ccncc1 MOFid-v1.pcu.cat1;PEWXUL_clean | [Ni] | N#C[N]C#N.n1ccc(cc1)CCc1ccncc1 | pcu | 1 | Ni | 6 | N12 | 0 | 8.299 | Ni节点 (CN=6) | M-M=8.3Å | 5.34544 | 4.38509 | 5.34544 | 1.05997 | 1077.55 | 1016.58 | 0 | 0 | 0.5136 | 0.48454 | 0 | Ni | Ni | No |  | 1.059974 | 1545.342 | 116 | 8.632 | 13.5204 | 13.5204 | 1545.342 | 2 | 4 | 52 | 48 | 14 | 0 | 0 | 0 | 0 | 0 | 2 | 0 | 0 | 0 | 0 | 0 | 0 | 0.4482759 | 0.1206897 | 0 | 5.050752 | 35.43426 | 1.121638 | 0.0201898031 | 34.85367 | 0.378088 | 0.0467061458 | 34.61207 | 0.339611 | 0.4459592648 | 34.27847 | 0.609184 | 1.582937 | 33.53213 | 0.481389 | 3.040357 | 33.04985 | 0.468582 | 2.471310468 | 33.0443 | 0.911761 | 4.466347 | 35.08004 | 0.697022 | 6.436125 | 36.94833 | 3.856434 | 5.050752 | 35.43426 | 1.121638 | 6.732971 | 36.91315 | 2.868229 | 5.536574 | 36.50804 | 1.399057 | 6.128712 | 37.3697 | 0.84827 | 0.4041698888 | 0.4041698888 | 33.19822 | 0.236521 | 1.51708 | 32.90346 | 0.432055 | 2.375183 | 32.70734 | 0.971972 | 0.7356400128 | 20.39531 | 0.0095135696 | 20.09045 | 0.260488 | 0.0934819881 | 20.09765 | 0.208341 | 0.2695891535 | 20.21848 | 0.195116 | 0.4316809904 | 20.16496 | 0.179755 | 0.6339243359 | 20.26022 | 0.211807 | 0.7356400128 | 20.39531 | 0.148535 | 0.8073291787 | 20.41767 | 0.228947 | 0.000496351 | 49.6351 | 34.91689 | 0.03403043 | 9.47233e-06 | 0.947233 | 20.12616 | 4.646582 | 3.040357 | 33.74853 | 35.19585 | 33.15093 | 32.89881 | 33.20876 | 34.91689 | 2.594398 | 2.636187 | 23.98044 | 52.4001 | 16.39209 | 58.17511 | 20.12616 | 20.2735 | 20.41767 | 0.6339243359 | 0.8073291787 | 14.79073
590 | PIBPAS_clean | PIBPAS_clean | [O-]C(=O)c1ccc(cc1)C1=NC(=[N]=C([N]1)c1ccc(cc1)C(=O)[O-])c1ccc(cc1)C(=O)[O-].[O][C][C]([O])[O].[Zn] MOFid-v1.UNKNOWN.cat0;PIBPAS_clean | [Zn] | [O-]C(=O)c1ccc(cc1)C1=NC(=[N]=C([N]1)c1ccc(cc1)C(=O)[O-])c1ccc(cc1)C(=O)[O-].[O][C][C]([O])[O] | UNKNOWN | 0 | Zn | 6 | O72 | 1 | 3.357 | Zn节点 (CN=6) | M-M=3.36Å | 10.02705 | 9.63343 | 10.02705 | 0.905218 | 1687.34 | 1864.01 | 0 | 0 | 0.6458 | 0.71342 | 0 | Zn | Zn | Yes | Zn | 0.9051939 | 8401.144 | 392 | 17.8737 | 17.8737 | 26.2972 | 8401.144 | 12 | 5 | 200 | 96 | 24 | 60 | 0 | 0 | 12 | 0 | 0 | 0 | 0 | 0 | 0 | 0 | 0 | 0.5102041 | 0.06122449 | 0.1530612 | 1.795321 | 20.09808 | 0.160927 | 0.0007914952 | 20.08482 | 0.481958 | 0.0018450026 | 19.62082 | 0.619462 | 0.0185510096 | 19.88482 | 0.098845 | 0.0930416241 | 19.83831 | 0.211573 | 0.2776647 | 19.70933 | 0.374244 | 0.1859413248 | 19.78846 | 0.200449 | 0.9127003948 | 19.99632 | 0.364188 | 10.55653 | 27.4482 | 0.395549 | 1.795321 | 20.09808 | 0.160927 | 12.05954 | 29.29791 | 0.38394 | 3.56202 | 20.92676 | 0.140281 | 7.703675 | 22.84317 | 0.422571 | 0.0466736525 | 0.0466736525 | 18.62844 | 0.181468 | 0.2313513143 | 18.73892 | 0.162093 | 0.4609859029 | 18.8231 | 0.471622 | 0.2149346124 | 11.67443 | 0.0022025401 | 11.47043 | 0.255518 | 0.0239577406 | 11.6584 | 0.109525 | 0.0722962622 | 11.6768 | 0.099566 | 0.1197832443 | 11.68347 | 0.036438 | 0.1748876851 | 11.66291 | 0.077453 | 0.2149346124 | 11.67443 | 0.148303 | 0.2358109803 | 11.68311 | 0.100339 | 1.86078e-05 | 1.86078 | 19.78068 | 0.03470103 | 2.42164e-06 | 0.242164 | 11.66612 | 1.748648 | 0.2776647 | 21.46234 | 23.45339 | 19.49229 | 21.44133 | 19.7787 | 19.78068 | 0.2591136904 | 0.2309910475 | 7.938372 | 7.683966 | 18.63319 | 301.1919 | 11.66612 | 11.6736 | 11.68311 | 0.1748876851 | 0.2358109803 | 8.114558
591 | PIZPOD_clean_h | PIZPOD_clean_h | [Lu].[O-]C(=O)C=CC(=O)[O-] MOFid-v1.ERROR.cat0;PIZPOD_clean_h | [Lu] | [O-]C(=O)C=CC(=O)[O-] | ERROR | 0 | Lu | 6 | O24 | 1 | 4.821 | Lu节点 (CN=6) | M-M=4.82Å | 4.95479 | 3.97477 | 4.74982 | 1.78246 | 1546.28 | 867.502 | 0 | 0 | 0.5566 | 0.312266 | 0 | Lu | Lu | Yes | Lu | 1.782457 | 1289.526 | 64 | 8.426 | 9.629 | 17.159 | 1289.526 | 4 | 4 | 24 | 12 | 0 | 24 | 0 | 0 | 0 | 0 | 0 | 0 | 0 | 0 | 0 | 0 | 0 | 0.375 | 0 | 0.375 | 1.979484 | 25.76269 | 0.198372 | 0.0009376618 | 22.46328 | 0.14855 | 0.0027196707 | 22.63895 | 0.179153 | 0.0268610756 | 22.64479 | 0.040751 | 0.1338704111 | 22.79144 | 0.107559 | 0.3844157502 | 23.3019 | 0.189577 | 0.2626687191 | 23.13132 | 0.087411 | 1.155983 | 24.57142 | 0.144189 | 4.254134 | 30.33718 | 0.628961 | 1.979484 | 25.76269 | 0.198372 | 4.617769 | 30.45612 | 0.854306 | 2.855320142 | 27.33715 | 0.352442 | 3.762412 | 29.29948 | 0.211059 | 0.0507180212 | 0.0507180212 | 22.88903 | 0.049503 | 0.2453588503 | 23.09157 | 0.053338 | 0.4705210975 | 23.44594 | 0.163819 | 0.1870883621 | 15.03328 | 0.0022395518 | 14.94478 | 0.072739 | 0.0216836172 | 14.96136 | 0.039824 | 0.0649590419 | 14.99897 | 0.031576 | 0.1069551529 | 14.99995 | 0.04921 | 0.1565157713 | 15.03499 | 0.05694 | 0.1870883621 | 15.03328 | 0.053195 | 0.2072082062 | 15.01991 | 0.044518 | 2.66422e-05 | 2.66422 | 22.63874 | 0.007565164 | 2.19474e-06 | 0.219474 | 14.96461 | 1.928766 | 0.3844157502 | 24.94879 | 26.89609 | 23.55888 | 24.3914 | 23.07489 | 22.63874 | 0.3575546746 | 0.333697729 | 12.28042 | 12.13911 | 16.80678 | 217.785 | 14.96461 | 15.02274 | 15.01991 | 0.1565157713 | 0.2072082062 | 7.674133
592 | POMMAH_clean | POMMAH_clean | I[Cu]12[Cu]3([Cu]1([Cu]23I)I)I.[In][O]([In])[In].[O-]C(=O)c1cccnc1 MOFid-v1.stp.cat0;POMMAH_clean | I[Cu]12[Cu]3([Cu]1([Cu]23I)I)I.[In][O]([In])[In] | [O-]C(=O)c1cccnc1 | stp | 0 | In,Cu | 4 | I72,O60,N24 | 0.385 | 2.62 | In节点 (CN=4) | M-M=2.62Å | 14.83525 | 11.96507 | 14.83525 | 1.26278 | 1468.55 | 1162.95 | 199.616 | 158.076 | 0.7018 | 0.555756 | 0.00015838 | In,Cu | In | Yes | Cu,In | 1.262784 | 11760 | 376 | 21.9173 | 21.9173 | 28.2685 | 11760 | 36 | 7 | 144 | 96 | 24 | 52 | 0 | 0 | 0 | 24 | 0 | 0 | 0 | 0 | 0 | 0 | 0 | 0.3829787 | 0.06382979 | 0.1382979 | 1.548185 | 20.46522 | 0.778074 | 0.0025508585 | 26.86835 | 0.351914 | 0.0062604358 | 26.82939 | 0.071551 | 0.0580868921 | 26.6726 | 0.199813 | 0.2378532297 | 26.08623 | 0.459109 | 0.5000437462 | 24.91101 | 0.86315 | 0.3911800935 | 25.87445 | 0.477932 | 1.031785 | 22.45353 | 1.260652 | 6.902953 | 21.30396 | 0.749437 | 1.548185 | 20.46522 | 0.778074 | 9.031226 | 26.80778 | 1.117777 | 2.346183 | 19.96287 | 0.384802 | 4.210265 | 19.28371 | 0.517259 | 0.0873427933 | 0.0873427933 | 25.24308 | 0.25668 | 0.335326775 | 23.58058 | 0.424313 | 0.5600525181 | 23.0108 | 0.70154 | 0.2618900044 | 14.54633 | 0.0033755196 | 15.43931 | 0.265634 | 0.0332282518 | 15.40857 | 0.160764 | 0.0952357785 | 15.1284 | 0.096775 | 0.1550880045 | 14.98249 | 0.301575 | 0.2195401622 | 14.83355 | 0.238123 | 0.2618900044 | 14.54633 | 0.281936 | 0.2845891509 | 14.40778 | 0.091464 | 6.16306e-05 | 6.16306 | 26.70942 | 0.052425 | 3.4287e-06 | 0.34287 | 15.51877 | 1.460842 | 0.5000437462 | 26.12363 | 28.23671 | 25.7637 | 24.37048 | 25.6239 | 26.70942 | 0.4419568541 | 0.4127009529 | 11.38843 | 17.97492 | 17.76511 | 183.4525 | 15.51877 | 14.78746 | 14.40778 | 0.2195401622 | 0.2845891509 | 11.19065
593 | PUBSAH_clean | PUBSAH_clean | [Cu][Cu].[O-]C(=O)C1=C[C]=CC(=C1)C(=O)[O-] MOFid-v1.kgm.cat2;PUBSAH_clean | [Cu][Cu] | [O-]C(=O)C1=C[C]=CC(=C1)C(=O)[O-] | kgm | 2 | Cu | 4 | O72 | 1 | 2.66 | Cu节点 (CN=4) | M-M=2.66Å | 11.33641 | 4.82375 | 11.33641 | 0.84337 | 2328.1 | 2760.47 | 0 | 0 | 0.7052 | 0.836169 | 0 | Cu | Cu | Yes | Cu | 0.8433702 | 11579.25 | 450 | 18.5944 | 18.5944 | 38.671 | 11579.25 | 18 | 5 | 234 | 90 | 0 | 72 | 36 | 0 | 0 | 18 | 0 | 0 | 0 | 0 | 0 | 0 | 0 | 0.52 | 0 | 0.16 | 3.253196 | 20.78806 | 0.495888 | 0.0040490871 | 26.59941 | 0.407035 | 0.0096434163 | 26.55677 | 0.271006 | 0.0942852778 | 26.41128 | 0.362643 | 0.3934267309 | 25.48161 | 0.510004 | 0.8693783203 | 23.49942 | 0.627671 | 0.6688688028 | 24.75078 | 0.523722 | 1.909856 | 21.33545 | 0.253875 | 15.15737 | 29.03398 | 1.424395 | 3.253196 | 20.78806 | 0.495888 | 16.90003 | 31.32161 | 1.496257 | 6.144886 | 22.11145 | 0.711518 | 12.32981 | 26.48631 | 0.372333 | 0.1430911244 | 0.1430911244 | 24.55775 | 0.414868 | 0.6092887712 | 22.98248 | 0.32341 | 1.021482 | 21.78135 | 0.545425 | 0.4443283255 | 14.17493 | 0.0057728717 | 15.24022 | 0.242412 | 0.0548125238 | 14.95606 | 0.218662 | 0.1584564003 | 14.81919 | 0.254965 | 0.2533453216 | 14.60993 | 0.199701 | 0.3748476914 | 14.50111 | 0.098617 | 0.4443283255 | 14.17493 | 0.404512 | 0.485907455 | 14.30554 | 0.231795 | 9.91789e-05 | 9.91789 | 26.60215 | 0.02732367 | 5.53178e-06 | 0.553178 | 15.05185 | 3.110105 | 0.8693783203 | 25.46243 | 28.2276 | 24.34451 | 23.81518 | 24.57727 | 26.60215 | 0.7750930425 | 0.7262871959 | 11.59642 | 17.92893 | 17.53127 | 114.5989 | 15.05185 | 14.42866 | 14.30554 | 0.3748476914 | 0.485907455 | 11.5503
594 | PUKSUL_clean | PUKSUL_clean | [C]#N.[Cu]1[S]2[Cu][S]3[W]4562[S]1[Cu]4[S]5[Cu]36 MOFid-v1.acs.cat0;PUKSUL_clean | [Cu]1[S]2[Cu][S]3[W]4562[S]1[Cu]4[S]5[Cu]36 | [C]#N | acs | 0 | W,Cu | 2 | S48,N12 | 0 | 2.658 | W节点 (CN=2) | M-M=2.66Å | 6.59798 | 4.14111 | 6.57182 | 1.5702 | 2804.07 | 1785.8 | 0 | 0 | 0.6962 | 0.443383 | 0 | W,Cu | W | Yes | Cu | 1.570142 | 2725.653 | 60 | 20.342 | 13.566 | 9.877 | 2725.653 | 20 | 5 | 12 | 0 | 12 | 0 | 0 | 16 | 0 | 16 | 0 | 0 | 0 | 0 | 0 | 0 | 0 | 0.2 | 0.2 | 0 | 0.2026791388 | 13.87548 | 0.119905 | 6.78992e-05 | 13.45863 | 0.878257 | 0.0002069309 | 13.44058 | 0.252769 | 0.0020903256 | 13.60789 | 0.057971 | 0.0099149012 | 13.55871 | 0.032395 | 0.0296363881 | 13.59864 | 0.04103 | 0.0197328034 | 13.57316 | 0.058262 | 0.0989760303 | 13.67516 | 0.074525 | 2.275545 | 17.13892 | 0.148072 | 0.2026791388 | 13.87548 | 0.119905 | 4.156442 | 19.90808 | 0.136056 | 0.4158842717 | 14.24743 | 0.0784 | 1.060862091 | 15.24176 | 0.178054 | 0.0074769962 | 0.0074769962 | 13.78488 | 0.082449 | 0.0366041402 | 13.73911 | 0.045537 | 0.0728962674 | 13.82502 | 0.042022 | 0.0444287157 | 8.98454 | 0.0004494281 | 8.95992 | 0.199084 | 0.0049420924 | 8.92084 | 0.073372 | 0.014818194 | 9.01785 | 0.054383 | 0.0248527271 | 9.00634 | 0.029795 | 0.0376113118 | 8.98533 | 0.017506 | 0.0444287157 | 8.98454 | 0.033247 | 0.050014234 | 9.00388 | 0.027419 | 1.98014e-06 | 0.198014 | 13.54884 | 0.006321984 | 4.9626e-07 | 0.049626 | 8.980131 | 0.1952021426 | 0.0296363881 | 15.79071 | 16.52975 | 14.98538 | 15.857 | 13.57684 | 13.54884 | 0.0275460625 | 0.0221593919 | 3.939824 | 3.990126 | 24.34032 | 2946.868 | 8.980131 | 8.99207 | 9.00388 | 0.0376113118 | 0.050014234 | 4.568712
595 | PUKVAU_clean | PUKVAU_clean | C(Sc1ccncc1)Sc1ccncc1.[Cu].[O-]C=O MOFid-v1.ERROR.cat0;PUKVAU_clean | [Cu] | C(Sc1ccncc1)Sc1ccncc1.[O-]C=O | ERROR | 0 | Cu | 4 | N12,O8 | 0.4 | 3.238 | Cu节点 (CN=4) | M-M=3.24Å | 6.34308 | 4.86227 | 6.34308 | 1.0986 | 1347.83 | 1226.86 | 0 | 0 | 0.5706 | 0.519389 | 0 | Cu | Cu | Yes | Cu | 1.098559 | 2973.775 | 172 | 10.335 | 13.3823 | 22.6623 | 2973.775 | 6 | 6 | 70 | 64 | 12 | 8 | 0 | 12 | 0 | 6 | 0 | 0 | 0 | 0 | 0 | 0 | 0 | 0.4069767 | 0.06976744 | 0.04651163 | 2.829694 | 26.41598 | 0.306018 | 0.0011973003 | 23.55768 | 0.259901 | 0.0031457371 | 23.80646 | 0.153417 | 0.0306652894 | 23.5994 | 0.060247 | 0.155965308 | 23.9031 | 0.204131 | 0.4731016389 | 24.11675 | 0.344828 | 0.3138056334 | 23.872 | 0.378715 | 1.528262 | 25.36582 | 0.109298 | 6.738435781 | 32.62419 | 1.072198 | 2.829694 | 26.41598 | 0.306018 | 7.369102 | 32.64765 | 1.947052 | 4.313417 | 29.02775 | 0.542697 | 5.883308 | 30.83246 | 0.752077 | 0.0592282436 | 0.0592282436 | 22.9746 | 0.098978 | 0.2910809301 | 23.28116 | 0.167129 | 0.5398765454 | 23.63931 | 0.509172 | 0.194038893 | 14.4369 | 0.0022830597 | 14.3767 | 0.104354 | 0.0222728919 | 14.35259 | 0.088813 | 0.0665984177 | 14.42532 | 0.069015 | 0.1098819533 | 14.3782 | 0.079812 | 0.1625066904 | 14.51845 | 0.060769 | 0.194038893 | 14.4369 | 0.070214 | 0.2158783283 | 14.58025 | 0.112216 | 3.08911e-05 | 3.08911 | 23.64156 | 0.02698323 | 2.24963e-06 | 0.224963 | 14.39721 | 2.770465 | 0.4731016389 | 25.21048 | 26.78443 | 23.65074 | 25.19628 | 23.96395 | 23.64156 | 0.4424363495 | 0.4138733953 | 14.55637 | 13.73164 | 16.26464 | 180.9578 | 14.39721 | 14.44452 | 14.58025 | 0.1625066904 | 0.2158783283 | 9.244351
596 | PUMDIM_clean | PUMDIM_clean | [Co].[O-]C(=O)c1cc(cc(c1c1cc(cc(c1)C(=O)[O-])C(=O)[O-])C(=O)[O-])C(=O)[O-] MOFid-v1.UNKNOWN.cat0;PUMDIM_clean | [Co] | [O-]C(=O)c1cc(cc(c1c1cc(cc(c1)C(=O)[O-])C(=O)[O-])C(=O)[O-])C(=O)[O-] | UNKNOWN | 0 | Co | 6 | O60 | 1 | 3.319 | Co节点 (CN=6) | M-M=3.32Å | 7.80071 | 4.22996 | 5.62381 | 1.22507 | 393.72 | 321.387 | 874.299 | 713.674 | 0.564 | 0.460383 | 0 | Co | Co | Yes | Co | 1.225068 | 3961.349 | 204 | 16.2712 | 16.2712 | 17.2772 | 3961.349 | 12 | 4 | 102 | 30 | 0 | 60 | 0 | 0 | 0 | 0 | 0 | 12 | 0 | 0 | 0 | 0 | 0 | 0.5 | 0 | 0.2941176 | 3.621724 | 26.9972 | 0.265945 | 0.0040782777 | 28.96139 | 0.207751 | 0.0107314093 | 29.11692 | 0.229723 | 0.0989586497 | 28.61651 | 0.269669 | 0.4066365814 | 27.25973 | 0.316712 | 0.950880284 | 25.7301 | 0.38376 | 0.7033029494 | 26.05974 | 0.556297 | 2.305963 | 25.7545 | 0.374962 | 6.729646 | 32.24256 | 1.781585 | 3.621724 | 26.9972 | 0.265945 | 7.150949 | 32.62293 | 0.997791 | 4.900422 | 29.31747 | 0.676579 | 6.147891 | 31.34426 | 0.736243 | 0.1298611736 | 0.1298611736 | 26.76605 | 0.160966 | 0.5529883683 | 26.0586 | 0.13707 | 0.9907862422 | 25.35313 | 0.370769 | 0.4086682352 | 16.92641 | 0.0052780228 | 17.5375 | 0.223833 | 0.0524059756 | 17.48633 | 0.235748 | 0.1533278445 | 17.41455 | 0.116221 | 0.2441278002 | 17.18895 | 0.075091 | 0.3539461742 | 17.04411 | 0.298313 | 0.4086682352 | 16.92641 | 0.328294 | 0.4614249385 | 17.00156 | 0.246149 | 0.000105278 | 10.5278 | 29.15725 | 0.05059994 | 5.30374e-06 | 0.530374 | 17.56049 | 3.491863 | 0.950880284 | 27.50457 | 29.62426 | 27.1295 | 25.75995 | 26.34986 | 29.15725 | 0.8519216343 | 0.8210191104 | 13.43255 | 19.84977 | 17.1209 | 106.007 | 17.56049 | 17.05316 | 17.00156 | 0.3539461742 | 0.4614249385 | 11.59675
597 | PUZLUS_clean | PUZLUS_clean | [Co].n1ccc(cc1)C1=NC(=[N]=C([N]1)c1ccncc1)c1ccncc1 MOFid-v1.tbo.cat0;PUZLUS_clean | [Co] | n1ccc(cc1)C1=NC(=[N]=C([N]1)c1ccncc1)c1ccncc1 | tbo | 0 | Co | 6 | N72 | 0 | 12.876 | Co节点 (CN=6) | M-M=12.9Å | 15.09144 | 8.39804 | 15.08737 | 0.46153 | 2323.48 | 5034.3 | 0 | 0 | 0.8014 | 1.7364 | 0 | Co | Co | No |  | 0.4615206 | 25540.01 | 660 | 26.405 | 26.405 | 36.631 | 25540.01 | 12 | 5 | 312 | 192 | 120 | 0 | 0 | 24 | 0 | 0 | 0 | 12 | 0 | 0 | 0 | 0 | 0 | 0.4727273 | 0.1818182 | 0 | 2.458818 | 18.26416 | 0.19992 | 0.0007536876 | 16.4976 | 0.787208 | 0.0020356609 | 15.98428 | 1.059799 | 0.0215188373 | 16.4388 | 0.233356 | 0.1054528685 | 16.39157 | 0.080777 | 0.3290163309 | 16.72532 | 0.127144 | 0.2169986321 | 16.54506 | 0.251657 | 1.183895 | 17.34909 | 0.187407 | 21.78061 | 20.92081 | 0.700999 | 2.458818 | 18.26416 | 0.19992 | 30.97927 | 24.40085 | 0.579817 | 4.839541 | 18.66547 | 0.495909 | 11.47004 | 18.43039 | 0.107126 | 0.0665780852 | 0.0665780852 | 15.62574 | 0.203273 | 0.3430405551 | 15.8271 | 0.192388 | 0.6895677958 | 15.94043 | 0.170282 | 0.3491827568 | 9.8072 | 0.0040854094 | 9.59457 | 0.295449 | 0.0396214271 | 9.72379 | 0.059082 | 0.1180612871 | 9.82955 | 0.052413 | 0.1962053071 | 9.86718 | 0.048873 | 0.2925857493 | 9.77314 | 0.080955 | 0.3491827568 | 9.8072 | 0.06638 | 0.3884238182 | 9.77995 | 0.070355 | 2.12135e-05 | 2.12135 | 16.36269 | 0.01133355 | 3.9635e-06 | 0.39635 | 9.787232 | 2.39224 | 0.3290163309 | 18.50535 | 19.90561 | 16.38614 | 19.22431 | 16.55398 | 16.36269 | 0.3074974936 | 0.2624382457 | 5.622562 | 5.352214 | 20.79644 | 264.2071 | 9.787232 | 9.81584 | 9.77995 | 0.2925857493 | 0.3884238182 | 6.575457
598 | QIWCOQ_clean | QIWCOQ_clean | * MOFid-v1.NA.NA;QIWCOQ_clean |  |  | NA |  | Cu | 6 | O16,N8 | 0.667 | 6.016 | Cu节点 (CN=6) | M-M=6.02Å | 7.90536 | 6.37424 | 7.89587 | 0.88756 | 1705.8 | 1921.9 | 0 | 0 | 0.6366 | 0.717248 | 0 | Cu | Cu | Yes | Cu | 0.8875597 | 3359.433 | 172 | 11.9272 | 13.954 | 20.185 | 3359.433 | 4 | 5 | 84 | 52 | 16 | 16 | 0 | 0 | 0 | 4 | 0 | 0 | 0 | 0 | 0 | 0 | 0 | 0.4883721 | 0.09302326 | 0.09302326 | 6.973509 | 28.34587 | 0.201304 | 0.0026059119 | 22.677 | 0.306949 | 0.0070009228 | 22.71229 | 0.214761 | 0.0678581323 | 22.82704 | 0.118996 | 0.3426855408 | 22.89947 | 0.399104 | 1.03787 | 23.3296 | 0.420174 | 0.6942701664 | 23.23986 | 0.41519 | 3.82039 | 25.64899 | 0.397738 | 12.61131 | 34.58171 | 0.902848 | 6.973509 | 28.34587 | 0.201304 | 13.24973 | 33.25195 | 1.91145 | 9.601398 | 31.96102 | 0.555498 | 11.56817 | 34.22454 | 0.67683 | 0.1322819373 | 0.1322819373 | 22.17291 | 0.093835 | 0.6760334238 | 22.53811 | 0.280061 | 1.277243 | 22.97238 | 0.142196 | 0.4511731584 | 14.11519 | 0.005183978 | 13.94712 | 0.107503 | 0.0516889477 | 13.94629 | 0.041877 | 0.1547442948 | 13.98767 | 0.050522 | 0.2552006915 | 14.04219 | 0.115096 | 0.3788016702 | 14.08576 | 0.066635 | 0.4511731584 | 14.11519 | 0.148414 | 0.4955641605 | 14.04802 | 0.064133 | 6.74269e-05 | 6.74269 | 22.77837 | 0.04390632 | 5.22304e-06 | 0.522304 | 13.93883 | 6.841227 | 1.03787 | 24.74179 | 26.64059 | 22.76737 | 24.81739 | 23.15631 | 22.77837 | 0.9700118485 | 0.9055880435 | 13.69938 | 12.90951 | 16.37793 | 94.88185 | 13.93883 | 14.08105 | 14.04802 | 0.3788016702 | 0.4955641605 | 8.839539
599 | QIWQES_clean | QIWQES_clean | [Cu].[O-]C(=O)C1=[C][C]=N[C]=[C]1 MOFid-v1.ERROR.cat1;QIWQES_clean | [Cu] | [O-]C(=O)C1=[C][C]=N[C]=[C]1 | ERROR | 1 | Cu | 5 | O20,N16 | 0.556 | 7.717 | Cu节点 (CN=5) | M-M=7.72Å | 6.44452 | 4.39633 | 6.26218 | 0.848839 | 2656.63 | 3129.72 | 0 | 0 | 0.6752 | 0.795439 | 0 | Cu | Cu | Yes | Cu | 0.8488394 | 5441.996 | 184 | 22.554 | 11.462 | 21.861 | 5441.996 | 8 | 4 | 128 | 0 | 16 | 32 | 0 | 0 | 0 | 8 | 0 | 0 | 0 | 0 | 0 | 0 | 0 | 0.6956522 | 0.08695652 | 0.173913 | 4.047357 | 22.21113 | 0.211458 | 0.0013690025 | 19.52929 | 0.214631 | 0.0033940479 | 19.63404 | 0.225451 | 0.0348241894 | 19.58083 | 0.10269 | 0.1754614912 | 19.67708 | 0.162901 | 0.5255666668 | 20.01519 | 0.157586 | 0.3579761913 | 19.89435 | 0.197433 | 1.898342 | 20.92954 | 0.254146 | 13.31522 | 29.4221 | 1.041914 | 4.047357 | 22.21113 | 0.211458 | 14.50651 | 31.1152 | 0.706374 | 7.673786 | 24.57564 | 0.18161 | 11.59178 | 28.01761 | 0.493018 | 0.0848961315 | 0.0848961315 | 19.3667 | 0.05769 | 0.4240537802 | 19.6636 | 0.234139 | 0.8253003374 | 19.83477 | 0.141691 | 0.360547939 | 12.61527 | 0.004184894 | 12.52441 | 0.037751 | 0.0414025911 | 12.57276 | 0.050423 | 0.1234214208 | 12.53988 | 0.033923 | 0.2049864126 | 12.57124 | 0.047885 | 0.3055272175 | 12.58881 | 0.036823 | 0.360547939 | 12.61527 | 0.091008 | 0.4000887466 | 12.58566 | 0.100824 | 3.4638e-05 | 3.4638 | 19.56706 | 0.01128611 | 4.11217e-06 | 0.411217 | 12.5211 | 3.962461 | 0.5255666668 | 22.20101 | 23.93212 | 20.0578 | 22.61311 | 19.86221 | 19.56706 | 0.4907424774 | 0.4406705353 | 8.600979 | 8.42329 | 18.1302 | 167.3238 | 12.5211 | 12.59177 | 12.58566 | 0.3055272175 | 0.4000887466 | 7.045958
600 | QOFBIY02_clean | QOFBIY02_clean | [Ag].n1ccc(cc1)C1=NC(=[N]=C([N]1)c1ccncc1)c1ccncc1 MOFid-v1.ths.cat3;QOFBIY02_clean | [Ag] | n1ccc(cc1)C1=NC(=[N]=C([N]1)c1ccncc1)c1ccncc1 | ths | 3 | Ag | 3 | N48 | 0 | 3.438 | Ag节点 (CN=3) | M-M=3.44Å | 7.03275 | 3.83288 | 6.70379 | 1.33192 | 1017.39 | 763.856 | 0 | 0 | 0.4894 | 0.36744 | 0 | Ag | Ag | Yes | Ag | 1.331919 | 8382.071 | 592 | 22.0532 | 16.3828 | 25.6809 | 8382.071 | 16 | 4 | 288 | 192 | 96 | 0 | 0 | 0 | 0 | 0 | 0 | 0 | 0 | 0 | 0 | 0 | 0 | 0.4864865 | 0.1621622 | 0 | 2.643894 | 29.71278 | 0.340552 | 0.0026540757 | 26.0231 | 0.31956 | 0.0067193201 | 26.09903 | 0.150404 | 0.066068356 | 26.11258 | 0.215997 | 0.309657653 | 26.11706 | 0.25046 | 0.8219704828 | 26.41364 | 0.259795 | 0.5798499913 | 26.29696 | 0.340346 | 1.949271 | 28.23487 | 0.383424 | 4.138456 | 33.23208 | 0.640011 | 2.643894 | 29.71278 | 0.340552 | 4.487334 | 31.91946 | 1.788225 | 3.220661 | 31.17031 | 0.605234 | 3.822541 | 32.76552 | 0.893304 | 0.0999187437 | 0.0999187437 | 25.57573 | 0.102133 | 0.4451605325 | 25.87386 | 0.220513 | 0.8062152204 | 26.27081 | 0.291865 | 0.3263806537 | 16.87653 | 0.0042483803 | 16.9047 | 0.06859 | 0.0407091513 | 16.91832 | 0.048259 | 0.1193841342 | 16.9043 | 0.129903 | 0.1921513586 | 16.93839 | 0.07456 | 0.2782382313 | 16.916 | 0.108901 | 0.3263806537 | 16.87653 | 0.158768 | 0.3558032436 | 17.01141 | 0.138845 | 6.65384e-05 | 6.65384 | 26.11173 | 0.01838348 | 4.15028e-06 | 0.415028 | 16.9355 | 2.543976 | 0.8219704828 | 27.47763 | 28.76626 | 27.051 | 26.61564 | 26.27589 | 26.11173 | 0.7559021268 | 0.7220517391 | 14.77098 | 16.03227 | 16.58169 | 116.2513 | 16.9355 | 16.91031 | 17.01141 | 0.2782382313 | 0.3558032436 | 9.176232
601 | QOZPOM_clean | QOZPOM_clean | [O-]C(=O)c1cc(C(=O)Nn2cnnc2)c(cc1C(=O)Nn1cnnc1)C(=O)[O-].[Zn] MOFid-v1.UNKNOWN.cat0;QOZPOM_clean | [Zn] | [O-]C(=O)c1cc(C(=O)Nn2cnnc2)c(cc1C(=O)Nn1cnnc1)C(=O)[O-] | UNKNOWN | 0 | Zn | 6 | O16,N8 | 0.667 | 8.537 | Zn节点 (CN=6) | M-M=8.54Å | 4.94177 | 4.05577 | 4.93292 | 1.11879 | 802.645 | 717.419 | 483.544 | 432.201 | 0.5788 | 0.517342 | 0 | Zn | Zn | No |  | 1.11877 | 2669.567 | 148 | 10.3265 | 14.1976 | 18.2477 | 2669.567 | 4 | 5 | 56 | 32 | 32 | 24 | 0 | 0 | 4 | 0 | 0 | 0 | 0 | 0 | 0 | 0 | 0 | 0.3783784 | 0.2162162 | 0.1621622 | 4.647326 | 30.63502 | 0.510269 | 0.0048299028 | 27.55565 | 0.201796 | 0.0118720632 | 27.61818 | 0.147312 | 0.1184588675 | 27.55811 | 0.061162 | 0.5643781941 | 27.90006 | 0.173532 | 1.463933 | 28.05476 | 0.349842 | 1.022969 | 28.08176 | 0.248253 | 3.417655 | 29.18294 | 0.246572 | 6.786148 | 32.44602 | 1.477394 | 4.647326 | 30.63502 | 0.510269 | 7.057069 | 31.83658 | 1.871197 | 5.55758 | 32.22698 | 0.544061 | 6.384684 | 32.71335 | 1.200422 | 0.1601164894 | 0.1601164894 | 27.42962 | 0.209577 | 0.7373304108 | 27.6415 | 0.173133 | 1.29869 | 27.74275 | 0.234378 | 0.4498805419 | 17.51264 | 0.0056661593 | 17.45324 | 0.093493 | 0.0536269781 | 17.44309 | 0.093309 | 0.161874713 | 17.50377 | 0.07078 | 0.263615399 | 17.45076 | 0.057075 | 0.3836865505 | 17.53598 | 0.088426 | 0.4498805419 | 17.51264 | 0.113822 | 0.4992497928 | 17.56024 | 0.066209 | 0.000118372 | 11.8372 | 27.59484 | 0.03006677 | 5.45379e-06 | 0.545379 | 17.43762 | 4.487209 | 1.463933 | 28.79244 | 29.78055 | 28.24382 | 28.35296 | 28.01219 | 27.59484 | 1.345474 | 1.30381662 | 19.0772 | 21.70454 | 16.02931 | 77.79448 | 17.43762 | 17.49979 | 17.56024 | 0.3836865505 | 0.4992497928 | 10.15722
602 | QUZVEO_clean | QUZVEO_clean | [Dy].[O-]C(=O)c1ccc(o1)C(=O)[O-] MOFid-v1.ttp.cat0;QUZVEO_clean | [Dy] | [O-]C(=O)c1ccc(o1)C(=O)[O-] | ttp | 0 | Dy | 7 | O56 | 1 | 4.56 | Dy节点 (CN=7) | M-M=4.56Å | 9.48553 | 8.8403 | 9.48103 | 1.4036 | 1600.03 | 1139.94 | 0 | 0 | 0.619 | 0.441008 | 0 | Dy | Dy | Yes | Dy | 1.403603 | 3725.35 | 164 | 8.6326 | 28.1206 | 15.3462 | 3725.35 | 8 | 4 | 72 | 24 | 0 | 60 | 0 | 0 | 0 | 0 | 0 | 0 | 0 | 0 | 0 | 0 | 0 | 0.4390244 | 0 | 0.3658537 | 1.039726 | 19.76484 | 0.326334 | 0.0003387401 | 19.17111 | 0.82448 | 0.0010400379 | 19.5962 | 0.719528 | 0.0101860204 | 19.27181 | 0.201665 | 0.0514249803 | 19.35276 | 0.145872 | 0.1568472485 | 19.36062 | 0.132778 | 0.1004046806 | 19.31825 | 0.305104 | 0.5200639593 | 19.52896 | 0.25708 | 6.411754513 | 28.05061 | 0.81252 | 1.039726 | 19.76484 | 0.326334 | 7.30596 | 29.93221 | 0.660316 | 2.154789 | 20.57488 | 0.283889 | 4.92373 | 24.28306 | 0.52274 | 0.026030059 | 0.026030059 | 18.57139 | 0.106421 | 0.1313835206 | 18.518 | 0.164817 | 0.264325775 | 18.65389 | 0.108276 | 0.1246616469 | 11.83602 | 0.0014211205 | 11.69208 | 0.224851 | 0.0145684704 | 11.83692 | 0.05537 | 0.0427368262 | 11.79532 | 0.076153 | 0.0702171162 | 11.86946 | 0.081577 | 0.104673335 | 11.82314 | 0.082933 | 0.1246616469 | 11.83602 | 0.139531 | 0.1384970626 | 11.87749 | 0.148383 | 1.01745e-05 | 1.01745 | 19.34199 | 0.05279408 | 1.41692e-06 | 0.141692 | 11.81633 | 1.013696 | 0.1568472485 | 21.27212 | 23.30489 | 19.19056 | 21.3209 | 19.34388 | 19.34199 | 0.1466612281 | 0.1308171895 | 7.492226 | 7.180716 | 18.92969 | 516.2123 | 11.81633 | 11.84287 | 11.87749 | 0.104673335 | 0.1384970626 | 7.52566
603 | RABHIH_clean | RABHIH_clean | NCCCCCCCN.[C]#N.[Cd].[Ni] MOFid-v1.fsc.cat0;RABHIH_clean | [Cd] ¦ [Ni] | NCCCCCCCN.[C]#N | fsc | 0 | Cd,Ni | 6 | N40 | 0 | 5.212 | Cd节点 (CN=6) | M-M=5.21Å | 6.97329 | 4.88825 | 6.97329 | 0.93136 | 2191.25 | 2352.75 | 0 | 0 | 0.6512 | 0.699193 | 0 | Cd,Ni | Cd | Yes | Ni | 0.9313671 | 2891.259 | 148 | 7.61 | 13.599 | 27.938 | 2891.259 | 8 | 5 | 44 | 72 | 24 | 0 | 0 | 0 | 0 | 0 | 4 | 0 | 0 | 0 | 0 | 0 | 0 | 0.2972973 | 0.1621622 | 0 | 3.383493 | 24.03329 | 0.221736 | 0.0017690592 | 23.26023 | 0.501212 | 0.0044939501 | 23.29075 | 0.396233 | 0.0450512713 | 23.39065 | 0.159628 | 0.2181454319 | 23.38461 | 0.087303 | 0.6361059127 | 23.50614 | 0.078185 | 0.4256957791 | 23.47589 | 0.110305 | 1.887644 | 23.69635 | 0.459478 | 9.605298 | 30.42094 | 0.494935 | 3.383493 | 24.03329 | 0.221736 | 10.37401 | 30.79776 | 0.890705 | 5.578626 | 25.3864 | 0.50806 | 8.332631 | 28.04047 | 0.904498 | 0.083932033 | 0.083932033 | 22.81253 | 0.140571 | 0.4050413379 | 22.93472 | 0.171127 | 0.8017422746 | 22.99397 | 0.234875 | 0.3062669364 | 14.53486 | 0.0033916604 | 14.73082 | 0.19961 | 0.0344831657 | 14.52582 | 0.099324 | 0.1041933499 | 14.54802 | 0.160229 | 0.1747668659 | 14.48391 | 0.118544 | 0.2576312967 | 14.52135 | 0.093744 | 0.3062669364 | 14.53486 | 0.117991 | 0.3417791627 | 14.53799 | 0.08847 | 4.42323e-05 | 4.42323 | 23.28769 | 0.0260748 | 3.52838e-06 | 0.352838 | 14.51122 | 3.299561 | 0.6361059127 | 24.70959 | 26.85869 | 23.22435 | 24.04574 | 23.45555 | 23.28769 | 0.5910546414 | 0.5521738797 | 12.34528 | 12.53615 | 16.85634 | 141.1594 | 14.51122 | 14.51337 | 14.53799 | 0.2576312967 | 0.3417791627 | 8.776473
604 | RAHBUZ_clean | RAHBUZ_clean | [O-]C(=O)C12CC3(CC(C2)(CC(C1)(C3)C(=O)[O-])C(=O)[O-])C(=O)[O-].[Zn] MOFid-v1.sra.cat0;RAHBUZ_clean | [Zn] | [O-]C(=O)C12CC3(CC(C2)(CC(C1)(C3)C(=O)[O-])C(=O)[O-])C(=O)[O-] | sra | 0 | Zn | 3 | O32 | 1 | 3.307 | Zn节点 (CN=3) | M-M=3.31Å | 6.80616 | 5.48586 | 6.79539 | 1.14478 | 1985.3 | 1734.22 | 0 | 0 | 0.6386 | 0.557835 | 0 | Zn | Zn | Yes | Zn | 1.144731 | 2547.254 | 144 | 10.1209 | 13.9753 | 18.0091 | 2547.254 | 8 | 4 | 56 | 48 | 0 | 32 | 0 | 0 | 8 | 0 | 0 | 0 | 0 | 0 | 0 | 0 | 0 | 0.3888889 | 0 | 0.2222222 | 3.97046 | 25.44885 | 0.216213 | 0.0017746315 | 21.81406 | 0.188829 | 0.0041850935 | 22.10036 | 0.273395 | 0.0423325533 | 22.03696 | 0.085045 | 0.210597513 | 22.05803 | 0.04908 | 0.6347059714 | 22.14565 | 0.131505 | 0.4243314736 | 22.12827 | 0.120159 | 2.070335 | 23.40826 | 0.382479 | 9.081496 | 33.30903 | 0.946184 | 3.97046 | 25.44885 | 0.216213 | 9.864104136 | 32.81207 | 1.112168 | 6.088198 | 28.25569 | 0.311857 | 8.10573851 | 31.55523 | 0.570875 | 0.0874551689 | 0.0874551689 | 21.67565 | 0.126666 | 0.4332425911 | 21.87266 | 0.119912 | 0.8361171566 | 22.23069 | 0.168819 | 0.3504304086 | 14.15403 | 0.0040071559 | 13.94595 | 0.278473 | 0.0403182991 | 14.11696 | 0.129569 | 0.1195052985 | 14.10405 | 0.067282 | 0.1957290429 | 14.1104 | 0.106327 | 0.286365737 | 14.10595 | 0.060799 | 0.3504304086 | 14.15403 | 0.152839 | 0.3849787828 | 14.18666 | 0.090459 | 4.24088e-05 | 4.24088 | 22.00985 | 0.02477472 | 4.04084e-06 | 0.404084 | 14.08827 | 3.883005229 | 0.6347059714 | 23.94486 | 25.88902 | 22.03223 | 23.91332 | 22.11065 | 22.00985 | 0.5923734181 | 0.5472508025 | 11.08209 | 10.49505 | 17.12171 | 140.8759 | 14.08827 | 14.12346 | 14.18666 | 0.286365737 | 0.3849787828 | 7.921576
605 | RAKDAJ_clean | RAKDAJ_clean | I[Zn]I.n1ccc(cc1)C1=NC(=[N]=C([N]1)c1ccncc1)c1ccncc1 MOFid-v1.srs.cat1;RAKDAJ_clean | I[Zn]I | n1ccc(cc1)C1=NC(=[N]=C([N]1)c1ccncc1)c1ccncc1 | srs | 1 | Zn | 4 | I48,N48 | 0 | 6.869 | Zn节点 (CN=4) | M-M=6.87Å | 8.45824 | 7.8928 | 8.45069 | 1.20511 | 2057.23 | 1707.09 | 0 | 0 | 0.6724 | 0.557956 | 0 | Zn | Zn | Yes | Zn | 1.205089 | 17441.79 | 648 | 27.865 | 13.7117 | 45.65 | 17441.79 | 24 | 5 | 288 | 192 | 96 | 0 | 0 | 0 | 24 | 0 | 0 | 0 | 0 | 0 | 0 | 0 | 0 | 0.4444444 | 0.1481481 | 0 | 2.923772 | 24.20815 | 0.647842 | 0.0017201902 | 24.02607 | 0.443501 | 0.0042145646 | 23.97199 | 0.410255 | 0.0428842813 | 24.12113 | 0.217967 | 0.2070390063 | 23.93085 | 0.193761 | 0.5838416239 | 23.93841 | 0.401581 | 0.4095178299 | 23.89543 | 0.38919 | 1.712318 | 24.13776 | 0.239733 | 8.200508 | 28.87859 | 1.337865 | 2.923772 | 24.20815 | 0.647842 | 9.085555 | 29.19609 | 1.370852 | 4.49762 | 24.37493 | 0.881734 | 6.882712 | 26.12189 | 0.875504 | 0.0769819657 | 0.0769819657 | 22.897 | 0.245676 | 0.3740277988 | 22.93604 | 0.377616 | 0.7080369832 | 22.90835 | 0.430345 | 0.2235220224 | 13.25795 | 0.0025259738 | 13.1873 | 0.207509 | 0.0257910026 | 13.17206 | 0.108448 | 0.0751610526 | 13.18413 | 0.10194 | 0.1245291276 | 13.21215 | 0.070516 | 0.1863848746 | 13.26775 | 0.117318 | 0.2235220224 | 13.25795 | 0.101932 | 0.2464177336 | 13.27476 | 0.07349 | 4.28661e-05 | 4.28661 | 24.08793 | 0.03543903 | 2.56057e-06 | 0.256057 | 13.23262 | 2.84679 | 0.5838416239 | 25.20108 | 27.23517 | 23.95099 | 24.41709 | 23.92156 | 24.08793 | 0.5409573426 | 0.5068596582 | 15.66226 | 16.74084 | 16.05946 | 152.179 | 13.23262 | 13.24595 | 13.27476 | 0.1863848746 | 0.2464177336 | 10.85531
606 | RAVWAO_clean | RAVWAO_clean | * MOFid-v1.NA.NA;RAVWAO_clean |  |  | NA |  | Mg | 6 | O36 | 1 | 2.793 | Mg节点 (CN=6) | M-M=2.79Å | 17.92516 | 17.51395 | 17.92516 | 0.536552 | 1469.43 | 2738.65 | 0 | 0 | 0.7562 | 1.40937 | 0 | Mg | Mg | Yes | Mg | 0.536552 | 3926.953 | 132 | 6.4739 | 26.5533 | 26.5533 | 3926.953 | 6 | 4 | 66 | 42 | 0 | 18 | 0 | 0 | 0 | 0 | 0 | 0 | 0 | 0 | 0 | 0 | 0 | 0.5 | 0 | 0.1363636 | 2.601631 | 20.64817 | 0.336665 | 0.0012392998 | 20.54168 | 0.343146 | 0.0032588264 | 20.51859 | 0.342314 | 0.0318966997 | 20.64361 | 0.064076 | 0.1563566804 | 20.71525 | 0.336258 | 0.460477694 | 20.55214 | 0.270775 | 0.3149909928 | 20.49362 | 0.282517 | 1.404899 | 20.61628 | 0.367815 | 12.49388 | 18.58429 | 0.795279 | 2.601631 | 20.64817 | 0.336665 | 21.94656 | 20.19865 | 0.379965 | 4.43838 | 20.35354 | 0.349202 | 7.979075 | 19.07783 | 0.312886 | 0.0745116679 | 0.0745116679 | 19.16727 | 0.088872 | 0.3702314505 | 19.1701 | 0.260404 | 0.7058078234 | 18.95509 | 0.216855 | 0.3469093655 | 11.89099 | 0.0041237749 | 11.99292 | 0.26596 | 0.0397423146 | 11.96108 | 0.204446 | 0.1186220708 | 11.97331 | 0.127879 | 0.1939868656 | 11.80928 | 0.084168 | 0.2909832538 | 11.86957 | 0.130406 | 0.3469093655 | 11.89099 | 0.276346 | 0.3846045696 | 11.93482 | 0.112898 | 3.18815e-05 | 3.18815 | 20.55011 | 0.04362234 | 3.9898e-06 | 0.39898 | 11.91461 | 2.527119 | 0.460477694 | 22.09947 | 24.23581 | 20.13963 | 21.92297 | 20.587 | 20.55011 | 0.4285809943 | 0.3859660261 | 7.912443 | 7.990751 | 18.76743 | 189.0008 | 11.91461 | 11.85661 | 11.93482 | 0.2909832538 | 0.3846045696 | 8.635502
607 | RAXQEO_clean | RAXQEO_clean | C(CCN1[CH]N=C[N]1)CCCn1cncn1.C(CCN1[N]C=N[CH]1)CCCN1[N]C=N[CH]1.[Cu] MOFid-v1.dia.cat0;RAXQEO_clean | [Cu] | C(CCN1[CH]N=C[N]1)CCCn1cncn1.C(CCN1[N]C=N[CH]1)CCCN1[N]C=N[CH]1 | dia | 0 | Cu | 4 | N16 | 0 | 8.228 | Cu节点 (CN=4) | M-M=8.23Å | 8.85312 | 4.24768 | 8.85312 | 0.848051 | 1428.37 | 1684.3 | 0 | 0 | 0.631 | 0.744059 | 0 | Cu | Cu | Yes | Cu | 0.848051 | 3948.289 | 260 | 11.5359 | 15.0948 | 22.6817 | 3948.289 | 4 | 4 | 80 | 128 | 48 | 0 | 0 | 0 | 0 | 4 | 0 | 0 | 0 | 0 | 0 | 0 | 0 | 0.3076923 | 0.1846154 | 0 | 3.688422934 | 25.43191 | 0.304818 | 0.001452685 | 22.03389 | 0.429826 | 0.0032525265 | 22.28688 | 0.43434 | 0.0338539657 | 22.29596 | 0.158329 | 0.1716895924 | 22.41128 | 0.140615 | 0.5210551619 | 22.58707 | 0.337464 | 0.3412900462 | 22.56566 | 0.241709 | 1.784521 | 23.44246 | 0.496653 | 10.19501 | 33.59018 | 1.297746 | 3.688422934 | 25.43191 | 0.304818 | 10.9901 | 36.04488 | 3.197943 | 6.316177132 | 28.26599 | 0.654682 | 8.900291 | 32.25333 | 1.325214 | 0.0695986949 | 0.0695986949 | 21.59731 | 0.131765 | 0.3511034188 | 21.59811 | 0.204906 | 0.6909635105 | 21.95205 | 0.209844 | 0.3063801459 | 14.28749 | 0.0034715658 | 14.2601 | 0.202393 | 0.0358914442 | 14.21776 | 0.105832 | 0.1044713998 | 14.20031 | 0.168863 | 0.1723219134 | 14.31073 | 0.118543 | 0.2595945976 | 14.21164 | 0.138945 | 0.3063801459 | 14.28749 | 0.122745 | 0.3418231795 | 14.28614 | 0.194454 | 3.3891e-05 | 3.3891 | 22.29277 | 0.06935478 | 3.53282e-06 | 0.353282 | 14.21042 | 3.618824 | 0.5210551619 | 24.01987 | 26.08578 | 21.96361 | 24.01023 | 22.52134 | 22.29277 | 0.4872011962 | 0.451456467 | 10.03594 | 9.593186 | 17.64381 | 166.4748 | 14.21042 | 14.26995 | 14.28614 | 0.2595945976 | 0.3418231795 | 8.082348
608 | REFJET_clean | REFJET_clean | [In].[K].[O-]C(=O)c1cc(C(=O)[O-])c(cc1C(=O)[O-])C(=O)[O-] MOFid-v1.UNKNOWN.cat0;REFJET_clean | [In] ¦ [K] | [O-]C(=O)c1cc(C(=O)[O-])c(cc1C(=O)[O-])C(=O)[O-] | UNKNOWN | 0 | In,K | 6 | O52 | 1 | 3.918 | In节点 (CN=6) | M-M=3.92Å | 6.27741 | 5.87074 | 6.27741 | 1.48318 | 1233.99 | 831.987 | 0 | 0 | 0.4452 | 0.300165 | 0.000134845 | In,K | In | Yes | In,K | 1.483182 | 2369.445 | 128 | 7.3628 | 18.111 | 18.111 | 2369.445 | 8 | 5 | 60 | 12 | 0 | 48 | 0 | 0 | 0 | 0 | 0 | 0 | 0 | 0 | 0 | 0 | 0 | 0.46875 | 0 | 0.375 | 2.529363 | 27.79225 | 0.325557 | 0.0015223544 | 23.09766 | 0.197835 | 0.0040916044 | 23.16615 | 0.232467 | 0.0401703704 | 23.13435 | 0.050036 | 0.1961976706 | 23.44268 | 0.154255 | 0.5674675756 | 24.01778 | 0.197037 | 0.4013936223 | 23.66614 | 0.260037 | 1.656583 | 26.05507 | 0.298625 | 4.627482 | 32.47289 | 1.083949 | 2.529363 | 27.79225 | 0.325557 | 5.090214 | 32.96977 | 1.213913 | 3.263636 | 30.09254 | 0.940673 | 4.123983 | 31.19549 | 1.379868 | 0.0752332491 | 0.0752332491 | 23.11791 | 0.154564 | 0.3637334386 | 23.55397 | 0.161422 | 0.6637598148 | 24.03859 | 0.241229 | 0.2593775937 | 15.24182 | 0.0030373259 | 15.15296 | 0.194587 | 0.0310451034 | 15.1347 | 0.01544 | 0.0927410632 | 15.20553 | 0.065932 | 0.1501667525 | 15.21685 | 0.084018 | 0.2193785066 | 15.18383 | 0.106075 | 0.2593775937 | 15.24182 | 0.078215 | 0.285260572 | 15.25562 | 0.073876 | 4.01255e-05 | 4.01255 | 23.15648 | 0.01742127 | 3.1368e-06 | 0.31368 | 15.14112 | 2.45413 | 0.5674675756 | 25.22142 | 26.85645 | 24.03017 | 24.77764 | 23.70887 | 23.15648 | 0.5272972052 | 0.4922343265 | 12.93353 | 12.79186 | 16.68299 | 155.6455 | 15.14112 | 15.21417 | 15.25562 | 0.2193785066 | 0.285260572 | 8.015362
609 | REXGAE_clean | REXGAE_clean | * MOFid-v1.NA.NAno_mof;REXGAE_clean |  |  | NA |  | Co | 6 | N72 | 0 | 13.189 | Co节点 (CN=6) | M-M=13.2Å | 16.86752 | 8.38436 | 16.86674 | 0.654639 | 2227.03 | 3401.91 | 0 | 0 | 0.7522 | 1.14903 | 0 | Co | Co | No |  | 0.6546225 | 25973.36 | 1064 | 37.318 | 37.293 | 26.388 | 25973.36 | 12 | 5 | 504 | 384 | 120 | 0 | 0 | 44 | 0 | 0 | 0 | 12 | 0 | 0 | 0 | 0 | 0 | 0.4736842 | 0.112782 | 0 | 7.004708 | 23.67285 | 0.916105 | 0.0044583067 | 23.45158 | 0.200677 | 0.0109406749 | 23.4122 | 0.149762 | 0.1098901796 | 23.75324 | 0.067773 | 0.5792209602 | 24.41794 | 0.382424 | 1.743396 | 25.69783 | 0.312935 | 1.172474 | 25.24679 | 0.621889 | 4.386942052 | 24.96852 | 0.679647 | 22.37122 | 28.78596 | 1.330687 | 7.004708 | 23.67285 | 0.916105 | 24.85787 | 30.59866 | 1.348515 | 11.26496 | 23.89337 | 0.194817 | 18.1356 | 24.5186 | 1.057006 | 0.206383465 | 0.206383465 | 22.57987 | 0.114289 | 1.00591 | 23.16245 | 0.322301 | 1.909835 | 23.65837 | 0.546369 | 0.6747156434 | 13.80102 | 0.0079131282 | 13.84907 | 0.21554 | 0.0803227677 | 13.80132 | 0.12073 | 0.2391224762 | 13.77884 | 0.092775 | 0.3893205338 | 13.83603 | 0.06533 | 0.5701480863 | 13.69898 | 0.114444 | 0.6747156434 | 13.80102 | 0.13854 | 0.7420248434 | 13.70183 | 0.09462 | 0.000108306 | 10.8306 | 23.37646 | 0.01771552 | 8.13669e-06 | 0.813669 | 13.81324 | 6.798324 | 1.743396 | 25.81558 | 27.28236 | 24.96272 | 25.20167 | 25.12085 | 23.37646 | 1.633506 | 1.537012 | 15.28897 | 13.31082 | 16.22071 | 67.19534 | 13.81324 | 13.77868 | 13.70183 | 0.5701480863 | 0.7420248434 | 9.563217
610 | REZXUQ_clean | REZXUQ_clean | [Cr][O]([Cr])[Cr].[O-]C(=O)C1=[C][C]=C([C]=[C]1)C1=[C][C]=C([C]=[C]1)C(=O)[O-] MOFid-v1.acs.cat0;REZXUQ_clean | [Cr][O]([Cr])[Cr] | [O-]C(=O)C1=[C][C]=C([C]=[C]1)C1=[C][C]=C([C]=[C]1)C(=O)[O-] | acs | 0 | Cr | 5 | O30 | 1 | 3.422 | Cr节点 (CN=5) | M-M=3.42Å | 15.26291 | 13.95995 | 15.26291 | 0.361934 | 1754.08 | 4846.42 | 0 | 0 | 0.8582 | 2.37115 | 0 | Cr | Cr | Yes | Cr | 0.361934 | 7968.709 | 116 | 20.0405 | 20.0405 | 22.9108 | 7968.709 | 6 | 3 | 84 | 0 | 0 | 26 | 0 | 0 | 0 | 0 | 0 | 0 | 0 | 6 | 0 | 0 | 0 | 0.7241379 | 0 | 0.2241379 | 0.6435740232 | 10.91818 | 0.179051 | 0.0002590878 | 10.96743 | 1.281378 | 0.0005145771 | 11.04708 | 1.435168 | 0.0063476504 | 11.05136 | 0.448285 | 0.0312632577 | 11.07913 | 0.061724 | 0.0957617189 | 10.92454 | 0.136527 | 0.0634621101 | 10.93641 | 0.197504 | 0.3195127967 | 11.07055 | 0.319956 | 8.412497161 | 12.84676 | 0.244236 | 0.6435740232 | 10.91818 | 0.179051 | 31.90612 | 18.81118 | 0.150494 | 1.296353 | 11.06445 | 0.228806 | 3.451909 | 11.51966 | 0.232014 | 0.0287263566 | 0.0287263566 | 10.24597 | 0.207179 | 0.1474713199 | 10.34687 | 0.076256 | 0.2956263436 | 10.34346 | 0.181286 | 0.2155070489 | 6.54468 | 0.0024613338 | 6.42796 | 0.233632 | 0.0238864531 | 6.56918 | 0.107416 | 0.0716053827 | 6.57622 | 0.09221 | 0.1197741175 | 6.55234 | 0.083398 | 0.1815017789 | 6.60124 | 0.05701 | 0.2155070489 | 6.54468 | 0.043472 | 0.2389544922 | 6.56379 | 0.101967 | 6.30528e-06 | 0.630528 | 10.95017 | 0.02695756 | 2.39058e-06 | 0.239058 | 6.562086 | 0.6148476666 | 0.0957617189 | 12.01254 | 11.85863 | 12.80939 | 11.36959 | 10.98003 | 10.95017 | 0.0894140685 | 0.0670353623 | 2.638038 | 2.637552 | 30.2556 | 980.6107 | 6.562086 | 6.566087 | 6.56379 | 0.1815017789 | 0.2389544922 | 4.388081
611 | RUBTAK02_SL | RUBTAK02_SL | [O-]C(=O)c1ccc(cc1)C(=O)[O-].[O]12[Zr]34[OH]5[Zr]62[OH]2[Zr]71[OH]4[Zr]14[O]3[Zr]35[O]6[Zr]2([O]71)[OH]43 MOFid-v1.fcu.cat0;RUBTAK02_SL | [O]12[Zr]34[OH]5[Zr]62[OH]2[Zr]71[OH]4[Zr]14[O]3[Zr]35[O]6[Zr]2([O]71)[OH]43 | [O-]C(=O)c1ccc(cc1)C(=O)[O-] | fcu | 0 | Zr | 8 | O48 | 1 | 3.532 | Zr节点 (CN=8) | M-M=3.53Å | 8.49537 | 3.88559 | 8.49537 | 1.23841 | 1654.63 | 1336.08 | 0 | 0 | 0.5866 | 0.47367 | 0.000322994 | Zr | Zr | No |  | 1.238414 | 2231.276 | 114 | 14.6675 | 14.6675 | 14.6675 | 2231.276 | 6 | 4 | 48 | 28 | 0 | 32 | 0 | 0 | 0 | 0 | 0 | 0 | 0 | 0 | 0 | 6 | 0 | 0.4210526 | 0 | 0.2807018 | 2.816959 | 25.83054 | 0.360997 | 0.0022268154 | 23.30035 | 0.358843 | 0.0054785668 | 23.37972 | 0.128196 | 0.053918757 | 23.43941 | 0.05371 | 0.2557766234 | 23.67144 | 0.097587 | 0.6977577473 | 24.46726 | 0.136843 | 0.4776212987 | 23.99334 | 0.10317 | 1.792805 | 25.24938 | 0.144891 | 6.645825 | 29.79546 | 0.379276 | 2.816959 | 25.83054 | 0.360997 | 7.411692 | 30.99914 | 0.737527 | 4.072045 | 26.28643 | 0.687693 | 5.691955 | 28.36829 | 1.236173 | 0.0992707848 | 0.0992707848 | 23.35271 | 0.13543 | 0.4456746773 | 23.65163 | 0.169718 | 0.7917280216 | 23.90855 | 0.225993 | 0.3036180996 | 15.05453 | 0.0038994309 | 15.06927 | 0.118981 | 0.0378636517 | 15.1486 | 0.077578 | 0.1113574625 | 15.09065 | 0.031821 | 0.1788685849 | 15.09096 | 0.053089 | 0.2605830281 | 15.04192 | 0.068412 | 0.3036180996 | 15.05453 | 0.079041 | 0.3383179151 | 14.97987 | 0.078255 | 5.50543e-05 | 5.50543 | 23.37242 | 0.01615556 | 3.8598e-06 | 0.38598 | 15.09512 | 2.717689 | 0.6977577473 | 25.10985 | 26.85756 | 23.65105 | 24.82094 | 24.04401 | 23.37242 | 0.6438389903 | 0.5984869625 | 13.3884 | 14.26351 | 16.61408 | 132.5204 | 15.09512 | 15.06247 | 14.97987 | 0.2605830281 | 0.3383179151 | 8.277305
612 | RUFZID_clean | RUFZID_clean | CC1=NN=C([N]1)C.[Cu].[Cu][Cu].[Cu][OH]([Cu])[Cu].[O-]C(=O)c1ccc(cc1)C(=O)[O-] MOFid-v1.ERROR.cat0;RUFZID_clean | [Cu][Cu].[Cu][OH]([Cu])[Cu] | CC1=NN=C([N]1)C.[O-]C(=O)c1ccc(cc1)C(=O)[O-] | ERROR | 0 | Cu | 6 | N60,O52 | 0.464 | 2.719 | Cu节点 (CN=6) | M-M=2.72Å | 10.67067 | 8.77989 | 10.67019 | 0.799166 | 1949.96 | 2439.99 | 0 | 0 | 0.71 | 0.888426 | 0 | Cu | Cu | Yes | Cu | 0.7991658 | 9270.692 | 376 | 27.313 | 22.017 | 15.836 | 9270.692 | 20 | 5 | 144 | 124 | 36 | 52 | 0 | 0 | 0 | 20 | 0 | 0 | 0 | 0 | 0 | 0 | 0 | 0.3829787 | 0.09574468 | 0.1382979 | 1.992865 | 20.48982 | 0.467305 | 0.0010926422 | 21.17206 | 0.373377 | 0.0024514409 | 20.47194 | 0.273845 | 0.024494797 | 20.70655 | 0.110701 | 0.1218071933 | 20.69104 | 0.248215 | 0.354287836 | 20.57369 | 0.232609 | 0.2412021688 | 20.60441 | 0.218565 | 1.107051 | 20.40668 | 0.418545 | 12.2983 | 23.78963 | 0.154736 | 1.992865 | 20.48982 | 0.467305 | 14.95706 | 27.57955 | 0.682744 | 3.720197 | 20.18797 | 0.560167 | 7.709992 | 20.55886 | 0.546787 | 0.0567333455 | 0.0567333455 | 19.53715 | 0.256303 | 0.2822406896 | 19.38022 | 0.234034 | 0.5429787408 | 19.51611 | 0.19094 | 0.2642457129 | 12.23315 | 0.0029837537 | 12.33496 | 0.134005 | 0.0299944295 | 12.34005 | 0.101915 | 0.0875598641 | 12.27151 | 0.161123 | 0.1472181288 | 12.26758 | 0.155758 | 0.2197891831 | 12.23399 | 0.229902 | 0.2642457129 | 12.23315 | 0.105662 | 0.2865916469 | 12.27495 | 0.12303 | 2.46147e-05 | 2.46147 | 20.79684 | 0.04600534 | 2.97843e-06 | 0.297843 | 12.31296 | 1.936131179 | 0.354287836 | 22.26391 | 24.48323 | 20.23387 | 22.07463 | 20.62305 | 20.79684 | 0.329793039 | 0.2975544905 | 8.05972 | 8.26432 | 18.65905 | 239.0834 | 12.31296 | 12.24491 | 12.27495 | 0.2197891831 | 0.2865916469 | 8.483886
613 | RUWZOA_clean | RUWZOA_clean | [Ni].[O-]C(=O)c1ccc(cc1)OCC(COc1ccc(cc1)C(=O)[O-])(COc1ccc(cc1)C(=O)[O-])COc1ccc(cc1)C(=O)[O-] MOFid-v1.dia.cat0;RUWZOA_clean | [Ni] | [O-]C(=O)c1ccc(cc1)OCC(COc1ccc(cc1)C(=O)[O-])(COc1ccc(cc1)C(=O)[O-])COc1ccc(cc1)C(=O)[O-] | dia | 0 | Ni | 6 | N32,O16 | 0.333 | 9.553 | Ni节点 (CN=6) | M-M=9.55Å | 6.55761 | 6.38772 | 6.55761 | 1.0684 | 1052.58 | 985.194 | 0 | 0 | 0.5174 | 0.484275 | 0 | Ni | Ni | No |  | 1.068401 | 7700.845 | 636 | 37.153 | 8.9381 | 29.414 | 7700.845 | 8 | 5 | 228 | 304 | 48 | 48 | 0 | 0 | 0 | 0 | 8 | 0 | 0 | 0 | 0 | 0 | 0 | 0.3584906 | 0.0754717 | 0.0754717 | 2.550397 | 27.0127 | 0.319869 | 0.000824133 | 22.61833 | 0.458134 | 0.0022201134 | 22.35224 | 0.422483 | 0.0209077501 | 22.58532 | 0.13738 | 0.1084542234 | 22.61001 | 0.276276 | 0.3486553603 | 23.07636 | 0.264712 | 0.2257552625 | 23.00403 | 0.336239 | 1.264493 | 24.73839 | 0.269391 | 5.491779 | 33.20528 | 1.293156 | 2.550397 | 27.0127 | 0.319869 | 5.958241 | 34.43088 | 1.419863 | 3.880432 | 29.42085 | 0.903613 | 4.985419462 | 32.63029 | 0.477651 | 0.0433594882 | 0.0433594882 | 21.69271 | 0.077553 | 0.221518546 | 22.13064 | 0.133601 | 0.4488228421 | 22.53676 | 0.244799 | 0.159928899 | 13.68075 | 0.0017626355 | 13.55372 | 0.199967 | 0.0182553873 | 13.47665 | 0.118954 | 0.0546063811 | 13.55328 | 0.079788 | 0.0904040284 | 13.56829 | 0.046651 | 0.1323423076 | 13.5932 | 0.040823 | 0.159928899 | 13.68075 | 0.097552 | 0.1764721079 | 13.63054 | 0.067221 | 2.12581e-05 | 2.12581 | 22.45743 | 0.04735381 | 1.82239e-06 | 0.182239 | 13.49548 | 2.507038 | 0.3486553603 | 24.39818 | 26.14977 | 22.6163 | 24.42847 | 22.8968 | 22.45743 | 0.3277476102 | 0.3052958721 | 13.17248 | 11.66496 | 16.47149 | 235.7651 | 13.49548 | 13.61408 | 13.63054 | 0.1323423076 | 0.1764721079 | 8.961957
614 | SACDOR_clean | SACDOR_clean | I[Zn]I.n1ccc(cc1)C1=NC(=[N]=C([N]1)c1ccncc1)c1ccncc1 MOFid-v1.srs.cat1;SACDOR_clean | I[Zn]I | n1ccc(cc1)C1=NC(=[N]=C([N]1)c1ccncc1)c1ccncc1 | srs | 1 | Zn | 4 | I48,N48 | 0 | 6.841 | Zn节点 (CN=4) | M-M=6.84Å | 8.1061 | 7.63768 | 8.07477 | 1.2392 | 2030.48 | 1638.54 | 0 | 0 | 0.6692 | 0.540025 | 0 | Zn | Zn | Yes | Zn | 1.239179 | 16961.97 | 648 | 13.7377 | 27.394 | 45.072 | 16961.97 | 24 | 5 | 288 | 192 | 96 | 0 | 0 | 0 | 24 | 0 | 0 | 0 | 0 | 0 | 0 | 0 | 0 | 0.4444444 | 0.1481481 | 0 | 3.05346195 | 24.59206 | 0.399772 | 0.0018169632 | 24.55417 | 0.274157 | 0.0044495849 | 24.38371 | 0.302959 | 0.0454379046 | 24.48987 | 0.259585 | 0.2150830183 | 24.28411 | 0.231617 | 0.6180755804 | 24.14395 | 0.336488 | 0.4346274713 | 24.32657 | 0.24699 | 1.767125 | 24.44014 | 0.364122 | 7.953504 | 29.07142 | 0.91352 | 3.05346195 | 24.59206 | 0.399772 | 8.746669255 | 30.91718 | 1.50911 | 4.659732 | 24.91641 | 0.660858 | 6.827494 | 26.34275 | 0.543659 | 0.0804282709 | 0.0804282709 | 23.33338 | 0.217169 | 0.3803930949 | 23.17189 | 0.336159 | 0.7299629891 | 23.16725 | 0.356383 | 0.2246102254 | 13.41423 | 0.002520049 | 13.3796 | 0.205476 | 0.025524383 | 13.35094 | 0.071032 | 0.0760932337 | 13.34667 | 0.159449 | 0.1271696491 | 13.38654 | 0.063455 | 0.1869477382 | 13.4246 | 0.072894 | 0.2246102254 | 13.41423 | 0.078068 | 0.2478732792 | 13.3949 | 0.071002 | 4.53026e-05 | 4.53026 | 24.41786 | 0.01964487 | 2.58305e-06 | 0.258305 | 13.37193 | 2.973034 | 0.6180755804 | 25.51175 | 27.2677 | 24.63919 | 24.62836 | 24.25154 | 24.41786 | 0.5726376758 | 0.5376473095 | 16.5307 | 17.53841 | 15.93689 | 145.1937 | 13.37193 | 13.40846 | 13.3949 | 0.1869477382 | 0.2478732792 | 11.04594
615 | SANHUN_clean | SANHUN_clean | [Ho][Ho].[O-]C(=O)c1cc(N)c(cc1N)C(=O)[O-].[O-]C(=O)c1ccc(c(c1)N)C(=O)[O-] MOFid-v1.ERROR.cat0;SANHUN_clean | [Ho][Ho] | [O-]C(=O)c1cc(N)c(cc1N)C(=O)[O-].[O-]C(=O)c1ccc(c(c1)N)C(=O)[O-] | ERROR | 0 | Ho | 6 | O48 | 1 | 4.149 | Ho节点 (CN=6) | M-M=4.15Å | 6.50583 | 4.8025 | 6.36295 | 1.599 | 1277.92 | 799.196 | 0 | 0 | 0.517 | 0.323327 | 0 | Ho | Ho | Yes | Ho | 1.599002 | 3664.886 | 232 | 18.2337 | 11.3228 | 18.7067 | 3664.886 | 8 | 5 | 96 | 64 | 16 | 48 | 0 | 0 | 0 | 0 | 0 | 0 | 0 | 0 | 0 | 0 | 0 | 0.4137931 | 0.06896552 | 0.2068966 | 3.870330543 | 33.61801 | 1.170938 | 0.0055503447 | 27.16975 | 0.247356 | 0.0143817801 | 27.01371 | 0.140706 | 0.1455545715 | 27.33501 | 0.197544 | 0.6605370613 | 28.20314 | 0.29501 | 1.7352 | 29.72568 | 0.424668 | 1.277945 | 29.04737 | 0.245539 | 3.202431 | 32.38961 | 0.574044 | 5.334815 | 35.4434 | 1.080653 | 3.870330543 | 33.61801 | 1.170938 | 5.57269953 | 34.5841 | 3.019328 | 4.402258 | 34.97385 | 0.981815 | 4.982686 | 35.77317 | 0.490772 | 0.199830118 | 0.199830118 | 27.09806 | 0.154219 | 0.8537235312 | 27.93042 | 0.338522 | 1.478525157 | 29.09546 | 0.246611 | 0.5387954873 | 17.86962 | 0.0072564174 | 17.61402 | 0.080602 | 0.0716172743 | 17.65828 | 0.078334 | 0.2065540518 | 17.7824 | 0.170686 | 0.3329427554 | 17.89874 | 0.04529 | 0.4648546482 | 17.86688 | 0.139341 | 0.5387954873 | 17.86962 | 0.040369 | 0.5838972032 | 17.96003 | 0.080389 | 0.000144056 | 14.4056 | 27.08758 | 0.03216769 | 7.30537e-06 | 0.730537 | 17.6419 | 3.670500425 | 1.7352 | 29.25792 | 29.51391 | 28.85995 | 29.39991 | 28.99206 | 27.08758 | 1.589645 | 1.53537 | 18.6639 | 19.71919 | 16.1811 | 70.94387 | 17.6419 | 17.87841 | 17.96003 | 0.4648546482 | 0.5838972032 | 9.445675
616 | SEFBOV_clean | SEFBOV_clean | [O-]C(=O)C([O])C.[O-]C(=O)c1ccc(cc1)C(=O)[O-].[Zn] MOFid-v1.UNKNOWN.cat0;SEFBOV_clean | [Zn] | [O-]C(=O)C([O])C.[O-]C(=O)c1ccc(cc1)C(=O)[O-] | UNKNOWN | 0 | Zn | 4 | O36 | 1 | 3.417 | Zn节点 (CN=4) | M-M=3.42Å | 5.65834 | 5.15011 | 5.64688 | 1.02534 | 2480.47 | 2419.17 | 0 | 0 | 0.6702 | 0.653638 | 0 | Zn | Zn | Yes | Zn | 1.025285 | 2480.808 | 112 | 10.299 | 11.824 | 20.372 | 2480.808 | 8 | 4 | 44 | 32 | 0 | 28 | 0 | 0 | 8 | 0 | 0 | 0 | 0 | 0 | 0 | 0 | 0 | 0.3928571 | 0 | 0.25 | 3.846 | 23.83342 | 0.246451 | 0.0013653358 | 20.34782 | 0.416241 | 0.0032746301 | 20.54146 | 0.156377 | 0.0333083915 | 20.39138 | 0.093348 | 0.1697114221 | 20.48288 | 0.079109 | 0.5202745363 | 20.9173 | 0.19539 | 0.3431326412 | 20.64984 | 0.171565 | 1.836681 | 22.05171 | 0.081482 | 10.10649 | 31.10636 | 0.60967 | 3.846 | 23.83342 | 0.246451 | 10.93625 | 32.31352 | 1.295193 | 6.509539 | 26.4892 | 0.230162 | 8.899105 | 29.76928 | 0.476038 | 0.0756900105 | 0.0756900105 | 20.34355 | 0.139857 | 0.380694788 | 20.64318 | 0.105556 | 0.7581022536 | 21.04876 | 0.105927 | 0.2905608664 | 13.20325 | 0.003459576 | 13.10853 | 0.08315 | 0.0331687755 | 13.11227 | 0.042423 | 0.0992959958 | 13.15063 | 0.054043 | 0.1653869521 | 13.12344 | 0.057392 | 0.2458583578 | 13.19308 | 0.064257 | 0.2905608664 | 13.20325 | 0.045872 | 0.3222827123 | 13.24674 | 0.118955 | 3.31593e-05 | 3.31593 | 20.35117 | 0.01576799 | 3.33373e-06 | 0.333373 | 13.12312 | 3.77031 | 0.5202745363 | 23.08752 | 24.94155 | 21.08021 | 23.24079 | 20.68334 | 20.35117 | 0.4869661448 | 0.4445845258 | 10.58078 | 9.946606 | 17.12448 | 166.8325 | 13.12312 | 13.17326 | 13.24674 | 0.2458583578 | 0.3222827123 | 7.228045
617 | SEHNID_clean | SEHNID_clean | [C]#N.[Eu].[Eu]1OO1.[Ru].c1cnc(nc1)c1ncccn1 MOFid-v1.ERROR.cat1;SEHNID_clean | [Eu]1OO1 | [C]#N.c1cnc(nc1)c1ncccn1 | ERROR | 1 | Ru,Eu | 2 | N72,O16 | 0.182 | 5.524 | Ru节点 (CN=2) | M-M=5.52Å | 5.75155 | 4.35756 | 5.66689 | 1.44623 | 1469.69 | 1016.22 | 4.17576 | 2.88733 | 0.5848 | 0.404361 | 0 | Ru,Eu | Ru | Yes | Eu | 1.446234 | 7609.153896 | 316 | 25.16 | 22.2 | 13.623 | 7609.153896 | 28 | 6 | 128 | 48 | 96 | 16 | 0 | 0 | 0 | 0 | 0 | 0 | 0 | 0 | 0 | 0 | 0 | 0.4050633 | 0.3037975 | 0.05063291 | 0.4189593132 | 17.91044 | 0.21632 | 0.0001744756 | 17.09415 | 0.863417 | 0.0004225139 | 17.22834 | 0.274605 | 0.0043194501 | 17.16599 | 0.064998 | 0.0218349148 | 17.18036 | 0.086142 | 0.0652406731 | 17.30121 | 0.118644 | 0.0438414758 | 17.2211 | 0.070849 | 0.2148077643 | 17.59139 | 0.137593 | 2.728156 | 21.48052 | 0.39023 | 0.4189593132 | 17.91044 | 0.21632 | 3.659742 | 22.82822 | 0.383858 | 0.8169145927 | 18.54922 | 0.082127 | 1.762622 | 20.10355 | 0.174084 | 0.0126310908 | 0.0126310908 | 17.27003 | 0.064621 | 0.0622434651 | 17.40761 | 0.057762 | 0.1222508131 | 17.46278 | 0.151944 | 0.0642051368 | 11.41276 | 0.0007544891 | 11.42506 | 0.206605 | 0.0073204306 | 11.34188 | 0.030503 | 0.0217377743 | 11.35614 | 0.041183 | 0.035993846 | 11.38481 | 0.061018 | 0.0529868269 | 11.3556 | 0.048486 | 0.0642051368 | 11.41276 | 0.06552 | 0.0716877825 | 11.39781 | 0.030903 | 4.3774e-06 | 0.43774 | 17.16852 | 0.009284433 | 7.30279e-07 | 0.0730279 | 11.36893 | 0.4063282224 | 0.0652406731 | 19.54633 | 21.29324 | 17.44525 | 19.90052 | 17.23422 | 17.16852 | 0.060921223 | 0.0526095823 | 6.156311 | 5.994147 | 20.11544 | 1252.737 | 11.36893 | 11.38439 | 11.39781 | 0.0529868269 | 0.0716877825 | 5.799592
618 | SEHSII_clean | SEHSII_clean | [O-]C(=O)c1cc(cc(c1)C(=O)[O-])C(=O)[O-].[Tb] MOFid-v1.sql.cat0;SEHSII_clean | [Tb] | [O-]C(=O)c1cc(cc(c1)C(=O)[O-])C(=O)[O-] | sql | 0 | Tb | 6 | O24 | 1 | 5.254 | Tb节点 (CN=6) | M-M=5.25Å | 5.51627 | 4.61799 | 5.4977 | 1.32529 | 2244.33 | 1693.46 | 0 | 0 | 0.6396 | 0.482611 | 0 | Tb | Tb | Yes | Tb | 1.325292 | 1834.546 | 76 | 10.8724 | 15.6218 | 10.9924 | 1834.546 | 4 | 4 | 36 | 12 | 0 | 24 | 0 | 0 | 0 | 0 | 0 | 0 | 0 | 0 | 0 | 0 | 0 | 0.4736842 | 0 | 0.3157895 | 3.301799 | 24.6138 | 0.263112 | 0.0013792428 | 21.15884 | 0.212432 | 0.0036330812 | 21.1093 | 0.185629 | 0.0350027927 | 21.05928 | 0.051162 | 0.176757463 | 21.26437 | 0.064586 | 0.526965621 | 21.54145 | 0.12117 | 0.3498685645 | 21.43914 | 0.062257 | 1.737819 | 22.8967 | 0.132849 | 7.603189 | 30.34059 | 1.268634 | 3.301799 | 24.6138 | 0.263112 | 8.208639 | 30.38748 | 0.960736 | 5.071366 | 26.69842 | 0.367797 | 6.785664156 | 28.82972 | 0.618861 | 0.0760784276 | 0.0760784276 | 21.1961 | 0.099929 | 0.3771271079 | 21.48317 | 0.080504 | 0.7145995615 | 21.80474 | 0.057371 | 0.2965030602 | 13.98003 | 0.0034471585 | 13.86261 | 0.099832 | 0.0341471689 | 13.88661 | 0.074577 | 0.1001649022 | 13.89252 | 0.039192 | 0.1663192318 | 13.9357 | 0.041695 | 0.2470609041 | 13.97691 | 0.055095 | 0.2965030602 | 13.98003 | 0.058435 | 0.321817004 | 13.97028 | 0.044862 | 3.47251e-05 | 3.47251 | 21.04405 | 0.01440654 | 3.42174e-06 | 0.342174 | 13.90283 | 3.225721 | 0.526965621 | 23.49443 | 25.40795 | 21.40633 | 23.66901 | 21.41499 | 21.04405 | 0.4919628283 | 0.4508871934 | 10.66469 | 10.14837 | 17.19877 | 165.5306 | 13.90283 | 13.96421 | 13.97028 | 0.2470609041 | 0.321817004 | 7.141219
619 | SETRAM_clean | SETRAM_clean | [Fe].[O-]C(=O)c1ccc(cc1)C(=O)[O-].[O] MOFid-v1.rna.cat0;SETRAM_clean | [Fe] ¦ [O] | [O-]C(=O)c1ccc(cc1)C(=O)[O-] | rna | 0 | Fe | 6 | O96 | 1 | 3.448 | Fe节点 (CN=6) | M-M=3.45Å | 8.05582 | 7.60574 | 8.05085 | 0.990751 | 1790.54 | 1807.25 | 0 | 0 | 0.6356 | 0.641533 | 0 | Fe | Fe | No |  | 0.9907514 | 6327.654 | 288 | 31.7223 | 28.9234 | 6.8965 | 6327.654 | 16 | 4 | 128 | 64 | 0 | 80 | 0 | 0 | 0 | 0 | 0 | 0 | 16 | 0 | 0 | 0 | 0 | 0.4444444 | 0 | 0.2777778 | 4.172277 | 24.1909 | 0.344692 | 0.0011058556 | 19.21289 | 0.285729 | 0.0028507237 | 19.15889 | 0.167152 | 0.0300037841 | 19.28566 | 0.113505 | 0.1550184473 | 19.39685 | 0.104253 | 0.4888842136 | 19.90692 | 0.108851 | 0.3151854142 | 19.70665 | 0.22464 | 1.817096 | 21.54899 | 0.240915 | 10.71392 | 32.42016 | 1.328675 | 4.172277 | 24.1909 | 0.344692 | 11.56179 | 32.82451 | 1.731201 | 7.090134 | 27.4215 | 0.357506 | 9.622288376 | 31.21837 | 0.757441 | 0.075681582 | 0.075681582 | 19.23009 | 0.062537 | 0.3807884795 | 19.66484 | 0.105398 | 0.7737711696 | 20.06712 | 0.218778 | 0.3132418895 | 12.62855 | 0.0036850818 | 12.44933 | 0.129652 | 0.0362018732 | 12.46416 | 0.029521 | 0.1067845998 | 12.51323 | 0.021921 | 0.1756588788 | 12.53541 | 0.03597 | 0.2647464773 | 12.56306 | 0.053885 | 0.3132418895 | 12.62855 | 0.081296 | 0.3508310487 | 12.58265 | 0.033061 | 2.98604e-05 | 2.98604 | 19.19424 | 0.01519618 | 3.60249e-06 | 0.360249 | 12.47243 | 4.096596 | 0.4888842136 | 22.18408 | 23.72404 | 20.15091 | 22.67729 | 19.67014 | 19.19424 | 0.4588804295 | 0.4132026316 | 9.233064 | 8.288822 | 17.6696 | 176.9303 | 12.47243 | 12.57567 | 12.58265 | 0.2647464773 | 0.3508310487 | 6.721808
620 | SIVQAR_clean | SIVQAR_clean | [Cd].[O-]C(=O)c1ccncc1.[O]S(=O)(=O)[O] MOFid-v1.sod.cat0;SIVQAR_clean | [Cd] | [O-]C(=O)c1ccncc1.[O]S(=O)(=O)[O] | sod | 0 | Cd | 5 | O16,N4 | 0.8 | 4.339 | Cd节点 (CN=5) | M-M=4.34Å | 8.43693 | 5.95196 | 8.03277 | 1.35381 | 1577.05 | 1164.9 | 0 | 0 | 0.616 | 0.455013 | 0 | Cd | Cd | Yes | Cd | 1.353806 | 1386.245 | 66 | 10.39 | 12.295 | 12.497 | 1386.245 | 4 | 6 | 24 | 16 | 4 | 16 | 0 | 2 | 0 | 0 | 0 | 0 | 0 | 0 | 0 | 0 | 0 | 0.3636364 | 0.06060606 | 0.2424242 | 3.387394 | 25.76348 | 0.246738 | 0.0012141649 | 21.03562 | 0.324783 | 0.0031886166 | 21.23899 | 0.132657 | 0.0312930116 | 21.24713 | 0.163132 | 0.1611119835 | 21.4938 | 0.157199 | 0.510078711 | 21.93482 | 0.122621 | 0.3304740619 | 21.71864 | 0.105488 | 1.805861 | 23.61109 | 0.269194 | 6.688069 | 31.61144 | 1.097182 | 3.387394 | 25.76348 | 0.246738 | 7.252441 | 32.29113 | 1.308063 | 4.805135495 | 28.18865 | 0.363484 | 6.04989 | 30.63779 | 0.539992 | 0.0689075458 | 0.0689075458 | 21.06534 | 0.130076 | 0.346930011 | 21.44409 | 0.237985 | 0.6871747414 | 21.92381 | 0.22674 | 0.2751402572 | 13.88781 | 0.0032230262 | 13.73366 | 0.122872 | 0.0322105991 | 13.77685 | 0.038508 | 0.0935972044 | 13.80731 | 0.033852 | 0.1562897333 | 13.83771 | 0.067885 | 0.2293149532 | 13.84309 | 0.07434 | 0.2751402572 | 13.88781 | 0.063625 | 0.3103690639 | 13.95081 | 0.062967 | 3.14108e-05 | 3.14108 | 21.27735 | 0.02201281 | 3.19964e-06 | 0.319964 | 13.78766 | 3.318486 | 0.510078711 | 23.71264 | 25.40839 | 21.75584 | 23.97369 | 21.71575 | 21.27735 | 0.4787856994 | 0.4411711652 | 11.12179 | 9.816979 | 17.01596 | 168.9893 | 13.78766 | 13.8562 | 13.95081 | 0.2293149532 | 0.3103690639 | 7.489687
621 | SOKKUZ_clean | SOKKUZ_clean | [In].[O-]C(=O)c1ccc(s1)C(=O)[O-] MOFid-v1.dia.cat0;SOKKUZ_clean | [In] | [O-]C(=O)c1ccc(s1)C(=O)[O-] | dia | 0 | In | 8 | O32 | 1 | 8.023 | In节点 (CN=8) | M-M=8.02Å | 6.70484 | 6.32665 | 6.70484 | 1.05966 | 2286.47 | 2157.74 | 0 | 0 | 0.6502 | 0.613593 | 0 | In | In | No |  | 1.059631 | 2852.695 | 108 | 13.565 | 13.565 | 15.503 | 2852.695 | 4 | 5 | 48 | 16 | 0 | 32 | 0 | 8 | 0 | 0 | 0 | 0 | 0 | 0 | 0 | 0 | 0 | 0.4444444 | 0 | 0.2962963 | 6.305499143 | 27.90702 | 0.278122 | 0.0026195965 | 21.98734 | 0.424589 | 0.006203946 | 22.05038 | 0.214938 | 0.0638350681 | 22.03385 | 0.065059 | 0.3213451767 | 22.2107 | 0.083629 | 1.014762 | 22.86456 | 0.173852 | 0.6744413731 | 22.6412 | 0.178114 | 3.551191 | 25.36569 | 0.45596 | 11.45828 | 33.80476 | 1.678857 | 6.305499143 | 27.90702 | 0.278122 | 12.23156 | 33.86568 | 2.382534 | 8.508501 | 30.51257 | 0.536334 | 10.44316 | 32.96638 | 1.662 | 0.131738579 | 0.131738579 | 21.76324 | 0.07881 | 0.6496908215 | 22.18827 | 0.106154 | 1.284371321 | 22.89436 | 0.176884 | 0.4489603804 | 14.07721 | 0.0053181585 | 13.9269 | 0.048431 | 0.0523232635 | 13.93158 | 0.046524 | 0.155603343 | 13.94125 | 0.033142 | 0.2592885502 | 13.99388 | 0.039306 | 0.3753267169 | 14.01901 | 0.067058 | 0.4489603804 | 14.07721 | 0.051769 | 0.4944205071 | 14.06424 | 0.060339 | 6.41845e-05 | 6.41845 | 21.95544 | 0.02458741 | 5.28151e-06 | 0.528151 | 13.93553 | 6.173760564 | 1.014762 | 24.47017 | 25.9886 | 22.94218 | 24.47974 | 22.57215 | 21.95544 | 0.950927248 | 0.8830237371 | 13.51839 | 12.15268 | 16.33149 | 96.10246 | 13.93553 | 14.03003 | 14.06424 | 0.3753267169 | 0.4944205071 | 8.019903
622 | SOMFEG_clean | SOMFEG_clean | [In].[O-]C(=O)c1ccc(s1)C(=O)[O-] MOFid-v1.dia.cat0;SOMFEG_clean | [In] | [O-]C(=O)c1ccc(s1)C(=O)[O-] | dia | 0 | In | 8 | O32 | 1 | 8.04 | In节点 (CN=8) | M-M=8.04Å | 6.71551 | 6.34258 | 6.71551 | 1.05531 | 2284.15 | 2164.44 | 0 | 0 | 0.6512 | 0.61707 | 0 | In | In | No |  | 1.055281 | 2864.454 | 108 | 13.577 | 13.577 | 15.5394 | 2864.454 | 4 | 5 | 48 | 16 | 0 | 32 | 0 | 8 | 0 | 0 | 0 | 0 | 0 | 0 | 0 | 0 | 0 | 0.4444444 | 0 | 0.2962963 | 6.154064 | 27.62907 | 0.090609 | 0.0025612306 | 21.77717 | 0.388382 | 0.0063138111 | 21.90519 | 0.157077 | 0.0620909593 | 21.85134 | 0.102698 | 0.3205761209 | 22.16338 | 0.145631 | 0.9830730955 | 22.91184 | 0.179043 | 0.6457116442 | 22.47555 | 0.251611 | 3.402612 | 24.99436 | 0.219141 | 11.46544 | 33.55179 | 1.520241 | 6.154064 | 27.62907 | 0.090609 | 12.25909 | 35.30576 | 1.256088 | 8.488811 | 29.83044 | 0.140959 | 10.44953 | 32.73306 | 0.694903 | 0.1287001217 | 0.1287001217 | 21.65427 | 0.139203 | 0.645515947 | 22.21573 | 0.267677 | 1.256414 | 22.90153 | 0.083153 | 0.4424062393 | 14.01249 | 0.0051224612 | 13.94742 | 0.248972 | 0.0513104444 | 13.88612 | 0.021814 | 0.1518816621 | 13.93513 | 0.056975 | 0.2530674378 | 13.94933 | 0.069748 | 0.3694660993 | 13.97289 | 0.040716 | 0.4424062393 | 14.01249 | 0.114097 | 0.4884740575 | 13.95998 | 0.104942 | 6.21071e-05 | 6.21071 | 21.85037 | 0.01928759 | 5.19782e-06 | 0.519782 | 13.88489 | 6.025364 | 0.9830730955 | 24.25547 | 26.12226 | 22.27565 | 24.3685 | 22.51692 | 21.85037 | 0.9209821362 | 0.8543729738 | 13.30397 | 11.94868 | 16.38148 | 98.48536 | 13.88489 | 13.97824 | 13.95998 | 0.3694660993 | 0.4884740575 | 7.965474
623 | SOPLAM_clean | SOPLAM_clean | O=C(c1ccncc1)Nc1ccncc1.[O-]C(=O)c1ccc(cc1)c1ccc(cc1)C(=O)[O-].[Zn][Zn] MOFid-v1.pcu.cat1;SOPLAM_clean | [Zn][Zn] | O=C(c1ccncc1)Nc1ccncc1.[O-]C(=O)c1ccc(cc1)c1ccc(cc1)C(=O)[O-] | pcu | 1 | Zn | 5 | O18,N4 | 0.818 | 2.965 | Zn节点 (CN=5) | M-M=2.96Å | 7.99336 | 6.43639 | 7.96868 | 0.786263 | 2208.41 | 2808.75 | 0 | 0 | 0.6702 | 0.852386 | 0 | Zn | Zn | Yes | Zn | 0.7862439 | 3423.117 | 156 | 15.1431 | 15.2322 | 16.0597 | 3423.117 | 4 | 5 | 78 | 50 | 6 | 18 | 0 | 0 | 4 | 0 | 0 | 0 | 0 | 0 | 0 | 0 | 0 | 0.5 | 0.03846154 | 0.1153846 | 4.73645 | 22.97674 | 0.197929 | 0.00154621 | 20.67875 | 0.469417 | 0.0041219413 | 20.48305 | 0.367315 | 0.0416242813 | 20.36682 | 0.185986 | 0.2096521929 | 20.52018 | 0.136149 | 0.6377518529 | 20.66034 | 0.165073 | 0.4254930816 | 20.61556 | 0.059982 | 2.207436468 | 21.37676 | 0.246012 | 14.78227 | 32.09815 | 0.8502 | 4.73645 | 22.97674 | 0.197929 | 16.05384 | 33.03776 | 2.06949 | 9.031536 | 26.28622 | 0.235433 | 13.07704 | 30.06931 | 0.64969 | 0.097179876 | 0.097179876 | 19.87883 | 0.118587 | 0.4864661951 | 20.07101 | 0.162629 | 0.9689107018 | 20.30133 | 0.252484 | 0.4011470221 | 12.79821 | 0.0044458357 | 12.71998 | 0.235413 | 0.0451408486 | 12.74094 | 0.032688 | 0.1356230519 | 12.69506 | 0.099857 | 0.2243739628 | 12.75646 | 0.103596 | 0.3287720559 | 12.73179 | 0.044728 | 0.4011470221 | 12.79821 | 0.083743 | 0.439459098 | 12.75497 | 0.06071 | 4.17734e-05 | 4.17734 | 20.41721 | 0.02219877 | 4.57551e-06 | 0.457551 | 12.71771 | 4.63927 | 0.6377518529 | 22.63065 | 24.49784 | 20.65824 | 22.73589 | 20.59869 | 20.41721 | 0.5961275716 | 0.5405719769 | 9.698997 | 9.12978 | 17.5612 | 140.8178 | 12.71771 | 12.76215 | 12.75497 | 0.3287720559 | 0.439459098 | 7.699499
624 | SOZRUW_clean | SOZRUW_clean | [O-]C(=O)c1ccc(cc1)NC1=NC(=[N]=C([N]1)Nc1ccc(cc1)C(=O)[O-])Nc1ccc(cc1)C(=O)[O-].[Sm] MOFid-v1.srs.cat1;SOZRUW_clean | [Sm] | [O-]C(=O)c1ccc(cc1)NC1=NC(=[N]=C([N]1)Nc1ccc(cc1)C(=O)[O-])Nc1ccc(cc1)C(=O)[O-] | srs | 1 | Sm | 3 | O24 | 1 | 6.398 | Sm节点 (CN=3) | M-M=6.4Å | 8.81736 | 4.01112 | 8.59398 | 0.978332 | 1794.66 | 1834.4 | 0 | 0 | 0.6308 | 0.644771 | 0 | Sm | Sm | Yes | Sm | 0.9783324 | 8605.799 | 416 | 20.4926 | 20.4926 | 20.4926 | 8605.799 | 8 | 5 | 192 | 120 | 48 | 48 | 0 | 0 | 0 | 0 | 0 | 0 | 0 | 0 | 0 | 0 | 0 | 0.4615385 | 0.1153846 | 0.1153846 | 5.930737 | 26.83451 | 0.172912 | 0.002552888 | 22.20304 | 0.147031 | 0.0060389175 | 22.10247 | 0.142605 | 0.0614874963 | 22.06069 | 0.12549 | 0.3101740391 | 22.41144 | 0.097724 | 0.922779631 | 22.73961 | 0.136753 | 0.6126228495 | 22.36596 | 0.249153 | 3.276955287 | 24.56601 | 0.166119 | 11.02816 | 34.39032 | 1.196204 | 5.930737 | 26.83451 | 0.172912 | 11.66651 | 33.86145 | 2.480532 | 8.309008 | 30.20775 | 0.477977 | 10.17633 | 32.94954 | 0.531991 | 0.1249768709 | 0.1249768709 | 21.94023 | 0.064419 | 0.6041728026 | 22.24039 | 0.179309 | 1.204188 | 22.76728 | 0.241176 | 0.4588985617 | 14.29422 | 0.0055076308 | 14.15406 | 0.027775 | 0.0537117274 | 14.20092 | 0.036914 | 0.1606679951 | 14.1831 | 0.052763 | 0.2672926708 | 14.2077 | 0.03739 | 0.3894035521 | 14.25588 | 0.153327 | 0.4588985617 | 14.29422 | 0.10683 | 0.5063162061 | 14.28769 | 0.181792 | 6.10944e-05 | 6.10944 | 22.09652 | 0.00941646 | 5.45875e-06 | 0.545875 | 14.18318 | 5.80576 | 0.922779631 | 24.32418 | 26.17552 | 22.53785 | 24.25916 | 22.50567 | 22.09652 | 0.8612921347 | 0.7978027601 | 11.84863 | 11.19201 | 16.86654 | 103.9012 | 14.18318 | 14.2526 | 14.28769 | 0.3894035521 | 0.5063162061 | 7.913341
625 | SURHEU_clean | SURHEU_clean | * MOFid-v1.NA.NA;SURHEU_clean |  |  | NA |  | Zr | 16 | O384 | 1 | 3.502 | Zr节点 (CN=16) | M-M=3.5Å | 8.75392 | 3.85708 | 8.75392 | 1.61914 | 1667.04 | 1029.58 | 0 | 0 | 0.569 | 0.351421 | 0.000123522 | Zr | Zr | No |  | 1.619141 | 8943.217 | 600 | 20.757 | 20.757 | 20.757 | 8943.217 | 24 | 4 | 192 | 128 | 0 | 256 | 0 | 0 | 0 | 0 | 0 | 0 | 0 | 0 | 0 | 24 | 0 | 0.32 | 0 | 0.4266667 | 4.514367 | 32.52047 | 0.656257 | 0.0073076674 | 27.39024 | 0.18032 | 0.0181516265 | 27.40095 | 0.055272 | 0.1768919938 | 27.69649 | 0.151972 | 0.7482525318 | 28.82583 | 0.187616 | 1.736194 | 29.4952 | 0.308785 | 1.297719 | 29.12041 | 0.118444 | 3.430953 | 30.17027 | 0.622695 | 6.855116 | 39.17486 | 1.923349 | 4.514367 | 32.52047 | 0.656257 | 7.243768 | 37.00677 | 2.643596 | 5.415216 | 34.36277 | 1.381143 | 6.345704 | 36.98563 | 2.017657 | 0.230256027 | 0.230256027 | 27.33093 | 0.184194 | 0.918850299 | 28.14711 | 0.433129 | 1.516204 | 28.60143 | 0.274533 | 0.5187325753 | 17.45775 | 0.0075248332 | 17.59105 | 0.098691 | 0.0732830888 | 17.58403 | 0.043806 | 0.2054202786 | 17.52505 | 0.13737 | 0.3185120933 | 17.58968 | 0.106795 | 0.4489621265 | 17.4074 | 0.117609 | 0.5187325753 | 17.45775 | 0.147591 | 0.5716801947 | 17.54624 | 0.154273 | 0.000181134 | 18.1134 | 27.38812 | 0.01423839 | 7.60662e-06 | 0.760662 | 17.58129 | 4.284111 | 1.736194 | 29.2432 | 29.78103 | 28.88316 | 29.06541 | 29.14715 | 27.38812 | 1.559302 | 1.505938 | 19.33564 | 23.81268 | 16.16761 | 72.00629 | 17.58129 | 17.48494 | 17.54624 | 0.4489621265 | 0.5716801947 | 9.806831
626 | TAQGEZ_clean | TAQGEZ_clean | Cl[Cd].N1=NN=C([N]1)c1ccc(cc1)C1=NN=N[N]1 MOFid-v1.UNKNOWN.cat0;TAQGEZ_clean | Cl[Cd] | N1=NN=C([N]1)c1ccc(cc1)C1=NN=N[N]1 | UNKNOWN | 0 | Cd | 6 | N8,Cl4 | 0 | 3.806 | Cd节点 (CN=6) | M-M=3.81Å | 8.38886 | 8.25863 | 8.38886 | 0.927218 | 1939.79 | 2092.05 | 0 | 0 | 0.7086 | 0.764222 | 0 | Cd | Cd | No |  | 0.9272181 | 1289.579 | 44 | 7.6111 | 14.2391 | 14.2391 | 1289.579 | 2 | 5 | 16 | 8 | 16 | 0 | 0 | 0 | 0 | 0 | 0 | 0 | 0 | 0 | 0 | 0 | 0 | 0.3636364 | 0.3636364 | 0 | 1.685593 | 19.15283 | 0.314019 | 0.0006249379 | 18.54971 | 0.631809 | 0.0016626435 | 18.74615 | 0.284259 | 0.0165087765 | 18.50338 | 0.242155 | 0.0810162567 | 18.54071 | 0.221893 | 0.2424759102 | 18.51307 | 0.255426 | 0.1621077373 | 18.46641 | 0.126756 | 0.8126700336 | 18.61657 | 0.201662 | 11.49564 | 28.41188 | 0.286158 | 1.685593 | 19.15283 | 0.314019 | 12.98803 | 30.14339 | 0.453591 | 3.703428 | 20.2217 | 0.348948 | 8.958275 | 24.98057 | 0.444296 | 0.0435913483 | 0.0435913483 | 17.7767 | 0.202461 | 0.2201208781 | 17.8315 | 0.067848 | 0.4371980771 | 17.89411 | 0.246304 | 0.1966760623 | 11.01398 | 0.0021814962 | 10.88208 | 0.213956 | 0.0222952387 | 10.92663 | 0.075157 | 0.0668606414 | 10.98756 | 0.077614 | 0.1125775501 | 10.98314 | 0.057519 | 0.1629274861 | 11.00601 | 0.131223 | 0.1966760623 | 11.01398 | 0.051275 | 0.2193551363 | 10.96504 | 0.087843 | 1.6204e-05 | 1.6204 | 18.47215 | 0.02680767 | 2.23872e-06 | 0.223872 | 10.95586 | 1.642001 | 0.2424759102 | 20.43089 | 22.5113 | 18.22003 | 20.56133 | 18.50673 | 18.47215 | 0.2259671337 | 0.1988845619 | 7.441222 | 7.238065 | 18.88914 | 345.3257 | 10.95586 | 11.00104 | 10.96504 | 0.1629274861 | 0.2193551363 | 7.516291
627 | TAZYAV_clean | TAZYAV_clean | [Ag].[Fe].[S]C#N MOFid-v1.UNKNOWN.cat0;TAZYAV_clean | [Ag] ¦ [Fe] | [S]C#N | UNKNOWN | 0 | Ag,Fe | 4 | N48,S48 | 0 | 5.606 | Ag节点 (CN=4) | M-M=5.61Å | 6.36917 | 5.18527 | 6.3624 | 0.882052 | 2917.95 | 3308.15 | 0 | 0 | 0.7278 | 0.825122 | 0 | Ag,Fe | Ag | No |  | 0.8819955 | 8526.629 | 164 | 19.6065 | 19.6065 | 22.1808 | 8526.629 | 20 | 5 | 48 | 0 | 48 | 0 | 0 | 48 | 0 | 0 | 0 | 0 | 8 | 0 | 0 | 0 | 0 | 0.2926829 | 0.2926829 | 0 | 0.6352909153 | 14.95785 | 0.116145 | 0.0002387326 | 14.44231 | 0.398642 | 0.0006085611 | 14.38358 | 0.422096 | 0.0062525863 | 14.4804 | 0.092341 | 0.0313236494 | 14.51282 | 0.084913 | 0.0951963503 | 14.56675 | 0.07809 | 0.0639444587 | 14.50252 | 0.05054 | 0.3203377542 | 14.67483 | 0.111001 | 7.475318 | 20.24378 | 0.162102 | 0.6352909153 | 14.95785 | 0.116145 | 10.80126 | 23.48094 | 0.640568 | 1.335401 | 15.52483 | 0.169464 | 3.735437996 | 17.22223 | 0.19294 | 0.0219661594 | 0.0219661594 | 14.6333 | 0.040547 | 0.1098997947 | 14.68482 | 0.060482 | 0.2183906531 | 14.76747 | 0.078229 | 0.1251441824 | 9.63918 | 0.0014089363 | 9.59535 | 0.12284 | 0.0142411587 | 9.59993 | 0.028693 | 0.0425399419 | 9.6271 | 0.019985 | 0.0705047754 | 9.60999 | 0.051215 | 0.1064623212 | 9.65414 | 0.031797 | 0.1251441824 | 9.63918 | 0.051927 | 0.1406010834 | 9.66416 | 0.030066 | 6.28278e-06 | 0.628278 | 14.47848 | 0.009256445 | 1.42051e-06 | 0.142051 | 9.631128 | 0.6133247559 | 0.0951963503 | 16.86976 | 17.9031 | 15.57145 | 17.13474 | 14.52736 | 14.47848 | 0.088943764 | 0.0732301909 | 4.470894 | 4.422904 | 22.85606 | 902.1311 | 9.631128 | 9.634437 | 9.66416 | 0.1064623212 | 0.1406010834 | 4.847348
628 | TIDMEA_clean | TIDMEA_clean | * MOFid-v1.NA.NA;TIDMEA_clean |  |  | NA |  | Pr | 7 | O36 | 1 | 5.506 | Pr节点 (CN=7) | M-M=5.51Å | 6.05011 | 4.95275 | 5.94474 | 1.747 | 1488.92 | 852.276 | 0 | 0 | 0.5394 | 0.308759 | 0 | Pr | Pr | Yes | Pr | 1.746996 | 1951.749 | 78 | 11.0129 | 13.3554 | 15.843 | 1951.749 | 6 | 4 | 16 | 0 | 0 | 48 | 0 | 0 | 0 | 0 | 0 | 0 | 0 | 0 | 0 | 0 | 0 | 0.2051282 | 0 | 0.6153846 | 0.3712809343 | 17.51142 | 0.192467 | 0.0001433951 | 16.72488 | 0.38904 | 0.000362546 | 16.9791 | 0.780585 | 0.0035916405 | 16.79477 | 0.218138 | 0.0183072207 | 16.76985 | 0.135984 | 0.0533943695 | 16.89046 | 0.095401 | 0.0364182879 | 16.90006 | 0.122525 | 0.1843384129 | 17.1755 | 0.113101 | 2.834912 | 23.3399 | 0.265713 | 0.3712809343 | 17.51142 | 0.192467 | 3.697258 | 25.87959 | 0.396548 | 0.7333764678 | 18.35639 | 0.20299 | 1.769005 | 20.43919 | 0.276221 | 0.0107695104 | 0.0107695104 | 16.7132 | 0.130484 | 0.054398135 | 16.81963 | 0.094547 | 0.1067995613 | 16.86004 | 0.113005 | 0.054085642 | 10.86076 | 0.0006588056 | 10.86713 | 0.308419 | 0.0059590119 | 10.75395 | 0.078493 | 0.0179460275 | 10.83635 | 0.033649 | 0.0301183745 | 10.87881 | 0.079139 | 0.0450314612 | 10.87705 | 0.055587 | 0.054085642 | 10.86076 | 0.01137 | 0.0598336196 | 10.89518 | 0.044206 | 3.61324e-06 | 0.361324 | 16.8311 | 0.001768234 | 6.09282e-07 | 0.0609282 | 10.83154 | 0.3605114239 | 0.0533943695 | 18.99537 | 20.99834 | 16.53173 | 19.45605 | 16.85346 | 16.8311 | 0.049802729 | 0.0426248591 | 5.928563 | 5.930325 | 20.3872 | 1541.78 | 10.83154 | 10.87221 | 10.89518 | 0.0450314612 | 0.0598336196 | 5.999555
629 | TILWAM_clean | TILWAM_clean | [C]#[C].[Cd] MOFid-v1.dia.cat0;TILWAM_clean | [Cd] | [C]#[C] | dia | 0 | Cd | 0 |  |  | 5.512 | Cd节点 (CN=0) | M-M=5.51Å | 5.60602 | 4.41216 | 5.60244 | 1.12946 | 2808.42 | 2486.52 | 0 | 0 | 0.7174 | 0.635172 | 0 | Cd | Cd | Yes | Cd | 1.12948 | 943.609 | 20 | 9.124 | 9.124 | 11.335 | 943.609 | 4 | 2 | 16 | 0 | 0 | 0 | 0 | 0 | 0 | 0 | 0 | 0 | 0 | 0 | 0 | 0 | 0 | 0.8 | 0 | 0 | 0.9444381792 | 17.05356 | 0.090433 | 0.0003606653 | 16.15202 | 0.416545 | 0.0009204179 | 16.04564 | 0.254023 | 0.0089358437 | 16.0968 | 0.086638 | 0.044728269 | 16.08579 | 0.016416 | 0.1342425135 | 16.20909 | 0.022842 | 0.0898691391 | 16.13688 | 0.043294 | 0.4574851904 | 16.52216 | 0.082526 | 7.375931619 | 23.52829 | 0.218767 | 0.9444381792 | 17.05356 | 0.090433 | 9.206983 | 26.16281 | 0.656146 | 1.946926 | 18.05606 | 0.088641 | 4.848254 | 21.0304 | 0.102455 | 0.0275836829 | 0.0275836829 | 16.36258 | 0.038338 | 0.1381463548 | 16.50078 | 0.017495 | 0.2772996871 | 16.64085 | 0.056062 | 0.1474255519 | 10.86115 | 0.0017023403 | 10.80745 | 0.167941 | 0.0162876454 | 10.81055 | 0.044354 | 0.0489841197 | 10.8443 | 0.04224 | 0.0829587918 | 10.82423 | 0.036353 | 0.1234398661 | 10.86393 | 0.02703 | 0.1474255519 | 10.86115 | 0.033445 | 0.1636814587 | 10.84597 | 0.051626 | 8.90475e-06 | 0.890475 | 16.04213 | 0.005436413 | 1.65425e-06 | 0.165425 | 10.82157 | 0.9168544963 | 0.1342425135 | 18.53141 | 20.2584 | 16.45824 | 18.8776 | 16.14392 | 16.04213 | 0.1253066698 | 0.1066588306 | 5.437567 | 5.382953 | 21.0636 | 625.5531 | 10.82157 | 10.84977 | 10.84597 | 0.1234398661 | 0.1636814587 | 5.220563
630 | TIVYAZ01_clean | TIVYAZ01_clean | [Co].[Co]O[Co].[O-]C(=O)c1cc(cc(c1)C(=O)[O-])C(=O)[O-] MOFid-v1.UNKNOWN.cat0;TIVYAZ01_clean | [Co]O[Co] | [O-]C(=O)c1cc(cc(c1)C(=O)[O-])C(=O)[O-] | UNKNOWN | 0 | Co | 5 | O96 | 1 | 3.571 | Co节点 (CN=5) | M-M=3.57Å | 8.9528 | 6.92043 | 8.9528 | 0.77854 | 2139.65 | 2748.28 | 0 | 0 | 0.7276 | 0.934569 | 0 | Co | Co | Yes | Co | 0.7785404 | 10221.35 | 316 | 15.041 | 23.862 | 28.479 | 10221.35 | 24 | 4 | 144 | 48 | 0 | 100 | 0 | 0 | 0 | 0 | 0 | 24 | 0 | 0 | 0 | 0 | 0 | 0.4556962 | 0 | 0.3164557 | 1.214577 | 16.63316 | 0.369352 | 0.0004538564 | 16.11554 | 1.027365 | 0.0011372495 | 15.81463 | 0.553363 | 0.0118315678 | 15.7564 | 0.216821 | 0.0581249244 | 15.84068 | 0.219164 | 0.1755798403 | 15.8631 | 0.208689 | 0.1157333915 | 15.88813 | 0.085303 | 0.5982010427 | 16.1226 | 0.09096 | 13.27554 | 24.02209 | 0.568214 | 1.214577 | 16.63316 | 0.369352 | 16.51909 | 26.92438 | 0.216885 | 2.585067 | 17.23293 | 0.161499 | 7.527076 | 19.73895 | 0.12866 | 0.0376022667 | 0.0376022667 | 15.27074 | 0.159102 | 0.1879617742 | 15.38541 | 0.095892 | 0.3860961927 | 15.49311 | 0.088836 | 0.2082548954 | 9.90039 | 0.002253632 | 9.89117 | 0.230248 | 0.0235144585 | 9.80408 | 0.066774 | 0.0695991455 | 9.83873 | 0.044768 | 0.1153656112 | 9.88175 | 0.023936 | 0.1708952072 | 9.83141 | 0.062186 | 0.2082548954 | 9.90039 | 0.081559 | 0.2283993394 | 9.86652 | 0.091784 | 1.16027e-05 | 1.16027 | 15.75356 | 0.02412598 | 2.32988e-06 | 0.232988 | 9.836233 | 1.176975 | 0.1755798403 | 17.86241 | 19.46375 | 16.17135 | 17.95214 | 15.86397 | 15.75356 | 0.1637482725 | 0.1379775736 | 5.137062 | 4.979956 | 21.58579 | 486.954 | 9.836233 | 9.871183 | 9.86652 | 0.1708952072 | 0.2283993394 | 5.917323
631 | TOFTIT_clean | TOFTIT_clean | NC1=C([C]=C([C]=C1c1nnn(c1)c1cc(cc(c1)C(=O)[O-])C(=O)[O-])c1nnn(c1)c1cc(cc(c1)C(=O)[O-])C(=O)[O-])c1nnn(c1)c1cc(cc(c1)C(=O)[O-])C(=O)[O-].O[Cu][Cu]O.[Cu][Cu] MOFid-v1.ERROR,ntt.cat0;TOFTIT_clean | O[Cu][Cu]O.[Cu][Cu] | NC1=C([C]=C([C]=C1c1nnn(c1)c1cc(cc(c1)C(=O)[O-])C(=O)[O-])c1nnn(c1)c1cc(cc(c1)C(=O)[O-])C(=O)[O-])c1nnn(c1)c1cc(cc(c1)C(=O)[O-])C(=O)[O-] | ERROR | 0 | Cu | 5 | O112 | 1 | 2.652 | Cu节点 (CN=5) | M-M=2.65Å | 20.17115 | 6.28286 | 20.17115 | 0.598403 | 2258.24 | 3773.78 | 0 | 0 | 0.7822 | 1.30715 | 0 | Cu | Cu | Yes | Cu | 0.5984034 | 22271.03 | 632 | 31.4955 | 31.4955 | 31.6234 | 22271.03 | 24 | 5 | 288 | 128 | 80 | 112 | 0 | 0 | 0 | 24 | 0 | 0 | 0 | 0 | 0 | 0 | 0 | 0.4556962 | 0.1265823 | 0.1772152 | 2.093193 | 17.85138 | 0.289361 | 0.0012584599 | 20.164 | 0.773285 | 0.0026446348 | 20.6769 | 0.168492 | 0.0268294925 | 20.25369 | 0.124166 | 0.131191328 | 20.17771 | 0.36651 | 0.3794007353 | 19.44087 | 0.335118 | 0.2541247918 | 19.68991 | 0.605228 | 1.127069 | 18.71672 | 0.622176 | 17.99419 | 22.04887 | 0.967503 | 2.093193 | 17.85138 | 0.289361 | 24.11805 | 25.8317 | 0.652547 | 4.097022 | 18.17587 | 0.565083 | 10.74015 | 20.52652 | 0.641107 | 0.0674272838 | 0.0674272838 | 18.20443 | 0.171549 | 0.3254925502 | 17.89872 | 0.274526 | 0.6432536712 | 17.63363 | 0.314851 | 0.3146025112 | 10.84223 | 0.0037068497 | 10.83553 | 0.189283 | 0.0350063668 | 10.89793 | 0.06084 | 0.1069877802 | 10.9492 | 0.206456 | 0.1733403891 | 10.90435 | 0.08638 | 0.2610556661 | 10.80044 | 0.134447 | 0.3146025112 | 10.84223 | 0.071311 | 0.3441264785 | 10.79253 | 0.176016 | 2.68351e-05 | 2.68351 | 20.26835 | 0.05267402 | 3.54256e-06 | 0.354256 | 10.88848 | 2.025765 | 0.3794007353 | 20.88097 | 23.19779 | 19.0737 | 20.37142 | 19.7695 | 20.26835 | 0.3525712428 | 0.3119734515 | 7.266663 | 7.575059 | 19.25262 | 228.1915 | 10.88848 | 10.84901 | 10.79253 | 0.2610556661 | 0.3441264785 | 9.379869
632 | TOVHUJ_clean | TOVHUJ_clean | [Fe][O]([Fe])[Fe].[O-]C(=O)c1ccc(cc1)c1cc(cc(c1)C(=O)[O-])C(=O)[O-] MOFid-v1.sit.cat0;TOVHUJ_clean | [Fe][O]([Fe])[Fe] | [O-]C(=O)c1ccc(cc1)c1cc(cc(c1)C(=O)[O-])C(=O)[O-] | sit | 0 | Fe | 6 | O34 | 1 | 3.266 | Fe节点 (CN=6) | M-M=3.27Å | 8.92456 | 5.42795 | 8.42869 | 0.747114 | 2560.53 | 3427.22 | 0 | 0 | 0.6974 | 0.933458 | 0 | Fe | Fe | Yes | Fe | 0.7471145 | 3582.765 | 128 | 9.8918 | 23.57 | 15.3668 | 3582.765 | 6 | 4 | 64 | 28 | 0 | 30 | 0 | 0 | 0 | 0 | 0 | 0 | 6 | 0 | 0 | 0 | 0 | 0.5 | 0 | 0.234375 | 2.599187 | 19.09244 | 0.28565 | 0.0010029183 | 18.00018 | 0.751644 | 0.0024168263 | 18.09157 | 0.382787 | 0.0244500111 | 18.09448 | 0.161958 | 0.1234364974 | 18.0926 | 0.12178 | 0.3681640741 | 18.15536 | 0.085692 | 0.2472969087 | 18.09255 | 0.103133 | 1.236273 | 18.48673 | 0.174797 | 15.76441 | 28.28327 | 0.894238 | 2.599187 | 19.09244 | 0.28565 | 17.89302 | 30.40891 | 1.168248 | 5.682972 | 20.70817 | 0.122937 | 12.49895 | 25.13892 | 0.264496 | 0.0675780833 | 0.0675780833 | 17.77946 | 0.117007 | 0.3375285385 | 17.78169 | 0.130544 | 0.681139208 | 17.90694 | 0.156535 | 0.3166094203 | 11.38027 | 0.0037350953 | 11.45688 | 0.124127 | 0.0364178249 | 11.39594 | 0.036866 | 0.1060973839 | 11.4108 | 0.074574 | 0.1786099287 | 11.39211 | 0.068166 | 0.2666728769 | 11.4007 | 0.085529 | 0.3166094203 | 11.38027 | 0.078428 | 0.352233699 | 11.42475 | 0.071884 | 2.44063e-05 | 2.44063 | 18.01742 | 0.01770678 | 3.61511e-06 | 0.361511 | 11.40767 | 2.531609 | 0.3681640741 | 20.16133 | 22.15809 | 18.08149 | 20.2444 | 18.1135 | 18.01742 | 0.343714063 | 0.3005859908 | 6.902916 | 6.751192 | 19.3494 | 234.3496 | 11.40767 | 11.39103 | 11.42475 | 0.2666728769 | 0.352233699 | 6.609743
633 | TUNJET_clean | TUNJET_clean | [Co].[O-]C(=O)c1c(Br)c(Br)c(c(c1Br)Br)C(=O)[O-].c1ccc(c(c1)Cn1cncc1)Cn1cncc1 MOFid-v1.jeb.cat1;TUNJET_clean | [Co] | [O-]C(=O)c1c(Br)c(Br)c(c(c1Br)Br)C(=O)[O-].c1ccc(c(c1)Cn1cncc1)Cn1cncc1 | jeb | 1 | Co | 5 | O48,N32 | 0.6 | 8.793 | Co节点 (CN=5) | M-M=8.79Å | 6.14578 | 4.61369 | 6.05606 | 1.50948 | 1150.01 | 761.861 | 0 | 0 | 0.5096 | 0.3376 | 0 | Co | Co | Yes | Co | 1.509477 | 13674.86 | 784 | 20.4029 | 17.331 | 38.6793 | 13674.86 | 16 | 6 | 352 | 224 | 64 | 64 | 0 | 0 | 0 | 0 | 0 | 16 | 0 | 0 | 0 | 0 | 0 | 0.4489796 | 0.08163265 | 0.08163265 | 2.407563 | 29.52738 | 0.688116 | 0.0025813096 | 25.59853 | 0.146966 | 0.0064477434 | 25.61776 | 0.111281 | 0.0647519559 | 25.62555 | 0.079104 | 0.2984896932 | 25.71197 | 0.171307 | 0.7742269677 | 26.27197 | 0.223782 | 0.5411448649 | 25.90751 | 0.165638 | 1.764327 | 27.82854 | 0.140583 | 3.937037 | 34.23163 | 1.456657 | 2.407563 | 29.52738 | 0.688116 | 4.266323 | 33.38556 | 3.314339 | 2.970624 | 31.07227 | 0.344587 | 3.593039 | 32.77375 | 1.396227 | 0.1011638069 | 0.1011638069 | 25.48594 | 0.118636 | 0.4315905448 | 25.73326 | 0.199423 | 0.7722922425 | 26.26298 | 0.342447 | 0.2985228772 | 16.69668 | 0.0036824137 | 16.67446 | 0.076076 | 0.0372233496 | 16.65237 | 0.029148 | 0.1082470733 | 16.64603 | 0.095623 | 0.1716505538 | 16.62295 | 0.067078 | 0.25297136 | 16.73853 | 0.137428 | 0.2985228772 | 16.69668 | 0.162092 | 0.3260484667 | 16.58686 | 0.056417 | 6.54474e-05 | 6.54474 | 25.64161 | 0.02152866 | 3.77231e-06 | 0.377231 | 16.663 | 2.3064 | 0.7742269677 | 27.09633 | 28.39178 | 26.60009 | 26.29713 | 25.96382 | 25.64161 | 0.7094750118 | 0.6730631608 | 15.30266 | 17.34942 | 16.4257 | 122.4407 | 16.663 | 16.68605 | 16.58686 | 0.25297136 | 0.3260484667 | 8.978604
634 | UKAQIH_clean | UKAQIH_clean | [Gd].[O-]C(=O)c1ccc(cc1)P(=O)(c1ccc(cc1)C(=O)[O-])c1ccc(cc1)C(=O)[O-] MOFid-v1.ERROR.cat0;UKAQIH_clean | [Gd] | [O-]C(=O)c1ccc(cc1)P(=O)(c1ccc(cc1)C(=O)[O-])c1ccc(cc1)C(=O)[O-] | ERROR | 0 | Gd | 8 | O16 | 1 | 4.168 | Gd节点 (CN=8) | M-M=4.17Å | 7.0082 | 4.78738 | 7.0082 | 1.16844 | 1713.29 | 1466.3 | 0 | 0 | 0.5844 | 0.500152 | 0.000171168 | Gd | Gd | No |  | 1.168445 | 1604.607 | 84 | 10.7961 | 11.8333 | 14.5779 | 1604.607 | 2 | 5 | 42 | 24 | 0 | 14 | 0 | 0 | 0 | 0 | 0 | 0 | 0 | 0 | 0 | 0 | 0 | 0.5 | 0 | 0.1666667 | 4.726197 | 28.21321 | 0.57196 | 0.0034270624 | 24.59723 | 0.266932 | 0.0082638209 | 24.63563 | 0.237875 | 0.0822347355 | 24.62068 | 0.108486 | 0.3887218678 | 24.50691 | 0.062722 | 1.049931 | 24.54749 | 0.143323 | 0.732734472 | 24.44771 | 0.391679 | 2.937804 | 26.07288 | 0.243232 | 8.432923 | 34.22833 | 1.571106 | 4.726197 | 28.21321 | 0.57196 | 8.957901 | 35.90782 | 2.207949 | 6.271101 | 30.82874 | 0.325751 | 7.74597 | 33.08842 | 0.822497 | 0.1397198319 | 0.1397198319 | 24.04029 | 0.210218 | 0.6435078403 | 24.08213 | 0.10733 | 1.151604 | 24.27291 | 0.269065 | 0.4454787442 | 15.54659 | 0.0052992766 | 15.65493 | 0.281583 | 0.0536767026 | 15.6503 | 0.070393 | 0.1577703391 | 15.56364 | 0.163665 | 0.2600557267 | 15.59082 | 0.130838 | 0.3753457457 | 15.53641 | 0.089805 | 0.4454787442 | 15.54659 | 0.069724 | 0.4884068212 | 15.57964 | 0.069543 | 8.34026e-05 | 8.34026 | 24.69241 | 0.03978656 | 5.50325e-06 | 0.550325 | 15.6361 | 4.586477 | 1.049931 | 25.93164 | 27.68403 | 24.75753 | 25.35335 | 24.5007 | 24.69241 | 0.9676961311 | 0.9102110347 | 13.98618 | 15.15515 | 16.54263 | 95.91713 | 15.6361 | 15.55794 | 15.57964 | 0.3753457457 | 0.4884068212 | 9.056312
635 | UMELAB_clean | UMELAB_clean | [O-]C(=O)c1ccc(s1)C(=O)[O-].[Sm].[Sm][OH2][Sm] MOFid-v1.UNKNOWN.cat0;UMELAB_clean | [Sm][OH2][Sm] | [O-]C(=O)c1ccc(s1)C(=O)[O-] | UNKNOWN | 0 | Sm | 7 | O172 | 1 | 4.108 | Sm节点 (CN=7) | M-M=4.11Å | 6.29398 | 5.39006 | 6.2901 | 1.61584 | 1305.01 | 807.638 | 0 | 0 | 0.54 | 0.334192 | 0 | Sm | Sm | Yes | Sm | 1.615803 | 10077.15 | 504 | 50.641 | 11.353 | 17.5277 | 10077.15 | 24 | 5 | 216 | 80 | 0 | 148 | 0 | 36 | 0 | 0 | 0 | 0 | 0 | 0 | 0 | 0 | 0 | 0.4285714 | 0 | 0.2936508 | 2.867059 | 29.56376 | 0.647147 | 0.0022622225 | 23.73785 | 0.135963 | 0.0057668828 | 23.68302 | 0.151693 | 0.0580580459 | 23.9144 | 0.068915 | 0.2814639924 | 24.20461 | 0.182218 | 0.799506151 | 25.19524 | 0.138697 | 0.5329446132 | 24.7944 | 0.319035 | 2.064273 | 27.74604 | 0.350097 | 4.595004 | 32.67945 | 0.548594 | 2.867059 | 29.56376 | 0.647147 | 4.927317 | 33.32507 | 1.093467 | 3.54589 | 31.38924 | 0.496321 | 4.191855 | 32.4355 | 1.028253 | 0.1003128273 | 0.1003128273 | 23.86854 | 0.093957 | 0.4603988252 | 24.54151 | 0.246829 | 0.8552067945 | 25.22895 | 0.24302 | 0.3032338475 | 15.50543 | 0.0037451595 | 15.39041 | 0.050773 | 0.037689545 | 15.40178 | 0.045571 | 0.1093370726 | 15.38638 | 0.035554 | 0.1801245817 | 15.44719 | 0.076808 | 0.2565837937 | 15.45306 | 0.067423 | 0.3032338475 | 15.50543 | 0.110056 | 0.3310382789 | 15.52515 | 0.082196 | 5.70303e-05 | 5.70303 | 23.70402 | 0.01488511 | 3.80553e-06 | 0.380553 | 15.382 | 2.766747 | 0.799506151 | 26.06748 | 27.64889 | 25.03668 | 25.51687 | 24.73142 | 23.70402 | 0.7414481051 | 0.6991933237 | 15.57983 | 14.98616 | 16.15038 | 117.5457 | 15.382 | 15.46856 | 15.52515 | 0.2565837937 | 0.3310382789 | 8.32202
636 | UMODEH20_clean | UMODEH20_clean | CCOc1c(cc(cc1c1ccc(cc1)C(=O)[O-])c1cc(c2ccc(cc2)C(=O)[O-])c(c(c1)c1ccc(cc1)C(=O)[O-])OCC)c1ccc(cc1)C(=O)[O-].[Cu][Cu] MOFid-v1.nbo,fof.cat0;UMODEH20_clean | [Cu][Cu] | CCOc1c(cc(cc1c1ccc(cc1)C(=O)[O-])c1cc(c2ccc(cc2)C(=O)[O-])c(c(c1)c1ccc(cc1)C(=O)[O-])OCC)c1ccc(cc1)C(=O)[O-] | nbo | 0 | Cu | 4 | O72 | 1 | 2.613 | Cu节点 (CN=4) | M-M=2.61Å | 9.81757 | 5.20485 | 6.37863 | 0.582326 | 2920.59 | 5015.39 | 0 | 0 | 0.7482 | 1.28485 | 0 | Cu | Cu | Yes | Cu | 0.5823258 | 21706.83 | 774 | 35.3394 | 35.3394 | 20.07 | 21706.83 | 18 | 4 | 396 | 270 | 0 | 90 | 0 | 0 | 0 | 18 | 0 | 0 | 0 | 0 | 0 | 0 | 0 | 0.5116279 | 0 | 0.1162791 | 3.997214026 | 19.80883 | 0.223104 | 0.0013596647 | 17.8351 | 0.326429 | 0.0033466144 | 17.83092 | 0.229271 | 0.0343528823 | 17.69401 | 0.133772 | 0.1731864764 | 17.83429 | 0.036962 | 0.5249291197 | 17.93664 | 0.140587 | 0.3493123247 | 17.9126 | 0.059126 | 1.819287 | 18.87078 | 0.133088 | 21.58658 | 28.33103 | 1.023506 | 3.997214026 | 19.80883 | 0.223104 | 24.41749 | 30.72399 | 0.695467 | 8.618419 | 21.62869 | 0.249442 | 17.0306 | 24.71747 | 0.199171 | 0.0957020068 | 0.0957020068 | 17.68885 | 0.040692 | 0.4839848191 | 17.74219 | 0.130257 | 0.9851592163 | 18.00918 | 0.219181 | 0.4561675234 | 11.5537 | 0.0050511217 | 11.45846 | 0.088577 | 0.0516574078 | 11.52786 | 0.072763 | 0.1547488969 | 11.55126 | 0.068978 | 0.259111377 | 11.51525 | 0.053466 | 0.3884404547 | 11.54963 | 0.054474 | 0.4561675234 | 11.5537 | 0.052917 | 0.5073388675 | 11.5801 | 0.07264 | 3.4232e-05 | 3.4232 | 17.68695 | 0.01161804 | 5.19856e-06 | 0.519856 | 11.50825 | 3.901512 | 0.5249291197 | 20.10489 | 22.02017 | 17.96749 | 20.32702 | 17.89451 | 17.68695 | 0.4905762374 | 0.4292271129 | 6.75688 | 6.5849 | 19.47509 | 169.3152 | 11.50825 | 11.53953 | 11.5801 | 0.3884404547 | 0.5073388675 | 6.178704
637 | UMOYOM04_clean | UMOYOM04_clean | [C][C]C1([C][C]1)Oc1c(cc(cc1c1ccc(cc1)C(=O)[O-])c1cc(c2ccc(cc2)C(=O)[O-])c(c(c1)c1ccc(cc1)C(=O)[O-])OC1([C][C])[C][C]1)c1ccc(cc1)C(=O)[O-].[Cu][Cu] MOFid-v1.nbo,fof.cat0;UMOYOM04_clean | [Cu][Cu] | [C][C]C1([C][C]1)Oc1c(cc(cc1c1ccc(cc1)C(=O)[O-])c1cc(c2ccc(cc2)C(=O)[O-])c(c(c1)c1ccc(cc1)C(=O)[O-])OC1([C][C])[C][C]1)c1ccc(cc1)C(=O)[O-] | nbo | 0 | Cu | 4 | O72 | 1 | 2.644 | Cu节点 (CN=4) | M-M=2.64Å | 9.1769 | 5.34749 | 9.1769 | 0.570426 | 2833.6 | 4967.52 | 0 | 0 | 0.7508 | 1.31621 | 0 | Cu | Cu | Yes | Cu | 0.5704262 | 23783.65 | 738 | 35.1302 | 35.1302 | 22.2529 | 23783.65 | 18 | 4 | 450 | 180 | 0 | 90 | 0 | 0 | 0 | 18 | 0 | 0 | 0 | 0 | 0 | 0 | 0 | 0.6097561 | 0 | 0.1219512 | 2.704364 | 17.86 | 0.157658 | 0.0010403871 | 16.47973 | 0.359407 | 0.0023041515 | 16.62887 | 0.433915 | 0.0243358791 | 16.78682 | 0.076399 | 0.1210980028 | 16.77096 | 0.141125 | 0.3723820961 | 16.86625 | 0.088604 | 0.2425540212 | 16.79372 | 0.11504 | 1.260949 | 17.31549 | 0.120278 | 21.74004 | 26.16987 | 0.673092 | 2.704364 | 17.86 | 0.157658 | 25.15929 | 29.67123 | 0.666143 | 6.162963 | 19.5495 | 0.109651 | 15.48868 | 22.96401 | 0.350717 | 0.0730657767 | 0.0730657767 | 16.36279 | 0.119836 | 0.369077337 | 16.60985 | 0.234373 | 0.7403088873 | 16.68373 | 0.13633 | 0.3753227198 | 10.68852 | 0.0043359664 | 10.64994 | 0.207318 | 0.0423743561 | 10.70661 | 0.044902 | 0.1268170721 | 10.71107 | 0.069198 | 0.2093075323 | 10.64134 | 0.097217 | 0.3157544362 | 10.65925 | 0.034583 | 0.3753227198 | 10.68852 | 0.074025 | 0.4160263365 | 10.68129 | 0.093904 | 2.4005e-05 | 2.4005 | 16.67752 | 0.02109741 | 4.22311e-06 | 0.422311 | 10.66677 | 2.631298 | 0.3723820961 | 18.93348 | 20.64577 | 16.80225 | 19.35242 | 16.81031 | 16.67752 | 0.348046217 | 0.2993163194 | 5.896704 | 5.6842 | 20.41809 | 233.9634 | 10.66677 | 10.66304 | 10.68129 | 0.3157544362 | 0.4160263365 | 6.010752
638 | UNADIX_clean | UNADIX_clean | [O-]C(=O)c1cc(C(=O)[O-])c(cc1C(=O)[O-])C(=O)[O-].[Zn] MOFid-v1.UNKNOWN.cat0;UNADIX_clean | [Zn] | [O-]C(=O)c1cc(C(=O)[O-])c(cc1C(=O)[O-])C(=O)[O-] | UNKNOWN | 0 | Zn | 5 | O224 | 1 | 3.442 | Zn节点 (CN=5) | M-M=3.44Å | 6.75931 | 3.87519 | 6.75562 | 1.24165 | 1862.26 | 1499.83 | 0 | 0 | 0.6188 | 0.498371 | 0 | Zn | Zn | No |  | 1.241592 | 14901.63 | 688 | 25.807 | 29.405 | 19.637 | 14901.63 | 48 | 4 | 320 | 64 | 0 | 256 | 0 | 0 | 48 | 0 | 0 | 0 | 0 | 0 | 0 | 0 | 0 | 0.4651163 | 0 | 0.372093 | 4.395448 | 27.80079 | 0.438779 | 0.0023623827 | 23.26064 | 0.404408 | 0.0061695655 | 23.10436 | 0.080659 | 0.0614982291 | 23.18749 | 0.074717 | 0.3088013369 | 23.45675 | 0.128438 | 0.8955023397 | 23.95388 | 0.167214 | 0.6150316476 | 23.74788 | 0.22111 | 2.731121 | 25.92395 | 0.346284 | 7.780329 | 32.62941 | 1.090414 | 4.395448 | 27.80079 | 0.438779 | 8.346431 | 33.45903 | 1.563291 | 5.833338 | 30.11175 | 0.224936 | 7.076371 | 32.1644 | 0.674999 | 0.1155032405 | 0.1155032405 | 23.1654 | 0.07717 | 0.5594404971 | 23.5116 | 0.116112 | 1.047617 | 24.19403 | 0.236285 | 0.3820688536 | 14.93246 | 0.0046484872 | 14.8535 | 0.121148 | 0.0445599674 | 14.87082 | 0.040001 | 0.1333635718 | 14.88429 | 0.064653 | 0.2195961499 | 14.91718 | 0.04923 | 0.3201533375 | 14.88032 | 0.058455 | 0.3820688536 | 14.93246 | 0.054877 | 0.4214037599 | 14.97774 | 0.062515 | 6.14126e-05 | 6.14126 | 23.11257 | 0.01808081 | 4.52986e-06 | 0.452986 | 14.85543 | 4.279944 | 0.8955023397 | 25.29293 | 26.9978 | 24.01099 | 24.87002 | 23.7195 | 23.11257 | 0.8340041106 | 0.7799990992 | 13.98552 | 13.55728 | 16.38133 | 106.963 | 14.85543 | 14.90999 | 14.97774 | 0.3201533375 | 0.4214037599 | 8.257143
639 | UTADIE_clean | UTADIE_clean | [Eu].[O-]C(=O)C(=O)[O-] MOFid-v1.ERROR.cat0;UTADIE_clean | [Eu] | [O-]C(=O)C(=O)[O-] | ERROR | 0 | Eu | 8 | O64 | 1 | 6.229 | Eu节点 (CN=8) | M-M=6.23Å | 5.9737 | 4.97659 | 5.79418 | 1.5664 | 1976.27 | 1261.66 | 0 | 0 | 0.6122 | 0.390833 | 0.000127682 | Eu | Eu | Yes | Eu | 1.566397 | 2781.704 | 104 | 9.8873 | 14.7768 | 19.2254 | 2781.704 | 8 | 3 | 32 | 0 | 0 | 64 | 0 | 0 | 0 | 0 | 0 | 0 | 0 | 0 | 0 | 0 | 0 | 0.3076923 | 0 | 0.6153846 | 0.6681779156 | 18.1501 | 0.168599 | 0.0002175415 | 17.35819 | 0.449791 | 0.000644685 | 17.51315 | 0.421512 | 0.0065897607 | 17.31996 | 0.126586 | 0.0324343258 | 17.31302 | 0.10437 | 0.0991766923 | 17.42296 | 0.085272 | 0.0644129259 | 17.33886 | 0.127395 | 0.3352695571 | 17.80883 | 0.143118 | 4.449233 | 23.69262 | 0.377103 | 0.6681779156 | 18.1501 | 0.168599 | 5.417395 | 25.89266 | 0.423649 | 1.370099 | 19.17085 | 0.085697 | 3.105283 | 21.64714 | 0.186087 | 0.0185863009 | 0.0185863009 | 17.33932 | 0.08958 | 0.0935920686 | 17.4557 | 0.049664 | 0.1865553312 | 17.57791 | 0.111094 | 0.100172302 | 11.58073 | 0.0010781801 | 11.43015 | 0.289893 | 0.0111517806 | 11.50245 | 0.042794 | 0.0334124685 | 11.51837 | 0.073991 | 0.0558891101 | 11.57835 | 0.08447 | 0.0835025893 | 11.56069 | 0.040476 | 0.100172302 | 11.58073 | 0.065556 | 0.1106936886 | 11.57436 | 0.058899 | 6.51769e-06 | 0.651769 | 17.2554 | 0.01108176 | 1.1306e-06 | 0.11306 | 11.51305 | 0.6495916147 | 0.0991766923 | 19.72311 | 21.52376 | 17.56073 | 20.08485 | 17.35828 | 17.2554 | 0.0925869316 | 0.0805903914 | 5.93854 | 5.764806 | 20.44789 | 823.8955 | 11.51305 | 11.57326 | 11.57436 | 0.0835025893 | 0.1106936886 | 5.742344
640 | UZAROE_clean | UZAROE_clean | O=N(=O)C1=NC=C[N]1.O=N(=O)C1=N[CH]C=N1.[Co] MOFid-v1.rho.cat0;UZAROE_clean | [Co] | O=N(=O)C1=NC=C[N]1.O=N(=O)C1=N[CH]C=N1 | rho | 0 | Co | 8 | N192,O192 | 0.5 | 5.953 | Co节点 (CN=8) | M-M=5.95Å | 19.54541 | 7.16489 | 19.54541 | 0.922216 | 1503.01 | 1629.78 | 0 | 0 | 0.6638 | 0.719788 | 0 | Co | Co | No |  | 0.9222158 | 24465.27 | 1008 | 29.0302 | 29.0302 | 29.0302 | 24465.27 | 48 | 5 | 288 | 192 | 288 | 192 | 0 | 0 | 0 | 0 | 0 | 48 | 0 | 0 | 0 | 0 | 0 | 0.2857143 | 0.2857143 | 0.1904762 | 0.9059280992 | 17.73456 | 0.368444 | 0.0004195117 | 18.75485 | 1.908363 | 0.0011113379 | 18.11949 | 0.870586 | 0.0110250612 | 18.08203 | 0.218398 | 0.0539845285 | 18.10476 | 0.138961 | 0.1567207294 | 18.03927 | 0.302865 | 0.1079396176 | 18.2621 | 0.18116 | 0.4978094795 | 17.85598 | 0.43002 | 6.972269 | 19.57418 | 0.280555 | 0.9059280992 | 17.73456 | 0.368444 | 11.09445 | 24.22904 | 0.491644 | 1.637785 | 17.88498 | 0.381755 | 3.756514 | 18.5336 | 0.3174 | 0.0304366759 | 0.0304366759 | 17.28567 | 0.207075 | 0.1462292577 | 17.11595 | 0.260038 | 0.2831850994 | 17.03993 | 0.207492 | 0.1516829094 | 10.71342 | 0.0018068441 | 10.69331 | 0.317293 | 0.0174612534 | 10.74061 | 0.068865 | 0.0516256953 | 10.80652 | 0.066026 | 0.0830596314 | 10.73141 | 0.113128 | 0.1257467842 | 10.69237 | 0.079211 | 0.1516829094 | 10.71342 | 0.045294 | 0.1682720202 | 10.63773 | 0.146166 | 1.08512e-05 | 1.08512 | 18.21414 | 0.03668917 | 1.73711e-06 | 0.173711 | 10.82857 | 0.8754914233 | 0.1567207294 | 19.91268 | 21.79816 | 17.86609 | 20.07379 | 18.13538 | 18.21414 | 0.1456956682 | 0.1262840535 | 6.2316 | 6.246697 | 20.17638 | 532.8676 | 10.82857 | 10.7124 | 10.63773 | 0.1257467842 | 0.1682720202 | 7.385565
641 | VAKBIU_clean | VAKBIU_clean | * MOFid-v1.NA.NA;VAKBIU_clean |  |  | NA |  | Mn | 7 | O32,N24 | 0.571 | 3.122 | Mn节点 (CN=7) | M-M=3.12Å | 5.76642 | 3.81153 | 5.76642 | 1.03317 | 1207.86 | 1169.08 | 0 | 0 | 0.5546 | 0.536794 | 0 | Mn | Mn | No |  | 1.033172 | 4567.5 | 296 | 10.016 | 21.934 | 21.934 | 4567.5 | 8 | 5 | 120 | 112 | 24 | 32 | 0 | 0 | 0 | 0 | 0 | 0 | 0 | 0 | 8 | 0 | 0 | 0.4054054 | 0.08108108 | 0.1081081 | 6.125481 | 34.75673 | 0.63103 | 0.0083235865 | 30.09898 | 0.133395 | 0.0205751081 | 30.11635 | 0.086491 | 0.2087083956 | 30.09928 | 0.222263 | 0.9295365546 | 30.16025 | 0.387237 | 2.38334 | 31.11685 | 0.295277 | 1.684479 | 30.65064 | 0.293272 | 4.8834 | 33.13605 | 0.80429 | 8.16895 | 36.35898 | 2.565501 | 6.125481 | 34.75673 | 0.63103 | 8.357624 | 36.50446 | 3.503331 | 7.021364 | 35.53266 | 2.031446 | 7.765062 | 35.92666 | 1.121171 | 0.2302365302 | 0.2302365302 | 29.81716 | 0.180341 | 1.02693146 | 29.97867 | 0.317808 | 1.833938136 | 30.55675 | 0.33496 | 0.6094091028 | 19.44928 | 0.007521578 | 19.2766 | 0.044018 | 0.0759899311 | 19.45498 | 0.116107 | 0.2206344221 | 19.47409 | 0.114137 | 0.3606721297 | 19.35373 | 0.172136 | 0.5216016435 | 19.41104 | 0.100151 | 0.6094091028 | 19.44928 | 0.071706 | 0.6744025748 | 19.45593 | 0.20116 | 0.000207267 | 20.7267 | 30.09849 | 0.006355794 | 7.5797e-06 | 0.75797 | 19.37408 | 5.895244 | 2.38334 | 30.82689 | 31.19589 | 30.62365 | 30.66114 | 30.64258 | 30.09849 | 2.174632 | 2.153104 | 22.84636 | 27.34501 | 15.94309 | 60.66043 | 19.37408 | 19.40468 | 19.45593 | 0.5216016435 | 0.6744025748 | 10.72441
642 | VELBAQ_clean | VELBAQ_clean | CC(c1cc(cc2c1[O]13[Cl]4[Mn]5673[Mn]1[O]46c1c([CH]N7C3C(N5[CH]2)CCCC3)cc(cc1C(C)(C)C)c1ccncc1)c1ccncc1)(C)C.Cl[Mn]123OC4=[C]C=C(C=C4[CH]N2C2C(N3[CH]c3c(O1)c(cc(c3)c1ccncc1)C(C)(C)C)CCCC2)c1ccncc1.[O-]C(=O)c1ccc(cc1)c1ccc(cc1)C(=O)[O-].[Zn][Zn] MOFid-v1.pcu,UNKNOWN.cat1;VELBAQ_clean | CC(c1cc(cc2c1[O]13[Cl]4[Mn]5673[Mn]1[O]46c1c([CH]N7C3C(N5[CH]2)CCCC3)cc(cc1C(C)(C)C)c1ccncc1)c1ccncc1)(C)C.Cl[Mn]123OC4=[C]C=C(C=C4[CH]N2C2C(N3[CH]c3c(O1)c(cc(c3)c1ccncc1)C(C)(C)C)CCCC2)c1ccncc1.[Zn][Zn] | [O-]C(=O)c1ccc(cc1)c1ccc(cc1)C(=O)[O-] | pcu | 1 | Zn,Mn | 5 | O23,N10,Cl4 | 0.622 | 0.812 | Zn节点 (CN=5) | M-M=0.812Å | 8.45052 | 7.3406 | 8.18626 | 0.767479 | 2121.67 | 2764.47 | 0 | 0 | 0.657 | 0.856049 | 0 | Zn,Mn | Zn | Yes | Zn,Mn | 0.7674648 | 5647.139 | 273 | 15.1376 | 15.2092 | 26.3 | 5647.139 | 7 | 7 | 128 | 107 | 8 | 20 | 0 | 0 | 4 | 0 | 0 | 0 | 0 | 0 | 3 | 0 | 0 | 0.4688645 | 0.02930403 | 0.07326007 | 4.1616 | 22.74007 | 0.254305 | 0.0023945686 | 24.28593 | 0.644509 | 0.0060271293 | 24.37684 | 0.379166 | 0.0613871616 | 24.35259 | 0.197478 | 0.2942326213 | 24.10268 | 0.462527 | 0.8204414738 | 23.73072 | 0.64488 | 0.568456227 | 23.9439 | 0.271196 | 2.357304 | 23.34526 | 0.374718 | 15.19241 | 31.02319 | 1.077836 | 4.1616 | 22.74007 | 0.254305 | 16.49986 | 33.15836 | 1.783063 | 7.386203 | 23.19646 | 0.386689 | 13.02196 | 27.74515 | 0.808063 | 0.1121687787 | 0.1121687787 | 22.40203 | 0.245784 | 0.537319651 | 22.27232 | 0.457808 | 1.004751 | 22.1135 | 0.590154 | 0.393600036 | 13.46832 | 0.0045472858 | 13.63541 | 0.177271 | 0.0447880118 | 13.47976 | 0.198667 | 0.1350776168 | 13.52063 | 0.077451 | 0.2233893082 | 13.48951 | 0.08998 | 0.3330006875 | 13.39405 | 0.128882 | 0.393600036 | 13.46832 | 0.118621 | 0.4318939777 | 13.39137 | 0.202877 | 6.13062e-05 | 6.13062 | 24.19398 | 0.04892986 | 4.58221e-06 | 0.458221 | 13.56558 | 4.049431 | 0.8204414738 | 24.87189 | 27.00413 | 23.3589 | 24.25265 | 23.92577 | 24.19398 | 0.7590543122 | 0.7082726951 | 12.31892 | 13.37918 | 16.9595 | 115.7752 | 13.56558 | 13.45063 | 13.39137 | 0.3330006875 | 0.4318939777 | 10.62841
643 | VEMMOQ_clean | VEMMOQ_clean | [Cu].[N]1N=NC(=N1)c1ccc(cc1)C1=N[N]N=N1 MOFid-v1.lim.cat0;VEMMOQ_clean | [Cu] | [N]1N=NC(=N1)c1ccc(cc1)C1=N[N]N=N1 | lim | 0 | Cu | 12 | N48 | 0 | 3.526 | Cu节点 (CN=12) | M-M=3.53Å | 8.8382 | 8.57859 | 8.83401 | 0.859762 | 1844.22 | 2145.04 | 0 | 0 | 0.7008 | 0.815109 | 0 | Cu | Cu | Yes | Cu | 0.8597619 | 2130.111 | 84 | 22.249 | 7.0528 | 13.5747 | 2130.111 | 4 | 4 | 32 | 16 | 32 | 0 | 0 | 0 | 0 | 4 | 0 | 0 | 0 | 0 | 0 | 0 | 0 | 0.3809524 | 0.3809524 | 0 | 2.659818 | 20.42629 | 0.381692 | 0.0010257335 | 19.29145 | 0.297711 | 0.0024254915 | 19.39041 | 0.214996 | 0.0237703832 | 19.11514 | 0.175283 | 0.1207673743 | 19.16939 | 0.236823 | 0.36374155 | 19.24147 | 0.234779 | 0.2412230616 | 19.28369 | 0.18402 | 1.231172 | 19.43607 | 0.21674 | 12.70351 | 29.63328 | 0.641116 | 2.659818 | 20.42629 | 0.381692 | 14.00371 | 31.24875 | 0.591104 | 5.969407 | 22.53314 | 0.372861 | 10.72638 | 27.19367 | 0.338541 | 0.0613796687 | 0.0613796687 | 18.59442 | 0.232816 | 0.3092274956 | 18.5384 | 0.241273 | 0.6188233485 | 18.85744 | 0.163618 | 0.2695582424 | 11.69863 | 0.0030318644 | 11.69241 | 0.157857 | 0.0304433183 | 11.59623 | 0.135349 | 0.0890688075 | 11.62615 | 0.080318 | 0.1503634707 | 11.63694 | 0.068534 | 0.2251400129 | 11.65925 | 0.05807 | 0.2695582424 | 11.69863 | 0.079557 | 0.2985167972 | 11.72832 | 0.074925 | 2.39126e-05 | 2.39126 | 19.18723 | 0.01492162 | 3.02106e-06 | 0.302106 | 11.60426 | 2.598438 | 0.36374155 | 21.2445 | 23.22615 | 19.15578 | 21.35158 | 19.23152 | 19.18723 | 0.3399711668 | 0.3023618813 | 8.078119 | 7.915301 | 18.42823 | 234.2008 | 11.60426 | 11.66494 | 11.72832 | 0.2251400129 | 0.2985167972 | 7.582968
644 | VILXOE_clean | VILXOE_clean | Nc1cc(cc(c1)C(=O)[O-])C(=O)[O-].[Mn] MOFid-v1.dmd.cat0;VILXOE_clean | [Mn] | Nc1cc(cc(c1)C(=O)[O-])C(=O)[O-] | dmd | 0 | Mn | 5 | O20 | 1 | 4.118 | Mn节点 (CN=5) | M-M=4.12Å | 5.3607 | 4.59016 | 5.36062 | 1.2053 | 1282.83 | 1064.32 | 0 | 0 | 0.529 | 0.438894 | 0 | Mn | Mn | Yes | Mn | 1.205302 | 1289.903 | 76 | 7.7808 | 10.8529 | 15.2752 | 1289.903 | 4 | 5 | 32 | 20 | 4 | 16 | 0 | 0 | 0 | 0 | 0 | 0 | 0 | 0 | 4 | 0 | 0 | 0.4210526 | 0.05263158 | 0.2105263 | 3.626604 | 29.68026 | 0.21536 | 0.0040030219 | 25.49309 | 0.23495 | 0.009986416 | 25.3766 | 0.146842 | 0.0985624543 | 25.52068 | 0.107531 | 0.4905337308 | 25.91479 | 0.088342 | 1.306576 | 26.81033 | 0.21486 | 0.9148050995 | 26.41711 | 0.10153 | 2.878955997 | 28.58341 | 0.581378 | 5.338155 | 31.92579 | 1.249566 | 3.626604 | 29.68026 | 0.21536 | 5.857222 | 32.98108 | 1.47227 | 4.180913 | 29.99137 | 0.404837 | 4.832633 | 31.98931 | 0.892655 | 0.1576398481 | 0.1576398481 | 25.55341 | 0.089495 | 0.7186169738 | 26.18726 | 0.285568 | 1.248529 | 26.84443 | 0.122602 | 0.4725256951 | 16.86823 | 0.0060234465 | 16.66598 | 0.134413 | 0.0589372102 | 16.73072 | 0.048019 | 0.1712576881 | 16.74339 | 0.025808 | 0.2771719958 | 16.81664 | 0.016316 | 0.4087510365 | 16.84253 | 0.087662 | 0.4725256951 | 16.86823 | 0.032552 | 0.525977942 | 16.90851 | 0.063798 | 0.000100863 | 10.0863 | 25.32708 | 0.01520598 | 5.95702e-06 | 0.595702 | 16.72572 | 3.468964 | 1.306576 | 27.43042 | 28.50451 | 26.70493 | 27.08183 | 26.38074 | 25.32708 | 1.208014 | 1.148936 | 15.98254 | 16.93179 | 16.29494 | 82.77144 | 16.72572 | 16.84247 | 16.90851 | 0.4087510365 | 0.525977942 | 8.601363
645 | VIXPUP01_clean | VIXPUP01_clean | O=C(C(=O)Nc1cc(cc(c1)C(=O)[O-])C(=O)[O-])Nc1cc(cc(c1)C(=O)[O-])C(=O)[O-].[Cu][Cu] MOFid-v1.nbo,fof.cat0;VIXPUP01_clean | [Cu][Cu] | O=C(C(=O)Nc1cc(cc(c1)C(=O)[O-])C(=O)[O-])Nc1cc(cc(c1)C(=O)[O-])C(=O)[O-] | nbo | 0 | Cu | 4 | O100 | 1 | 2.656 | Cu节点 (CN=4) | M-M=2.66Å | 10.93877 | 6.90793 | 10.8516 | 0.690693 | 2354.05 | 3408.24 | 0 | 0 | 0.7722 | 1.11801 | 0 | Cu | Cu | Yes | Cu | 0.6906932 | 15560.45 | 480 | 18.6627 | 27.9161 | 32.3643 | 15560.45 | 24 | 5 | 216 | 96 | 24 | 120 | 0 | 0 | 0 | 24 | 0 | 0 | 0 | 0 | 0 | 0 | 0 | 0.45 | 0.05 | 0.25 | 1.955089 | 17.78509 | 0.250799 | 0.0011549261 | 21.08593 | 0.966561 | 0.002634313 | 20.89973 | 0.590456 | 0.0270924801 | 20.8275 | 0.168068 | 0.1350181979 | 20.53835 | 0.27763 | 0.3840882434 | 20.14872 | 0.460291 | 0.2674909234 | 20.44285 | 0.118824 | 1.114137 | 18.58917 | 0.425496 | 17.86217 | 25.96084 | 0.296545 | 1.955089 | 17.78509 | 0.250799 | 21.12304 | 28.96932 | 0.233569 | 3.784673 | 17.66148 | 0.272791 | 11.16472 | 21.27421 | 0.531161 | 0.0658385119 | 0.0658385119 | 18.82516 | 0.349668 | 0.3169132619 | 18.45773 | 0.331457 | 0.6229570856 | 18.01914 | 0.287866 | 0.287371875 | 11.00085 | 0.0034454651 | 11.33014 | 0.405992 | 0.0339486466 | 11.12453 | 0.081313 | 0.1000807183 | 11.08992 | 0.082137 | 0.1632965051 | 11.09703 | 0.086664 | 0.247648598 | 11.0191 | 0.133874 | 0.287371875 | 11.00085 | 0.150718 | 0.3268595316 | 11.00935 | 0.153713 | 2.78965e-05 | 2.78965 | 20.96641 | 0.04368468 | 3.37139e-06 | 0.337139 | 11.20749 | 1.88925 | 0.3840882434 | 21.51913 | 23.86597 | 19.89177 | 20.79966 | 20.37664 | 20.96641 | 0.3569957633 | 0.3182497315 | 7.754703 | 8.27448 | 18.89336 | 224.6919 | 11.20749 | 11.03899 | 11.00935 | 0.247648598 | 0.3268595316 | 9.758922
646 | WACLEU_clean | WACLEU_clean | O=C1O[Mn]2OC(=O)c3cc(-c4cc1ccc4C(=O)[O-])cc(C(=O)O2)c3.[Mn] MOFid-v1.hcb,zyl.cat0;WACLEU_clean | O=C1O[Mn]2OC(=O)c3cc(-c4cc1ccc4C(=O)[O-])cc(C(=O)O2)c3 | O=C1O[Mn]2OC(=O)c3cc(-c4cc1ccc4C(=O)[O-])cc(C(=O)O2)c3 | hcb | 0 | Mn | 3 | O16 | 1 | 3.788 | Mn节点 (CN=3) | M-M=3.79Å | 6.11102 | 5.03298 | 6.08461 | 1.15501 | 1387 | 1200.86 | 0 | 0 | 0.5472 | 0.473763 | 0 | Mn | Mn | Yes | Mn | 1.155009 | 1253.926 | 64 | 9.6271 | 13.1172 | 10.5726 | 1253.926 | 4 | 4 | 32 | 12 | 0 | 16 | 0 | 0 | 0 | 0 | 0 | 0 | 0 | 0 | 4 | 0 | 0 | 0.5 | 0 | 0.25 | 3.55659 | 26.70503 | 0.094631 | 0.0023886466 | 22.56961 | 0.21402 | 0.0060607925 | 22.55317 | 0.173511 | 0.0586906384 | 22.68758 | 0.066474 | 0.2938767788 | 22.90426 | 0.146386 | 0.8460363179 | 23.58438 | 0.172055 | 0.5872917527 | 23.25016 | 0.034013 | 2.332969 | 25.19764 | 0.213742 | 6.611796 | 30.15442 | 1.395045 | 3.55659 | 26.70503 | 0.094631 | 7.172255 | 31.14535 | 0.686405 | 4.680668 | 28.58887 | 0.421684 | 5.891797389 | 30.15201 | 0.476222 | 0.1137123158 | 0.1137123158 | 22.70127 | 0.093821 | 0.5309228787 | 23.13297 | 0.133367 | 0.9949540991 | 23.64519 | 0.08819 | 0.3993084532 | 14.99915 | 0.0049046876 | 15.00394 | 0.189899 | 0.0484130885 | 14.91594 | 0.022734 | 0.1412008604 | 14.94288 | 0.036864 | 0.2281953681 | 14.94977 | 0.066575 | 0.334423258 | 14.97209 | 0.071633 | 0.3993084532 | 14.99915 | 0.047181 | 0.4361891561 | 14.99965 | 0.054177 | 5.86447e-05 | 5.86447 | 22.56214 | 0.0187851 | 4.82603e-06 | 0.482603 | 14.89711 | 3.442877 | 0.8460363179 | 25.11518 | 26.65097 | 24.11246 | 24.5821 | 23.24627 | 22.56214 | 0.7873456795 | 0.7323240021 | 12.64918 | 12.15175 | 16.69997 | 111.8929 | 14.89711 | 14.97367 | 14.99965 | 0.334423258 | 0.4361891561 | 7.665029
647 | WAVRES_clean | WAVRES_clean | [In]1[In][O]2341[Co]1[Co]4[O]451([Co]2[Co]34)[In][In]5.[O-]C(=O)c1ccc(cc1)C1=[C]C(=[C]C(=[C]1)c1ccc(cc1)C(=O)[O-])c1ccc(cc1)C(=O)[O-].[O-]C(=O)c1ccc(cc1)c1cc(cc(c1)c1ccc(cc1)C(=O)[O-])c1ccc(cc1)C(=O)[O-] MOFid-v1.the.cat0;WAVRES_clean | [In]1[In][O]2341[Co]1[Co]4[O]451([Co]2[Co]34)[In][In]5 | [O-]C(=O)c1ccc(cc1)C1=[C]C(=[C]C(=[C]1)c1ccc(cc1)C(=O)[O-])c1ccc(cc1)C(=O)[O-].[O-]C(=O)c1ccc(cc1)c1cc(cc(c1)c1ccc(cc1)C(=O)[O-])c1ccc(cc1)C(=O)[O-] | the | 0 | In,Co | 7 | O432 | 1 | 0.663 | In节点 (CN=7) | M-M=0.663Å | 14.9385 | 4.22033 | 14.9385 | 1.02521 | 1957.71 | 1909.57 | 0 | 0 | 0.681 | 0.664253 | 0 | In,Co | In | Yes | In,Co | 1.025211 | 27494.05 | 1224 | 36.3966 | 36.3966 | 23.9655 | 27494.05 | 72 | 5 | 648 | 342 | 0 | 162 | 0 | 0 | 0 | 0 | 0 | 36 | 0 | 0 | 0 | 0 | 0 | 0.5294118 | 0 | 0.1323529 | 5.711952 | 26.4494 | 0.326042 | 0.0061915958 | 26.43067 | 0.148632 | 0.0156733973 | 26.56168 | 0.104716 | 0.1556014003 | 26.52783 | 0.135128 | 0.7338749445 | 27.02242 | 0.198119 | 1.913056 | 27.69996 | 0.316367 | 1.360563 | 27.43493 | 0.214859 | 4.082263 | 27.24825 | 0.54291 | 11.84276 | 31.68363 | 1.405513 | 5.711952 | 26.4494 | 0.326042 | 12.72268 | 32.81286 | 1.977993 | 7.752719 | 25.80123 | 0.489012 | 10.46467 | 27.66795 | 0.594018 | 0.2268857552 | 0.2268857552 | 26.12732 | 0.225227 | 1.021098 | 26.34997 | 0.312909 | 1.826263 | 26.2726 | 0.728107 | 0.6090592071 | 16.22673 | 0.0077954606 | 16.39315 | 0.130487 | 0.0761710615 | 16.4009 | 0.108057 | 0.2261081237 | 16.33473 | 0.15331 | 0.3628607983 | 16.31811 | 0.095884 | 0.5279675648 | 16.2709 | 0.131942 | 0.6090592071 | 16.22673 | 0.090057 | 0.6831845677 | 16.28973 | 0.236128 | 0.000158411 | 15.8411 | 26.48742 | 0.02560107 | 7.77565e-06 | 0.777565 | 16.37149 | 5.485066079 | 1.913056 | 27.9043 | 29.11577 | 27.46521 | 27.13192 | 27.38577 | 26.48742 | 1.757454 | 1.68617 | 18.11717 | 20.3727 | 16.07346 | 65.76137 | 16.37149 | 16.27191 | 16.28973 | 0.5279675648 | 0.6831845677 | 10.11593
648 | WEVQUJ_clean | WEVQUJ_clean | [Cu].[Eu].[O-]C(=O)COCC(=O)[O-] MOFid-v1.UNKNOWN.cat0;WEVQUJ_clean | [Cu] ¦ [Eu] | [O-]C(=O)COCC(=O)[O-] | UNKNOWN | 0 | Cu,Eu | 4 | O60 | 1 | 5.703 | Cu节点 (CN=4) | M-M=5.7Å | 8.44067 | 7.27418 | 8.44067 | 1.48575 | 1083.43 | 729.214 | 0.77233 | 0.519826 | 0.5778 | 0.388896 | 0 | Cu,Eu | Cu | Yes | Cu | 1.485746 | 2876.805 | 166 | 14.872 | 14.872 | 15.019 | 2876.805 | 10 | 5 | 48 | 48 | 0 | 60 | 0 | 0 | 0 | 6 | 0 | 0 | 0 | 0 | 0 | 0 | 0 | 0.2891566 | 0 | 0.3614458 | 0.4956231462 | 18.37027 | 0.190621 | 0.0001432598 | 17.10835 | 0.65918 | 0.0004297795 | 17.12286 | 0.310514 | 0.004339073 | 16.68629 | 0.272581 | 0.0215423926 | 16.78277 | 0.059853 | 0.0660306385 | 16.8797 | 0.170829 | 0.0440924603 | 16.88213 | 0.083012 | 0.2353249011 | 17.52263 | 0.178152 | 3.363755 | 26.66603 | 0.697169 | 0.4956231462 | 18.37027 | 0.190621 | 4.018525 | 28.36728 | 0.565022 | 1.049507 | 20.00412 | 0.236127 | 2.409591 | 23.71526 | 0.300148 | 0.0130050783 | 0.0130050783 | 16.73519 | 0.115488 | 0.0654284616 | 16.85318 | 0.091763 | 0.130706379 | 17.00431 | 0.097757 | 0.066863488 | 10.93024 | 0.0007430086 | 10.97905 | 0.251827 | 0.0073451012 | 10.95937 | 0.082111 | 0.0223339638 | 10.93376 | 0.028025 | 0.0373179703 | 10.94896 | 0.036678 | 0.0542784766 | 10.9559 | 0.046966 | 0.066863488 | 10.93024 | 0.036907 | 0.0726982907 | 10.98935 | 0.024012 | 4.32151e-06 | 0.432151 | 16.63422 | 0.0162883 | 7.50426e-07 | 0.0750426 | 10.91185 | 0.4826180679 | 0.0660306385 | 19.11411 | 20.64276 | 16.81344 | 19.88612 | 16.8482 | 16.63422 | 0.0616915655 | 0.0530255602 | 6.08258 | 5.758742 | 20.16269 | 1242.665 | 10.91185 | 10.94503 | 10.98935 | 0.0542784766 | 0.0726982907 | 5.722372
649 | WIJXIY_clean | WIJXIY_clean | [O-]C(=O)c1ccc2c(c1)[nH]c1c2ccc(c1)C(=O)[O-].[Zn][OH]([Zn][OH]([Zn])[Zn])[Zn] MOFid-v1.ERROR.cat0;WIJXIY_clean | [Zn][OH]([Zn][OH]([Zn])[Zn])[Zn] | [O-]C(=O)c1ccc2c(c1)[nH]c1c2ccc(c1)C(=O)[O-] | ERROR | 0 | Zn | 5 | O96 | 1 | 3.222 | Zn节点 (CN=5) | M-M=3.22Å | 14.24395 | 11.55698 | 14.23198 | 0.475086 | 1730.44 | 3642.38 | 0 | 0 | 0.8226 | 1.73148 | 0 | Zn | Zn | Yes | Zn | 0.4750687 | 19207.26 | 452 | 22.8973 | 26.5061 | 31.6472 | 19207.26 | 20 | 5 | 224 | 120 | 16 | 72 | 0 | 0 | 20 | 0 | 0 | 0 | 0 | 0 | 0 | 0 | 0 | 0.4955752 | 0.03539823 | 0.159292 | 0.9761360401 | 13.99135 | 0.250271 | 0.0003229859 | 14.5427 | 1.608296 | 0.0008688774 | 13.87196 | 0.551316 | 0.009375688 | 13.80368 | 0.378669 | 0.0477882593 | 13.98634 | 0.205341 | 0.1406262217 | 13.74364 | 0.133828 | 0.0974962373 | 13.87971 | 0.126724 | 0.4821814891 | 13.9302 | 0.255025 | 14.59879 | 17.30028 | 0.410684 | 0.9761360401 | 13.99135 | 0.250271 | 31.32458 | 24.63613 | 0.82831 | 1.973394 | 14.10126 | 0.705606 | 5.504966 | 14.97939 | 0.112921 | 0.0357786444 | 0.0357786444 | 12.97608 | 0.096179 | 0.1815316979 | 13.02176 | 0.095128 | 0.3642097682 | 13.0786 | 0.232512 | 0.2262402189 | 8.07017 | 0.0024110212 | 7.88477 | 0.219303 | 0.0255431771 | 8.11223 | 0.041092 | 0.0769252227 | 8.08206 | 0.12074 | 0.1275339219 | 8.11335 | 0.032687 | 0.1907072257 | 8.10397 | 0.062982 | 0.2262402189 | 8.07017 | 0.077604 | 0.2514877047 | 8.0997 | 0.099528 | 9.5271e-06 | 0.95271 | 13.86349 | 0.03190666 | 2.54973e-06 | 0.254973 | 8.096416 | 0.9403573957 | 0.1406262217 | 15.52108 | 16.55375 | 14.66426 | 15.34521 | 13.8699 | 13.86349 | 0.1312505337 | 0.1048475773 | 3.686966 | 3.736513 | 25.20118 | 633.8335 | 8.096416 | 8.09583 | 8.0997 | 0.1907072257 | 0.2514877047 | 5.76707
650 | WIPZEC_clean | WIPZEC_clean | O1OC=c2c(=C1)c(ccc2c1ccncc1)c1ccncc1.[Cd].[O-]C(=O)c1ccc(cc1)c1ccc(cc1)C(=O)[O-] MOFid-v1.pcu.cat1;WIPZEC_clean | [Cd] | O1OC=c2c(=C1)c(ccc2c1ccncc1)c1ccncc1.[O-]C(=O)c1ccc(cc1)c1ccc(cc1)C(=O)[O-] | pcu | 1 | Cd | 7 | O40,N16 | 0.714 | 3.917 | Cd节点 (CN=7) | M-M=3.92Å | 5.45688 | 4.84274 | 5.44436 | 1.09301 | 1433.3 | 1311.34 | 0 | 0 | 0.552 | 0.50503 | 0 | Cd | Cd | No |  | 1.093011 | 7789.831 | 488 | 29.1148 | 16.012 | 16.7097 | 7789.831 | 8 | 5 | 256 | 160 | 16 | 48 | 0 | 0 | 0 | 0 | 0 | 0 | 0 | 0 | 0 | 0 | 0 | 0.5245902 | 0.03278689 | 0.09836066 | 5.685968 | 34.43011 | 1.319364 | 0.010899795 | 28.48378 | 0.139507 | 0.0271921971 | 28.42652 | 0.114254 | 0.2726289585 | 28.61622 | 0.319543 | 1.197997418 | 29.02929 | 0.156026 | 2.826306 | 30.31297 | 0.205004 | 2.132074 | 29.70642 | 0.467977 | 4.824031 | 33.21725 | 0.40372 | 7.568063358 | 35.62539 | 2.187446 | 5.685968 | 34.43011 | 1.319364 | 7.946046 | 35.74223 | 2.398916 | 6.381729 | 35.11787 | 0.833734 | 7.135938048 | 36.24759 | 1.600656 | 0.3465457074 | 0.3465457074 | 27.97088 | 0.167759 | 1.443763 | 29.05023 | 0.126261 | 2.384237 | 29.67673 | 0.285113 | 0.8336088121 | 18.23811 | 0.0110606956 | 18.07007 | 0.112706 | 0.1091661641 | 18.05344 | 0.043223 | 0.3144436048 | 18.16403 | 0.066775 | 0.5010785199 | 18.10484 | 0.050344 | 0.7269366068 | 18.24333 | 0.096072 | 0.8336088121 | 18.23811 | 0.14059 | 0.9142468167 | 18.25221 | 0.127763 | 0.000271621 | 27.1621 | 28.44095 | 0.03347768 | 1.11389e-05 | 1.11389 | 18.06115 | 5.339422 | 2.826306 | 29.74758 | 30.08212 | 29.33747 | 29.82314 | 29.68289 | 28.44095 | 2.553677 | 2.479761 | 19.43984 | 24.3849 | 16.21339 | 55.57825 | 18.06115 | 18.19543 | 18.25221 | 0.7269366068 | 0.9142468167 | 10.37979
651 | WIYMOG_charged | WIYMOG_charged | [O-]C(=O)c1cccc(c1)C[N]CC[C]C[N]Cc1cccc(c1)C(=O)[O-].[O-]C(=O)c1cccc(c1)C[N][C]1[C][C][C]([C][C]1)[N]Cc1cccc(c1)C(=O)[O-].[O][Tb][O] MOFid-v1.pcu.cat0;WIYMOG_charged | [O][Tb][O] | [O-]C(=O)c1cccc(c1)C[N]CC[C]C[N]Cc1cccc(c1)C(=O)[O-].[O-]C(=O)c1cccc(c1)C[N][C]1[C][C][C]([C][C]1)[N]Cc1cccc(c1)C(=O)[O-] | pcu | 0 | Tb | 9 | O36 | 1 | 3.977 | Tb节点 (CN=9) | M-M=3.98Å | 12.0545 | 7.54941 | 12.04417 | 0.408102 | 2874.44 | 7043.44 | 0 | 0 | 0.8306 | 2.03528 | 0 | Tb | Tb | No |  | 0.4081016 | 13825.9 | 300 | 19.853 | 24.1512 | 30.5734 | 13825.9 | 4 | 5 | 124 | 96 | 20 | 56 | 0 | 0 | 0 | 0 | 0 | 0 | 0 | 0 | 0 | 0 | 0 | 0.4133333 | 0.06666667 | 0.1866667 | 1.009106168 | 14.20717 | 0.273638 | 0.0003899472 | 14.1177 | 1.83563 | 0.0009675106 | 14.51305 | 0.324142 | 0.0102453116 | 14.31116 | 0.342213 | 0.049578479 | 14.38783 | 0.188256 | 0.148209376 | 14.26433 | 0.153822 | 0.100496022 | 14.33566 | 0.307022 | 0.4949202839 | 14.52119 | 0.359497 | 11.72638 | 15.4477 | 0.301985 | 1.009106168 | 14.20717 | 0.273638 | 30.36861 | 21.56121 | 0.51561 | 1.949755 | 14.04706 | 0.320505 | 5.169019 | 14.54183 | 0.338791 | 0.0378359172 | 0.0378359172 | 13.07123 | 0.260811 | 0.1858907858 | 13.19126 | 0.216851 | 0.3652628311 | 13.05128 | 0.141878 | 0.2359511806 | 8.11214 | 0.002490512 | 8.25294 | 0.279468 | 0.0262920078 | 8.14554 | 0.09433 | 0.0802739474 | 8.14333 | 0.069586 | 0.1342632445 | 8.1902 | 0.082337 | 0.1971624679 | 8.08986 | 0.048149 | 0.2359511806 | 8.11214 | 0.054728 | 0.2618385262 | 8.13913 | 0.106059 | 1.00867e-05 | 1.00867 | 14.33989 | 0.02502496 | 2.64898e-06 | 0.264898 | 8.123736 | 0.9712702508 | 0.148209376 | 15.63653 | 16.23959 | 14.84885 | 15.82115 | 14.32927 | 14.33989 | 0.1379640644 | 0.1103734588 | 3.75856 | 3.807768 | 25.03607 | 603.2463 | 8.123736 | 8.130733 | 8.13913 | 0.1971624679 | 0.2618385262 | 6.216158
652 | WIZMAV02_auto | WIZMAV02_auto | [O-]C(=O)c1ccc(cc1)c1ccc(cc1)C(=O)[O-].[O]12[Zr]34[OH]5[Zr]62[OH]2[Zr]71[OH]4[Zr]14[O]3[Zr]35[O]6[Zr]2([O]71)[OH]43 MOFid-v1.fcu.cat0;WIZMAV02_auto | [O]12[Zr]34[OH]5[Zr]62[OH]2[Zr]71[OH]4[Zr]14[O]3[Zr]35[O]6[Zr]2([O]71)[OH]43 | [O-]C(=O)c1ccc(cc1)c1ccc(cc1)C(=O)[O-] | fcu | 0 | Zr | 8 | O192 | 1 | 3.347 | Zr节点 (CN=8) | M-M=3.35Å | 12.74499 | 5.77928 | 12.74499 | 0.733163 | 2254.93 | 3075.61 | 0 | 0 | 0.725 | 0.988866 | 0.00027279 | Zr | Zr | No |  | 0.7331635 | 19212.22 | 696 | 26.783 | 26.783 | 26.783 | 19212.22 | 24 | 4 | 336 | 208 | 0 | 128 | 0 | 0 | 0 | 0 | 0 | 0 | 0 | 0 | 0 | 24 | 0 | 0.4827586 | 0 | 0.183908 | 0.8110827225 | 14.82063 | 0.103544 | 0.0003713506 | 14.10057 | 1.365397 | 0.0006896511 | 14.12862 | 0.987465 | 0.0073032281 | 14.50227 | 0.143456 | 0.0380781709 | 14.46479 | 0.173647 | 0.1142934571 | 14.46736 | 0.155218 | 0.0749185064 | 14.43221 | 0.139972 | 0.3861515558 | 14.58369 | 0.224872 | 11.04857 | 21.05547 | 0.132173 | 0.8110827225 | 14.82063 | 0.103544 | 15.84696 | 26.03839 | 0.394233 | 1.724287 | 15.44725 | 0.177123 | 5.031441 | 17.22685 | 0.184207 | 0.0268787088 | 0.0268787088 | 14.00156 | 0.129774 | 0.1375765492 | 14.01734 | 0.063078 | 0.2711802366 | 14.16869 | 0.177561 | 0.1641664298 | 9.18478 | 0.0019569586 | 9.29276 | 0.327735 | 0.0182138619 | 9.19111 | 0.08091 | 0.0548891528 | 9.19603 | 0.092427 | 0.0897666353 | 9.18946 | 0.081976 | 0.1367631146 | 9.1997 | 0.068447 | 0.1641664298 | 9.18478 | 0.08713 | 0.1810481451 | 9.21624 | 0.081081 | 7.53027e-06 | 0.753027 | 14.31128 | 0.02657152 | 1.82957e-06 | 0.182957 | 9.185675 | 0.7842040137 | 0.1142934571 | 16.52155 | 17.69546 | 15.23265 | 16.63655 | 14.45479 | 14.31128 | 0.106990229 | 0.0874147483 | 4.178519 | 4.115869 | 23.60462 | 758.0337 | 9.185675 | 9.191313 | 9.21624 | 0.1367631146 | 0.1810481451 | 5.125605
653 | WUZQOZ_clean | WUZQOZ_clean | [Cu].n1ncn(c1)[N][N]n1cnnc1 MOFid-v1.dia.cat0;WUZQOZ_clean | [Cu] | n1ncn(c1)[N][N]n1cnnc1 | dia | 0 | Cu | 5 | N10 | 0 | 8.305 | Cu节点 (CN=5) | M-M=8.3Å | 6.97207 | 5.82661 | 6.96816 | 0.933596 | 1700.54 | 1821.49 | 0 | 0 | 0.6474 | 0.693448 | 0 | Cu | Cu | Yes | Cu | 0.933596 | 1393.784 | 66 | 6.5228 | 13.8413 | 15.6405 | 1393.784 | 2 | 4 | 16 | 16 | 32 | 0 | 0 | 0 | 0 | 2 | 0 | 0 | 0 | 0 | 0 | 0 | 0 | 0.2424242 | 0.4848485 | 0 | 2.576093 | 22.19647 | 0.226116 | 0.0007936073 | 19.50008 | 0.755534 | 0.0023090384 | 19.21237 | 0.264195 | 0.022623791 | 19.28299 | 0.094662 | 0.1163213002 | 19.40067 | 0.088214 | 0.3545789717 | 19.71152 | 0.078269 | 0.2324790934 | 19.56086 | 0.06396 | 1.241102 | 20.67014 | 0.132389 | 9.475125 | 29.79677 | 0.855635 | 2.576093 | 22.19647 | 0.226116 | 10.5028 | 30.72533 | 1.308086 | 4.96271 | 24.63124 | 0.228439 | 7.893853 | 27.81209 | 0.467271 | 0.0562783252 | 0.0562783252 | 19.17597 | 0.110731 | 0.2833337705 | 19.46909 | 0.107873 | 0.5655748354 | 19.7277 | 0.06188 | 0.2404390946 | 12.44211 | 0.0028673551 | 12.3137 | 0.155173 | 0.0276127497 | 12.38212 | 0.057718 | 0.0828940807 | 12.39634 | 0.051826 | 0.1370109226 | 12.42714 | 0.037782 | 0.2031315739 | 12.44355 | 0.030631 | 0.2404390946 | 12.44211 | 0.027417 | 0.2705562936 | 12.45951 | 0.064754 | 2.26042e-05 | 2.26042 | 19.23908 | 0.01507826 | 2.7648e-06 | 0.27648 | 12.36742 | 2.519815 | 0.3545789717 | 22.0269 | 23.86204 | 19.93313 | 22.28555 | 19.55768 | 19.23908 | 0.3319551807 | 0.2983006465 | 8.727815 | 8.175709 | 17.98674 | 237.4216 | 12.36742 | 12.4376 | 12.45951 | 0.2031315739 | 0.2705562936 | 6.871657
654 | XAHPON_clean | XAHPON_clean | Oc1cc(c2ccc(cc2)C(=O)[O-])c2c(c1c1c(O)cc(c3c1ccc(c3)c1ccc(cc1)C(=O)[O-])c1ccc(cc1)C(=O)[O-])ccc(c2)c1ccc(cc1)C(=O)[O-].[Cu][Cu] MOFid-v1.wbl,lqm.cat0;XAHPON_clean | [Cu][Cu] | Oc1cc(c2ccc(cc2)C(=O)[O-])c2c(c1c1c(O)cc(c3c1ccc(c3)c1ccc(cc1)C(=O)[O-])c1ccc(cc1)C(=O)[O-])ccc(c2)c1ccc(cc1)C(=O)[O-] | wbl | 0 | Cu | 4 | O32 | 1 | 2.616 | Cu节点 (CN=4) | M-M=2.62Å | 17.29514 | 15.33221 | 17.29514 | 0.284265 | 1476.32 | 5193.45 | 0 | 0 | 0.8856 | 3.1154 | 0 | Cu | Cu | Yes | Cu | 0.284265 | 20791.55 | 344 | 23.849 | 23.849 | 40.2574 | 20791.55 | 8 | 4 | 192 | 104 | 0 | 40 | 0 | 0 | 0 | 8 | 0 | 0 | 0 | 0 | 0 | 0 | 0 | 0.5581395 | 0 | 0.1162791 | 1.535461 | 14.82535 | 0.365631 | 0.000593527 | 15.83986 | 1.089327 | 0.0016225412 | 15.19358 | 0.919702 | 0.0158917726 | 15.12216 | 0.122727 | 0.0817697551 | 15.05146 | 0.250598 | 0.2377338944 | 15.00223 | 0.190443 | 0.1597325088 | 15.10818 | 0.241383 | 0.7951645978 | 15.19863 | 0.703059 | 15.58665 | 15.31874 | 0.715637 | 1.535461 | 14.82535 | 0.365631 | 37.64821 | 16.95154 | 0.717915 | 3.022728 | 14.87421 | 0.285229 | 7.598901 | 14.61857 | 0.235902 | 0.0558301678 | 0.0558301678 | 13.37076 | 0.201772 | 0.2840079266 | 13.45505 | 0.186176 | 0.5694206508 | 13.50052 | 0.227289 | 0.3477611528 | 7.9841 | 0.0038280734 | 7.90416 | 0.282577 | 0.03945374 | 8.01802 | 0.05417 | 0.1182172283 | 8.03174 | 0.136428 | 0.19383397 | 7.98826 | 0.13714 | 0.2923243283 | 7.96267 | 0.126732 | 0.3477611528 | 7.9841 | 0.061234 | 0.3857574153 | 7.92145 | 0.115512 | 1.59364e-05 | 1.59364 | 15.04207 | 0.06716453 | 3.94183e-06 | 0.394183 | 8.046292 | 1.479631 | 0.2377338944 | 16.65805 | 18.35993 | 15.27649 | 16.33773 | 15.05396 | 15.04207 | 0.2218421218 | 0.1819037266 | 4.066269 | 4.042894 | 24.07505 | 372.3991 | 8.046292 | 7.978343 | 7.92145 | 0.2923243283 | 0.3857574153 | 6.99578
655 | XAKZIT_clean | XAKZIT_clean | CC(=O)[N][N]C(=O)c1ccccc1[O].[Mn].n1ccc(cc1)CCc1ccncc1 MOFid-v1.lvt.cat0;XAKZIT_clean | [Mn] | CC(=O)[N][N]C(=O)c1ccccc1[O].n1ccc(cc1)CCc1ccncc1 | lvt | 0 | Mn | 7 | N176,O144 | 0.45 | 4.83 | Mn节点 (CN=7) | M-M=4.83Å | 12.23219 | 8.02038 | 12.23219 | 0.853098 | 1638.56 | 1920.72 | 0 | 0 | 0.6458 | 0.757006 | 0 | Mn | Mn | Yes | Mn | 0.8530979 | 28731.75 | 1472 | 39.916 | 39.916 | 18.033 | 28731.75 | 48 | 5 | 624 | 528 | 128 | 144 | 0 | 0 | 0 | 0 | 0 | 0 | 0 | 0 | 48 | 0 | 0 | 0.423913 | 0.08695652 | 0.09782609 | 3.093253 | 23.23791 | 0.7706 | 0.0037549057 | 27.75366 | 0.263631 | 0.0092136612 | 27.79057 | 0.330714 | 0.0907748868 | 27.81673 | 0.389471 | 0.4244923394 | 28.00011 | 0.531939 | 1.023128 | 27.69569 | 0.526348 | 0.7641800412 | 27.76418 | 0.562621 | 2.209446 | 25.05824 | 0.690106 | 10.80459 | 26.90466 | 0.319647 | 3.093253 | 23.23791 | 0.7706 | 12.39637 | 30.25297 | 1.588332 | 4.453061 | 21.87214 | 0.727823 | 7.694511 | 22.3038 | 0.890981 | 0.1278903594 | 0.1278903594 | 26.30553 | 0.260708 | 0.5792750723 | 26.38717 | 1.079079 | 1.004049 | 25.47592 | 1.129041 | 0.3980047572 | 15.97504 | 0.004777893 | 16.24483 | 0.347531 | 0.0468880507 | 16.2216 | 0.108992 | 0.1401966943 | 16.23601 | 0.177927 | 0.2309377073 | 16.16161 | 0.195699 | 0.3373910613 | 16.08999 | 0.280273 | 0.3980047572 | 15.97504 | 0.308906 | 0.4421575022 | 16.12031 | 0.397883 | 9.17659e-05 | 9.17659 | 27.74339 | 0.02257567 | 4.80169e-06 | 0.480169 | 16.30102 | 2.965363 | 1.023128 | 27.84627 | 29.38418 | 27.49069 | 26.66393 | 27.81999 | 27.74339 | 0.9323530691 | 0.8952375965 | 15.16235 | 19.11117 | 16.74501 | 100.4566 | 16.30102 | 16.07555 | 16.12031 | 0.3373910613 | 0.4421575022 | 11.44237
656 | XAMGUQ_clean | XAMGUQ_clean | [Co].[O-]C(=O)c1ccc(cc1)Oc1ccc(cc1)C(=O)[O-] MOFid-v1.ERROR.cat0;XAMGUQ_clean | [Co] | [O-]C(=O)c1ccc(cc1)Oc1ccc(cc1)C(=O)[O-] | ERROR | 0 | Co | 4 | O112 | 1 | 3.492 | Co节点 (CN=4) | M-M=3.49Å | 8.47788 | 6.65907 | 8.47788 | 0.938367 | 1761.37 | 1877.06 | 0 | 0 | 0.63 | 0.671379 | 0 | Co | Co | Yes | Co | 0.9383671 | 13384.41 | 672 | 13.658 | 48.516 | 20.497 | 13384.41 | 24 | 4 | 336 | 192 | 0 | 120 | 0 | 0 | 0 | 0 | 0 | 24 | 0 | 0 | 0 | 0 | 0 | 0.5 | 0 | 0.1785714 | 2.913451 | 22.12084 | 0.313379 | 0.0013965175 | 21.22154 | 0.219185 | 0.0035582273 | 21.35267 | 0.20315 | 0.0351707552 | 21.32151 | 0.178835 | 0.1758223749 | 21.44517 | 0.100742 | 0.5124838972 | 21.61333 | 0.326849 | 0.3399404461 | 21.32662 | 0.144545 | 1.542669 | 21.65644 | 0.408024 | 10.06454 | 29.7764 | 1.065267 | 2.913451 | 22.12084 | 0.313379 | 11.11017 | 32.09585 | 0.971548 | 5.265438 | 23.48187 | 0.479827 | 8.566972 | 27.9941 | 0.416818 | 0.0766415394 | 0.0766415394 | 20.73485 | 0.154583 | 0.371490172 | 20.85025 | 0.144666 | 0.7095250741 | 21.08104 | 0.254216 | 0.3041796829 | 13.24677 | 0.0036425142 | 13.34288 | 0.127784 | 0.036106174 | 13.32388 | 0.165194 | 0.1048495395 | 13.32159 | 0.076516 | 0.1723566979 | 13.30055 | 0.067141 | 0.2537348279 | 13.25825 | 0.112795 | 0.3041796829 | 13.24677 | 0.141649 | 0.3328190334 | 13.25668 | 0.126431 | 3.54883e-05 | 3.54883 | 21.3376 | 0.02329583 | 3.56183e-06 | 0.356183 | 13.33124 | 2.83681 | 0.5124838972 | 23.20098 | 25.29478 | 21.24401 | 23.06414 | 21.46171 | 21.3376 | 0.477313142 | 0.4358423578 | 10.09881 | 9.963502 | 17.48377 | 170.5592 | 13.33124 | 13.26852 | 13.25668 | 0.2537348279 | 0.3328190334 | 8.006364
657 | XANMUX01_clean | XANMUX01_clean | Br[Cu]Br.[Cu].[Cu]Br.[N]1C=NN=C1 MOFid-v1.ERROR.cat1;XANMUX01_clean | Br[Cu]Br.[Cu]Br | [N]1C=NN=C1 | ERROR | 1 | Cu | 6 | N16,Br8 | 0 | 3.674 | Cu节点 (CN=6) | M-M=3.67Å | 7.00841 | 6.87174 | 7.00841 | 1.1901 | 1390.91 | 1168.73 | 0 | 0 | 0.6142 | 0.516091 | 0 | Cu | Cu | No |  | 1.190101 | 2275.677 | 136 | 21.902 | 7.3471 | 14.142 | 2275.677 | 4 | 5 | 56 | 48 | 24 | 0 | 0 | 0 | 0 | 4 | 0 | 0 | 0 | 0 | 0 | 0 | 0 | 0.4117647 | 0.1764706 | 0 | 3.518483 | 27.43403 | 0.279221 | 0.0010116856 | 21.2012 | 0.168356 | 0.0026422621 | 21.2913 | 0.285802 | 0.0257385839 | 21.24955 | 0.12933 | 0.1328392975 | 21.45301 | 0.240496 | 0.4322330806 | 22.17671 | 0.170136 | 0.2737107653 | 21.85355 | 0.15405 | 1.671619 | 24.458 | 0.375084 | 7.050816 | 31.83062 | 1.383339 | 3.518483 | 27.43403 | 0.279221 | 7.415835 | 30.9062 | 3.149892 | 5.257519 | 30.71712 | 0.571391 | 6.523268098 | 33.3389 | 0.452363 | 0.0576948187 | 0.0576948187 | 20.91633 | 0.103205 | 0.2837375657 | 21.35541 | 0.147722 | 0.583809638 | 21.99633 | 0.186099 | 0.2281523413 | 13.90733 | 0.002774471 | 13.68417 | 0.168697 | 0.0266199766 | 13.6665 | 0.062222 | 0.0785876586 | 13.77076 | 0.048015 | 0.1307297031 | 13.82725 | 0.04246 | 0.1949429959 | 13.83362 | 0.068482 | 0.2281523413 | 13.90733 | 0.115184 | 0.255607725 | 13.90964 | 0.054875 | 2.5718e-05 | 2.5718 | 21.17671 | 0.02408233 | 2.64903e-06 | 0.264903 | 13.71116 | 3.460789 | 0.4322330806 | 23.78144 | 25.21621 | 21.91501 | 24.21311 | 21.82776 | 21.17671 | 0.4064944967 | 0.3745382619 | 11.08614 | 9.708459 | 17.03307 | 195.299 | 13.71116 | 13.85607 | 13.90964 | 0.1949429959 | 0.255607725 | 7.465548
658 | XEGKAX_clean | XEGKAX_clean | [Gd].[O-]C(=O)c1cc(N(=O)=O)c(c(c1)N(=O)=O)c1c(cc(cc1N(=O)=O)C(=O)[O-])N(=O)=O MOFid-v1.pcu.cat0;XEGKAX_clean | [Gd] | [O-]C(=O)c1cc(N(=O)=O)c(c(c1)N(=O)=O)c1c(cc(cc1N(=O)=O)C(=O)[O-])N(=O)=O | pcu | 0 | Gd | 7 | O56 | 1 | 4.061 | Gd节点 (CN=7) | M-M=4.06Å | 7.81736 | 4.94122 | 7.81736 | 1.03321 | 2328.38 | 2253.55 | 0 | 0 | 0.6462 | 0.625431 | 0 | Gd | Gd | Yes | Gd | 1.033207 | 10125.85 | 416 | 13.652 | 24.698 | 30.143 | 10125.85 | 8 | 5 | 168 | 48 | 48 | 144 | 0 | 0 | 0 | 0 | 0 | 0 | 0 | 0 | 0 | 0 | 0 | 0.4038462 | 0.1153846 | 0.3461538 | 1.587997 | 20.11166 | 0.222221 | 0.0007420119 | 20.12774 | 0.449304 | 0.001817334 | 19.93932 | 0.257827 | 0.0170821462 | 19.98245 | 0.137058 | 0.0846151513 | 20.08921 | 0.138311 | 0.249450918 | 19.96148 | 0.219289 | 0.1692898222 | 19.86967 | 0.21844 | 0.8152211227 | 19.84327 | 0.457523 | 8.932528 | 26.5401 | 0.77203 | 1.587997 | 20.11166 | 0.222221 | 10.32037 | 28.77447 | 0.880782 | 3.197315496 | 20.8348 | 0.342219 | 6.715838828 | 24.14329 | 0.467323 | 0.0414276765 | 0.0414276765 | 19.13432 | 0.127322 | 0.2040909751 | 19.10203 | 0.2044 | 0.4050869272 | 19.24654 | 0.215565 | 0.192825885 | 12.22226 | 0.002186356 | 11.9819 | 0.19269 | 0.0224170929 | 12.16508 | 0.060143 | 0.0650331788 | 12.13364 | 0.08869 | 0.1072683389 | 12.12097 | 0.023512 | 0.1627148824 | 12.15539 | 0.086342 | 0.192825885 | 12.22226 | 0.060444 | 0.2145961974 | 12.22925 | 0.080121 | 1.695e-05 | 1.695 | 19.97151 | 0.03825387 | 2.17986e-06 | 0.217986 | 12.17474 | 1.546569 | 0.249450918 | 21.77822 | 23.83274 | 19.83416 | 21.66776 | 19.97345 | 19.97151 | 0.2323687718 | 0.2080232415 | 7.665277 | 7.775729 | 18.88972 | 332.4356 | 12.17474 | 12.16621 | 12.22925 | 0.1627148824 | 0.2145961974 | 7.79677
659 | XESKEN_SL | XESKEN_SL | [Mg].[O]P(=O)(CN1CCN(CC1)CP(=O)([O])[O])[O] MOFid-v1.UNKNOWN.cat0;XESKEN_SL | [Mg] | [O]P(=O)(CN1CCN(CC1)CP(=O)([O])[O])[O] | UNKNOWN | 0 | Mg | 5 | O72,N18 | 0.8 | 3.183 | Mg节点 (CN=5) | M-M=3.18Å | 9.9038 | 9.36477 | 9.9038 | 1.10837 | 1274.59 | 1149.97 | 0 | 0 | 0.5552 | 0.500916 | 0 | Mg | Mg | Yes | Mg | 1.108369 | 4297.614 | 270 | 28.2453 | 28.2453 | 6.2202 | 4297.614 | 18 | 6 | 54 | 108 | 18 | 54 | 0 | 0 | 0 | 0 | 0 | 0 | 0 | 0 | 0 | 0 | 0 | 0.2 | 0.06666667 | 0.2 | 1.047197 | 19.34348 | 0.392031 | 0.0003529665 | 17.96402 | 0.638302 | 0.0008697791 | 17.88029 | 0.400951 | 0.0086027949 | 17.80441 | 0.163141 | 0.0432388272 | 17.91684 | 0.097543 | 0.1338788712 | 18.17798 | 0.269269 | 0.0873849089 | 18.07003 | 0.254617 | 0.4495799173 | 18.56345 | 0.237021 | 7.278487 | 28.95868 | 0.608379 | 1.047197 | 19.34348 | 0.392031 | 8.062786 | 31.45539 | 0.915086 | 2.62478 | 21.50579 | 0.282133 | 5.958174 | 26.50988 | 0.421495 | 0.0242588183 | 0.0242588183 | 17.23771 | 0.144403 | 0.1217193945 | 17.38481 | 0.215955 | 0.2423694314 | 17.3744 | 0.214279 | 0.1372595055 | 11.62997 | 0.0016079583 | 11.54779 | 0.196823 | 0.0153806225 | 11.57447 | 0.041557 | 0.046304842 | 11.60321 | 0.115841 | 0.0763958864 | 11.6176 | 0.116643 | 0.1159420744 | 11.6298 | 0.123206 | 0.1372595055 | 11.62997 | 0.170589 | 0.1505432458 | 11.66323 | 0.117344 | 8.52425e-06 | 0.852425 | 17.84087 | 0.03768695 | 1.54499e-06 | 0.154499 | 11.55416 | 1.022938636 | 0.1338788712 | 20.14898 | 21.79467 | 18.12673 | 20.52554 | 18.05495 | 17.84087 | 0.1252760763 | 0.1096200529 | 5.773524 | 5.51735 | 20.75159 | 610.9874 | 11.55416 | 11.62579 | 11.66323 | 0.1159420744 | 0.1505432458 | 6.286708
660 | XEXLOD_clean | XEXLOD_clean | [O-]C(=O)c1ccc2c3c1c(ccc3C(=O)N(C2=O)c1ccncc1)C(=O)[O-].[Zn][Zn] MOFid-v1.rtl.cat0;XEXLOD_clean | [Zn][Zn] | [O-]C(=O)c1ccc2c3c1c(ccc3C(=O)N(C2=O)c1ccncc1)C(=O)[O-] | rtl | 0 | Zn | 5 | O16,N4 | 0.8 | 3.005 | Zn节点 (CN=5) | M-M=3Å | 7.18877 | 6.831 | 7.15894 | 1.17716 | 1370.68 | 1164.39 | 0 | 0 | 0.5458 | 0.463657 | 0 | Zn | Zn | Yes | Zn | 1.177135 | 2401.854 | 144 | 5.5797 | 16.7931 | 25.9231 | 2401.854 | 4 | 5 | 76 | 32 | 8 | 24 | 0 | 0 | 4 | 0 | 0 | 0 | 0 | 0 | 0 | 0 | 0 | 0.5277778 | 0.05555556 | 0.1666667 | 3.475164 | 26.08049 | 0.325101 | 0.0017589253 | 24.83854 | 0.525469 | 0.0043400527 | 24.8397 | 0.209529 | 0.0422347621 | 24.62681 | 0.240434 | 0.209937571 | 24.64205 | 0.269236 | 0.6230912105 | 24.72201 | 0.311861 | 0.4198428412 | 24.5739 | 0.172931 | 1.893881 | 24.99943 | 0.35814 | 7.087195 | 33.04022 | 1.097877 | 3.475164 | 26.08049 | 0.325101 | 7.559479181 | 34.03806 | 2.518738 | 5.113542 | 29.20683 | 0.52977 | 6.417340568 | 31.82698 | 1.200022 | 0.0742213619 | 0.0742213619 | 23.2553 | 0.107233 | 0.3729685099 | 23.62055 | 0.135417 | 0.7447037165 | 23.66338 | 0.242122 | 0.2955846062 | 15.27182 | 0.0033416644 | 15.24961 | 0.298111 | 0.0336368769 | 15.21807 | 0.106496 | 0.0990225022 | 15.18734 | 0.105773 | 0.1669775091 | 15.16569 | 0.119963 | 0.2454038477 | 15.30373 | 0.126835 | 0.2955846062 | 15.27182 | 0.06836 | 0.3250546801 | 15.23123 | 0.177119 | 4.23735e-05 | 4.23735 | 24.75272 | 0.06673685 | 3.4023e-06 | 0.34023 | 15.23703 | 3.400942 | 0.6230912105 | 25.56045 | 27.61338 | 24.41169 | 24.65627 | 24.64599 | 24.75272 | 0.5808564484 | 0.5488698486 | 12.69522 | 12.45437 | 16.88761 | 143.0548 | 15.23703 | 15.24708 | 15.23123 | 0.2454038477 | 0.3250546801 | 9.515687
661 | XICYIT_SL | XICYIT_SL | [O-]C(=O)c1ccc(s1)C(=O)[O-].[O]12[Zr]34[OH]5[Zr]62[OH]2[Zr]71[OH]4[Zr]14[O]3[Zr]35[O]6[Zr]2([O]71)[OH]43 MOFid-v1.bct.cat0;XICYIT_SL | [O]12[Zr]34[OH]5[Zr]62[OH]2[Zr]71[OH]4[Zr]14[O]3[Zr]35[O]6[Zr]2([O]71)[OH]43 | [O-]C(=O)c1ccc(s1)C(=O)[O-] | bct | 0 | Zr | 7 | O176 | 1 | 3.492 | Zr节点 (CN=7) | M-M=3.49Å | 6.2924 | 4.02189 | 6.26235 | 1.33234 | 1949.8 | 1463.44 | 0 | 0 | 0.6146 | 0.461294 | 0.000450336 | Zr | Zr | Yes | Zr | 1.332314 | 7627.99554 | 332 | 13.57 | 19.8 | 28.39 | 7627.99554 | 24 | 5 | 120 | 56 | 0 | 112 | 0 | 20 | 0 | 0 | 0 | 0 | 0 | 0 | 0 | 24 | 0 | 0.3614458 | 0 | 0.3373494 | 2.422047 | 23.4618 | 0.132846 | 0.0013377547 | 22.12074 | 0.349371 | 0.0033270267 | 22.29507 | 0.144213 | 0.0333009025 | 22.21701 | 0.113559 | 0.1630957907 | 22.0731 | 0.18527 | 0.4737387814 | 22.25523 | 0.158676 | 0.3167496879 | 22.1212 | 0.06036 | 1.344913 | 22.58537 | 0.260679 | 7.010490464 | 30.6127 | 0.652793 | 2.422047 | 23.4618 | 0.132846 | 7.847835 | 30.88301 | 1.772834 | 3.975006 | 25.39259 | 0.148605 | 5.927604 | 28.98995 | 0.654362 | 0.0690710347 | 0.0690710347 | 21.83929 | 0.096086 | 0.3233976142 | 21.84805 | 0.136498 | 0.6177771835 | 22.03352 | 0.138794 | 0.2447192538 | 14.00914 | 0.0030022893 | 14.10404 | 0.140241 | 0.0284155447 | 14.01186 | 0.081007 | 0.0853079052 | 14.04144 | 0.044985 | 0.1403682566 | 14.0521 | 0.066203 | 0.2048071878 | 13.9823 | 0.079235 | 0.2447192538 | 14.00914 | 0.042731 | 0.2690868139 | 14.02473 | 0.072988 | 3.36952e-05 | 3.36952 | 22.17935 | 0.02155915 | 2.89218e-06 | 0.289218 | 14.03683 | 2.352976 | 0.4737387814 | 23.75069 | 25.72365 | 22.0323 | 23.49611 | 22.14984 | 22.17935 | 0.4404378789 | 0.4046677467 | 11.56548 | 11.65045 | 16.95116 | 182.7646 | 14.03683 | 14.01451 | 14.02473 | 0.2048071878 | 0.2690868139 | 8.142522
662 | XIHSAJ_clean | XIHSAJ_clean | [Co].[O-]C(=O)c1ccc2c(c1)ccc(c2)C(=O)[O-] MOFid-v1.pcu.cat0;XIHSAJ_clean | [Co] | [O-]C(=O)c1ccc2c(c1)ccc(c2)C(=O)[O-] | pcu | 0 | Co | 4 | O28 | 1 | 3.558 | Co节点 (CN=4) | M-M=3.56Å | 6.08478 | 4.0122 | 6.08478 | 1.01421 | 1817.12 | 1791.66 | 0 | 0 | 0.6044 | 0.595933 | 0 | Co | Co | Yes | Co | 1.014209 | 2682.928 | 138 | 11.6636 | 11.6636 | 20.63 | 2682.928 | 6 | 4 | 72 | 36 | 0 | 24 | 0 | 0 | 0 | 0 | 0 | 6 | 0 | 0 | 0 | 0 | 0 | 0.5217391 | 0 | 0.173913 | 4.589498 | 26.96773 | 0.141528 | 0.0023511992 | 22.90253 | 0.185587 | 0.0060161541 | 22.93101 | 0.200737 | 0.0599242178 | 23.02017 | 0.054484 | 0.298363274 | 23.11279 | 0.099834 | 0.893625196 | 23.67686 | 0.213973 | 0.6064364749 | 23.42787 | 0.090853 | 2.829445 | 25.1662 | 0.194249 | 8.932022514 | 31.56282 | 0.744599 | 4.589498 | 26.96773 | 0.141528 | 9.734219 | 32.91475 | 0.954931 | 6.27226 | 28.70029 | 0.593811 | 7.937186 | 30.58111 | 0.593331 | 0.1151511229 | 0.1151511229 | 22.82334 | 0.1382 | 0.5628536845 | 23.27576 | 0.133635 | 1.082826 | 23.6037 | 0.25372 | 0.4066455728 | 14.7805 | 0.0047007031 | 14.72021 | 0.157788 | 0.0473206377 | 14.66758 | 0.091046 | 0.1412906261 | 14.7552 | 0.076948 | 0.230976923 | 14.77378 | 0.038165 | 0.3378844399 | 14.78209 | 0.06363 | 0.4066455728 | 14.7805 | 0.019997 | 0.4470702637 | 14.84332 | 0.095177 | 6.05099e-05 | 6.05099 | 22.94572 | 0.03754904 | 4.74137e-06 | 0.474137 | 14.69313 | 4.474347 | 0.893625196 | 24.98397 | 26.70288 | 23.62673 | 24.62231 | 23.40584 | 22.94572 | 0.8337009782 | 0.7784740731 | 13.22383 | 12.76211 | 16.54648 | 106.8256 | 14.69313 | 14.77879 | 14.84332 | 0.3378844399 | 0.4470702637 | 8.252587
663 | XINWUO_clean | XINWUO_clean | CC1=NN=C[N]1.[Zn] MOFid-v1.lvt-a.cat0;XINWUO_clean | [Zn] | CC1=NN=C[N]1 | lvt-a | 0 | Zn | 3 | N24 | 0 | 3.729 | Zn节点 (CN=3) | M-M=3.73Å | 6.28616 | 4.28799 | 6.28616 | 1.09832 | 2350.01 | 2139.64 | 0 | 0 | 0.6626 | 0.603282 | 0 | Zn | Zn | Yes | Zn | 1.098251 | 1783.732 | 88 | 11.3887 | 13.7495 | 13.7495 | 1783.732 | 8 | 4 | 24 | 32 | 24 | 0 | 0 | 0 | 8 | 0 | 0 | 0 | 0 | 0 | 0 | 0 | 0 | 0.2727273 | 0.2727273 | 0 | 1.736268 | 20.85103 | 0.085888 | 0.0006466103 | 18.60288 | 0.255136 | 0.001556887 | 18.6372 | 0.150449 | 0.0153287449 | 18.54612 | 0.029097 | 0.0776622925 | 18.63778 | 0.041597 | 0.2356329575 | 18.81929 | 0.077282 | 0.1568422359 | 18.74964 | 0.138662 | 0.8041839047 | 19.58862 | 0.308587 | 7.960117 | 29.32115 | 1.117992 | 1.736268 | 20.85103 | 0.085888 | 8.914636 | 30.8396 | 0.610717 | 3.599066 | 22.99443 | 0.346872 | 6.497672 | 26.86639 | 0.171812 | 0.0401322141 | 0.0401322141 | 18.63368 | 0.044415 | 0.2011303337 | 18.79906 | 0.073912 | 0.4069281894 | 19.1545 | 0.051523 | 0.179233472 | 12.1476 | 0.0020559697 | 12.11476 | 0.178486 | 0.0201375167 | 12.13624 | 0.037522 | 0.0610073687 | 12.10431 | 0.052312 | 0.1011568467 | 12.1266 | 0.044185 | 0.1461904297 | 12.1466 | 0.037438 | 0.179233472 | 12.1476 | 0.070175 | 0.197627338 | 12.17279 | 0.063878 | 1.53346e-05 | 1.53346 | 18.50784 | 0.009007598 | 2.0271e-06 | 0.20271 | 12.10249 | 1.696135742 | 0.2356329575 | 21.11569 | 22.99947 | 19.11626 | 21.23133 | 18.73557 | 18.50784 | 0.2203042126 | 0.1955007434 | 8.05911 | 7.564797 | 18.36764 | 351.1938 | 12.10249 | 12.14027 | 12.17279 | 0.1461904297 | 0.197627338 | 6.40535
664 | XIPGUA_clean | XIPGUA_clean | O.[CH2]C[N]12CC(=O)O[Cu]2OC(=O)C1.[Cu].[K].[O].[O][Ge]([O])([O])[O].[W] MOFid-v1.ERROR.cat0;XIPGUA_clean | [CH2]C[N]12CC(=O)O[Cu]2OC(=O)C1.[O][Ge]([O])([O])[O] | O | ERROR | 0 | W,Cu,Ge,K | 5 | O147,N1 | 0.993 | 3.039 | W节点 (CN=5) | M-M=3.04Å | 6.999 | 4.80417 | 6.51629 | 2.95533 | 1333.32 | 451.159 | 0 | 0 | 0.4992 | 0.168915 | 0 | W,Cu,Ge,K | W | Yes | W,Cu,K | 2.955354 | 2876.648 | 117 | 11.881 | 15.07 | 18.338 | 2876.648 | 30 | 8 | 7 | 14 | 1 | 65 | 0 | 0 | 0 | 5 | 0 | 0 | 0 | 0 | 0 | 0 | 0 | 0.05982906 | 0.008547009 | 0.5555556 | 0.0543379779 | 12.13627 | 0.123572 | 1.62767e-05 | 11.82859 | 1.145601 | 5.20853e-05 | 12.05967 | 1.735468 | 0.0005102731 | 11.97607 | 0.274744 | 0.0025717112 | 11.97366 | 0.112858 | 0.0079934642 | 11.99377 | 0.065763 | 0.0051678373 | 11.94256 | 0.104952 | 0.0265325718 | 12.04623 | 0.031735 | 0.5984656692 | 14.39939 | 0.283456 | 0.0543379779 | 12.13627 | 0.123572 | 1.237195 | 16.52858 | 0.151643 | 0.1105477709 | 12.38879 | 0.100854 | 0.2861826213 | 13.07828 | 0.20174 | 0.0022233908 | 0.0022233908 | 11.87654 | 0.20667 | 0.0114782956 | 12.01558 | 0.108327 | 0.022218445 | 11.97751 | 0.086121 | 0.0163629191 | 8.05275 | 0.0001578835 | 8.05201 | 0.267346 | 0.0018701874 | 8.03259 | 0.061506 | 0.0054982533 | 8.05448 | 0.047146 | 0.0091987504 | 8.04087 | 0.103546 | 0.013596702 | 8.00304 | 0.056715 | 0.0163629191 | 8.05275 | 0.051983 | 0.0180817337 | 8.04912 | 0.040793 | 5.30927e-07 | 0.0530927 | 11.93019 | 0.015329 | 1.82602e-07 | 0.0182602 | 8.016466 | 0.0521145871 | 0.0079934642 | 13.44994 | 13.35405 | 13.52793 | 13.46784 | 11.97 | 11.93019 | 0.0074831911 | 0.0057700734 | 2.939486 | 2.907564 | 28.40651 | 11276.99 | 8.016466 | 8.03222 | 8.04912 | 0.013596702 | 0.0180817337 | 3.913724
665 | XOSPOK_clean | XOSPOK_clean | [5 empty] | Zn | 6 | O54,P6 | 0.9 | 3.407 | Zn节点 (CN=6) | M-M=3.41Å | 6.02139 | 4.57668 | 6.02139 | 1.94823 | 1837.76 | 943.297 | 0 | 0 | 0.586 | 0.300786 | 0 | Zn | Zn | Yes | Zn | 1.948095 | 1478.268 | 62 | 9.984 | 12.354 | 12.834 | 1478.268 | 12 | 3 | 0 | 0 | 0 | 40 | 0 | 0 | 12 | 0 | 0 | 0 | 0 | 0 | 0 | 0 | 0 | 0 | 0 | 0.6451613 | 1.319805 | 22.84782 | 0.310356 | 0.0005455357 | 20.69687 | 0.20601 | 0.0013291427 | 20.46798 | 0.30662 | 0.0132295069 | 20.68009 | 0.077248 | 0.0653820766 | 20.74442 | 0.192128 | 0.20139234 | 20.94994 | 0.104317 | 0.1316406401 | 20.90331 | 0.241158 | 0.6623731855 | 21.68147 | 0.257043 | 4.135903 | 28.87048 | 1.326766 | 1.319805 | 22.84782 | 0.310356 | 4.552243 | 30.74314 | 1.319566 | 2.337109 | 24.86372 | 0.261384 | 3.536549 | 27.83268 | 0.199688 | 0.0296724432 | 0.0296724432 | 20.55047 | 0.179233 | 0.1461896815 | 20.63854 | 0.198919 | 0.2889801739 | 20.98842 | 0.167338 | 0.1293303873 | 13.51489 | 0.0015010238 | 13.32204 | 0.07909 | 0.0150038324 | 13.52047 | 0.1219 | 0.0433556735 | 13.49561 | 0.048104 | 0.072551974 | 13.53295 | 0.058157 | 0.1075132307 | 13.5157 | 0.070594 | 0.1293303873 | 13.51489 | 0.05227 | 0.1432121883 | 13.52573 | 0.059486 | 1.31371e-05 | 1.31371 | 20.64055 | 0.0198618 | 1.47688e-06 | 0.147688 | 13.47213 | 1.290132 | 0.20139234 | 23.00816 | 24.83963 | 21.09964 | 23.08521 | 20.86589 | 20.64055 | 0.1881628331 | 0.1717198968 | 9.365933 | 8.895171 | 17.78339 | 399.3679 | 13.47213 | 13.52118 | 13.52573 | 0.1075132307 | 0.1432121883 | 7.16842
666 | XOVPUU_clean | XOVPUU_clean | [Cu][Cu].[O-]C(=O)c1ccc(cc1)c1cc(c2ccc(cc2)C(=O)[O-])c(c(c1[O])c1c([O])c(cc(c1[O])c1ccc(cc1)C(=O)[O-])c1ccc(cc1)C(=O)[O-])[O] MOFid-v1.pts,sur.cat0;XOVPUU_clean | [Cu][Cu] | [O-]C(=O)c1ccc(cc1)c1cc(c2ccc(cc2)C(=O)[O-])c(c(c1[O])c1c([O])c(cc(c1[O])c1ccc(cc1)C(=O)[O-])c1ccc(cc1)C(=O)[O-])[O] | pts | 0 | Cu | 4 | O32 | 1 | 2.62 | Cu节点 (CN=4) | M-M=2.62Å | 11.45503 | 9.77333 | 11.45503 | 0.404958 | 2012.2 | 4968.9 | 0 | 0 | 0.8444 | 2.08515 | 0 | Cu | Cu | Yes | Cu | 0.4049582 | 13411.39 | 288 | 15.9568 | 29.329 | 28.657 | 13411.39 | 8 | 4 | 160 | 72 | 0 | 48 | 0 | 0 | 0 | 8 | 0 | 0 | 0 | 0 | 0 | 0 | 0 | 0.5555556 | 0 | 0.1666667 | 1.161932 | 13.44684 | 0.148366 | 0.0003898332 | 12.2663 | 0.70839 | 0.0011389246 | 13.51873 | 1.298017 | 0.0113510268 | 13.21693 | 0.3883 | 0.0560595491 | 13.27576 | 0.187793 | 0.169348147 | 13.33981 | 0.078579 | 0.1129752026 | 13.32823 | 0.129871 | 0.5720993935 | 13.4465 | 0.09737 | 22.15228 | 18.75646 | 0.18173 | 1.161932 | 13.44684 | 0.148366 | 39.05868 | 26.04409 | 0.555965 | 2.383509 | 13.77463 | 0.279555 | 7.10455 | 14.92333 | 0.344999 | 0.0447314537 | 0.0447314537 | 12.7682 | 0.158469 | 0.2230534091 | 12.6724 | 0.098628 | 0.4433474103 | 12.71929 | 0.137189 | 0.2805499905 | 7.97326 | 0.0029505026 | 7.88665 | 0.466873 | 0.0310184961 | 7.9714 | 0.155474 | 0.094439014 | 7.91665 | 0.029194 | 0.1582722966 | 7.91431 | 0.093268 | 0.2371332685 | 7.93592 | 0.07949 | 0.2805499905 | 7.97326 | 0.03321 | 0.3128144242 | 7.98269 | 0.058478 | 1.13032e-05 | 1.13032 | 13.30884 | 0.02451829 | 3.14346e-06 | 0.314346 | 7.943717 | 1.117201 | 0.169348147 | 14.86286 | 15.23378 | 14.43797 | 14.91682 | 13.3146 | 13.30884 | 0.1579971202 | 0.1246166933 | 3.570738 | 3.595783 | 25.57863 | 534.9129 | 7.943717 | 7.941163 | 7.98269 | 0.2371332685 | 0.3128144242 | 5.365122
667 | YARZEZ01_clean | YARZEZ01_clean | N#C[N]C#N.N#C[N][N]C#N.[Cd].[N]=C1N2N1C2=[N] MOFid-v1.pcu.cat0;YARZEZ01_clean | [Cd] | N#C[N]C#N.N#C[N][N]C#N.[N]=C1N2N1C2=[N] | pcu | 0 | Cd | 6 | N24 | 0 | 8.028 | Cd节点 (CN=6) | M-M=8.03Å | 5.61977 | 4.05885 | 5.24298 | 1.02873 | 1985.67 | 1930.22 | 0 | 0 | 0.6746 | 0.655761 | 0 | Cd | Cd | No |  | 1.028738 | 2185.929 | 72 | 10.642 | 16.472 | 12.47 | 2185.929 | 4 | 3 | 24 | 0 | 44 | 0 | 0 | 0 | 0 | 0 | 0 | 0 | 0 | 0 | 0 | 0 | 0 | 0.3333333 | 0.6111111 | 0 | 1.478504 | 20.57685 | 0.135403 | 0.0005928064 | 19.02155 | 0.619632 | 0.0014543245 | 19.01969 | 0.177902 | 0.0147647777 | 19.03057 | 0.067707 | 0.0723285395 | 19.11281 | 0.034147 | 0.217992774 | 19.32443 | 0.091498 | 0.1469729214 | 19.16282 | 0.116104 | 0.747951476 | 19.82569 | 0.080447 | 8.323437 | 27.02736 | 0.611752 | 1.478504 | 20.57685 | 0.135403 | 9.747791 | 28.43944 | 1.18189 | 2.952003772 | 21.95723 | 0.313064 | 6.162243 | 25.02953 | 0.260922 | 0.0367027185 | 0.0367027185 | 19.16174 | 0.042194 | 0.1829084787 | 19.26951 | 0.078625 | 0.3670128264 | 19.46168 | 0.112817 | 0.17334768 | 12.63758 | 0.0019404668 | 12.61575 | 0.160515 | 0.0196159446 | 12.62827 | 0.043918 | 0.0600437029 | 12.58334 | 0.024876 | 0.0976120419 | 12.6399 | 0.051624 | 0.1462611435 | 12.62779 | 0.043037 | 0.17334768 | 12.63758 | 0.028473 | 0.1924385089 | 12.62591 | 0.039156 | 1.4533e-05 | 1.4533 | 19.03046 | 0.008017896 | 1.96902e-06 | 0.196902 | 12.58431 | 1.441802 | 0.217992774 | 21.45696 | 23.37379 | 19.43104 | 21.56606 | 19.20002 | 19.03046 | 0.2032279963 | 0.1812900555 | 7.452177 | 7.380829 | 18.96496 | 377.7108 | 12.58431 | 12.63509 | 12.62591 | 0.1462611435 | 0.1924385089 | 6.446147
668 | YAVWAW_clean | YAVWAW_clean | * MOFid-v1.NA.NA;YAVWAW_clean |  |  | NA |  | Ho | 6 | O24 | 1 | 4.51 | Ho节点 (CN=6) | M-M=4.51Å | 4.87227 | 4.07548 | 4.69675 | 1.46373 | 1145.93 | 782.881 | 0 | 0 | 0.5582 | 0.381355 | 0 | Ho | Ho | Yes | Ho | 1.46373 | 2106.224 | 120 | 8.8304 | 8.8257 | 27.644 | 2106.224 | 4 | 5 | 56 | 28 | 8 | 24 | 0 | 0 | 0 | 0 | 0 | 0 | 0 | 0 | 0 | 0 | 0 | 0.4666667 | 0.06666667 | 0.2 | 2.620469 | 28.47846 | 0.348632 | 0.0026332708 | 27.22103 | 0.468133 | 0.0067537411 | 26.96439 | 0.146687 | 0.0665409573 | 27.05641 | 0.102652 | 0.307221907 | 27.00961 | 0.121352 | 0.8173552819 | 27.03466 | 0.177812 | 0.5717519113 | 27.08758 | 0.16865 | 1.856815 | 27.8218 | 0.415474 | 4.47273 | 31.64996 | 0.919732 | 2.620469 | 28.47846 | 0.348632 | 4.771151517 | 31.30784 | 1.55361 | 3.329017 | 29.33788 | 0.340151 | 4.062903 | 30.70848 | 0.187829 | 0.0926582157 | 0.0926582157 | 26.67978 | 0.09753 | 0.4249769887 | 26.76846 | 0.161557 | 0.7941765143 | 26.70931 | 0.162141 | 0.2762570364 | 17.01116 | 0.0030492079 | 16.92235 | 0.279754 | 0.0335682178 | 16.98059 | 0.053053 | 0.0963178636 | 16.98978 | 0.123308 | 0.1571942964 | 16.96073 | 0.091228 | 0.2343730692 | 17.02214 | 0.06038 | 0.2762570364 | 17.01116 | 0.021615 | 0.3050644203 | 16.98672 | 0.095922 | 6.7409e-05 | 6.7409 | 27.10309 | 0.02142383 | 3.32017e-06 | 0.332017 | 16.98717 | 2.527811 | 0.8173552819 | 27.93866 | 29.4444 | 27.59153 | 26.78004 | 27.04395 | 27.10309 | 0.7508143246 | 0.7246970662 | 17.43706 | 20.30288 | 16.17104 | 116.7401 | 16.98717 | 16.99801 | 16.98672 | 0.2343730692 | 0.3050644203 | 10.11592
669 | YAVWUQ_clean | YAVWUQ_clean | [Cu][Cu].[O-]C(=O)c1cc(cc(c1)C(=O)[O-])c1nnc([nH]1)c1cc(cc(c1)C(=O)[O-])C(=O)[O-].[O-]C=O MOFid-v1.UNKNOWN.cat0;YAVWUQ_clean | [Cu][Cu] | [O-]C(=O)c1cc(cc(c1)C(=O)[O-])c1nnc([nH]1)c1cc(cc(c1)C(=O)[O-])C(=O)[O-].[O-]C=O | UNKNOWN | 0 | Cu | 4 | O208 | 1 | 2.664 | Cu节点 (CN=4) | M-M=2.66Å | 15.48597 | 6.62234 | 15.4779 | 0.747785 | 2189.36 | 2927.8 | 0 | 0 | 0.7402 | 0.989857 | 0 | Cu | Cu | Yes | Cu | 0.7477848 | 28532.08 | 944 | 26.9768 | 26.9768 | 39.206 | 28532.08 | 48 | 5 | 440 | 176 | 72 | 208 | 0 | 0 | 0 | 48 | 0 | 0 | 0 | 0 | 0 | 0 | 0 | 0.4661017 | 0.07627119 | 0.220339 | 3.011525 | 20.60944 | 0.584767 | 0.0021364045 | 24.26622 | 0.597959 | 0.0054052202 | 24.34793 | 0.435177 | 0.052125936 | 24.17742 | 0.227129 | 0.2449938451 | 23.81282 | 0.13179 | 0.6834315336 | 23.65961 | 0.131035 | 0.4784456577 | 23.73914 | 0.220878 | 1.797911 | 22.11011 | 0.526731 | 15.43862 | 23.81935 | 0.86048 | 3.011525 | 20.60944 | 0.584767 | 18.58348 | 28.01555 | 1.339007 | 5.283472 | 20.71607 | 0.587927 | 10.25601 | 21.11526 | 0.170723 | 0.0971266322 | 0.0971266322 | 22.0711 | 0.329818 | 0.4646971745 | 21.73104 | 0.324128 | 0.8671545416 | 21.32956 | 0.398472 | 0.3565188322 | 12.82624 | 0.00416774 | 13.02287 | 0.258676 | 0.0419069955 | 13.11079 | 0.121951 | 0.1239620525 | 13.00565 | 0.124297 | 0.202689922 | 12.97979 | 0.064444 | 0.3031631988 | 12.90989 | 0.062495 | 0.3565188322 | 12.82624 | 0.114043 | 0.3958341238 | 12.9006 | 0.0578 | 5.34752e-05 | 5.34752 | 24.17932 | 0.04985493 | 4.16044e-06 | 0.416044 | 13.06701 | 2.914398 | 0.6834315336 | 24.33462 | 26.6649 | 22.83472 | 23.50423 | 23.73719 | 24.17932 | 0.6313055976 | 0.5863049014 | 11.27168 | 12.85326 | 17.32385 | 134.6576 | 13.06701 | 12.90531 | 12.9006 | 0.3031631988 | 0.3958341238 | 11.1123
670 | YEDLAV_clean | YEDLAV_clean | [Fe][O]([Fe])[Fe].[O][C](C1=[C][C]2[C]([C][C]1)[C]=C([C][C]2)[C]([O])[O])[O] MOFid-v1.acs.cat0;YEDLAV_clean | [Fe][O]([Fe])[Fe] | [O][C](C1=[C][C]2[C]([C][C]1)[C]=C([C][C]2)[C]([O])[O])[O] | acs | 0 | Fe | 5 | O30 | 1 | 3.637 | Fe节点 (CN=5) | M-M=3.64Å | 5.4499 | 3.81156 | 5.4499 | 1.25884 | 985.671 | 783.002 | 173.283 | 137.653 | 0.514 | 0.408314 | 0 | Fe | Fe | Yes | Fe | 1.258836 | 2131.461 | 104 | 10.1751 | 10.1751 | 23.7722 | 2131.461 | 6 | 3 | 72 | 0 | 0 | 26 | 0 | 0 | 0 | 0 | 0 | 0 | 6 | 0 | 0 | 0 | 0 | 0.6923077 | 0 | 0.25 | 4.314338462 | 30.83987 | 0.805037 | 0.0065085295 | 27.86061 | 0.262186 | 0.0158071655 | 27.86441 | 0.200589 | 0.1536294887 | 27.98787 | 0.093388 | 0.6435381572 | 28.25497 | 0.34872 | 1.469088 | 29.14405 | 0.286164 | 1.094365 | 28.6562 | 0.298984 | 3.121448 | 30.24785 | 0.719443 | 6.920652 | 32.04037 | 1.210503 | 4.314338462 | 30.83987 | 0.805037 | 7.401710816 | 31.57375 | 2.737227 | 5.362282 | 31.26554 | 0.865011 | 6.384508 | 32.29184 | 1.526959 | 0.1987989583 | 0.1987989583 | 27.74202 | 0.296506 | 0.7796276232 | 28.01448 | 0.325622 | 1.290468 | 28.20699 | 0.357742 | 0.4308058573 | 17.15788 | 0.0058604271 | 17.37611 | 0.074546 | 0.0576553252 | 17.3539 | 0.048054 | 0.1641590035 | 17.29736 | 0.069652 | 0.2570078351 | 17.20913 | 0.154821 | 0.3715586414 | 17.24559 | 0.086533 | 0.4308058573 | 17.15788 | 0.093645 | 0.4706632941 | 17.19884 | 0.122334 | 0.000160259 | 16.0259 | 27.87892 | 0.01156596 | 5.82806e-06 | 0.582806 | 17.36344 | 4.11554 | 1.469088 | 29.23279 | 29.80772 | 28.96576 | 28.92489 | 28.68507 | 27.87892 | 1.315459 | 1.270289 | 19.76926 | 27.49783 | 16.07192 | 79.64348 | 17.36344 | 17.2042 | 17.19884 | 0.3715586414 | 0.4706632941 | 10.51548
671 | YEFNEC_clean | YEFNEC_clean | [C]#[C].[Cd] MOFid-v1.dia.cat0;YEFNEC_clean | [Cd] | [C]#[C] | dia | 0 | Cd | 0 |  |  | 5.518 | Cd节点 (CN=0) | M-M=5.52Å | 7.0118 | 5.67657 | 7.0118 | 1.03009 | 2663.85 | 2586.03 | 0 | 0 | 0.7454 | 0.723623 | 0 | Cd | Cd | No |  | 1.030114 | 2069.26 | 40 | 12.743 | 12.743 | 12.743 | 2069.26 | 8 | 2 | 32 | 0 | 0 | 0 | 0 | 0 | 0 | 0 | 0 | 0 | 0 | 0 | 0 | 0 | 0 | 0.8 | 0 | 0 | 0.7340159391 | 14.87142 | 0.014188 | 0.0002842043 | 14.05534 | 0.262199 | 0.0006549682 | 14.11822 | 0.202764 | 0.0069709391 | 14.07247 | 0.036166 | 0.0348316129 | 14.11117 | 0.028421 | 0.1079081753 | 14.16221 | 0.041816 | 0.0708187975 | 14.12203 | 0.015944 | 0.3644522952 | 14.4506 | 0.053243 | 7.60788 | 21.75396 | 0.096825 | 0.7340159391 | 14.87142 | 0.014188 | 10.02636 | 24.6058 | 0.228446 | 1.549094 | 15.59826 | 0.05461 | 4.297376 | 18.26257 | 0.131819 | 0.0252811955 | 0.0252811955 | 14.48259 | 0.048832 | 0.1252359794 | 14.58543 | 0.040119 | 0.2522435468 | 14.67695 | 0.045099 | 0.1469292764 | 9.78867 | 0.0016879136 | 9.78566 | 0.029029 | 0.0165718496 | 9.78167 | 0.022928 | 0.0501584459 | 9.77721 | 0.032186 | 0.0825678306 | 9.80084 | 0.005168 | 0.1244425157 | 9.80753 | 0.038058 | 0.1469292764 | 9.78867 | 0.039341 | 0.1640435667 | 9.84462 | 0.022071 | 7.02147e-06 | 0.702147 | 14.06678 | 0.008360418 | 1.66196e-06 | 0.166196 | 9.769602 | 0.7087347436 | 0.1079081753 | 16.54566 | 17.22505 | 15.53421 | 16.87772 | 14.1318 | 14.06678 | 0.1009372362 | 0.0826269798 | 4.335664 | 4.224813 | 23.13877 | 800.7946 | 9.769602 | 9.799013 | 9.84462 | 0.1244425157 | 0.1640435667 | 4.297174
672 | YEFPAA_clean | YEFPAA_clean | [C]#[C].[Cd] MOFid-v1.dia.cat0;YEFPAA_clean | [Cd] | [C]#[C] | dia | 0 | Cd | 0 |  |  | 5.505 | Cd节点 (CN=0) | M-M=5.5Å | 6.99143 | 5.65004 | 6.99143 | 1.03721 | 2660.09 | 2564.66 | 0 | 0 | 0.745 | 0.718274 | 0 | Cd | Cd | No |  | 1.037228 | 2055.068 | 40 | 12.7138 | 12.7138 | 12.7138 | 2055.068 | 8 | 2 | 32 | 0 | 0 | 0 | 0 | 0 | 0 | 0 | 0 | 0 | 0 | 0 | 0 | 0 | 0 | 0.8 | 0 | 0 | 0.7416591583 | 15.01139 | 0.054957 | 0.0002755483 | 14.27264 | 0.263292 | 0.0007747091 | 14.08525 | 0.136262 | 0.0074123934 | 14.17238 | 0.097996 | 0.0359626593 | 14.23391 | 0.045426 | 0.1097345844 | 14.28799 | 0.023559 | 0.072277328 | 14.25167 | 0.070817 | 0.3701205112 | 14.56625 | 0.06108 | 7.599978 | 21.81863 | 0.298388 | 0.7416591583 | 15.01139 | 0.054957 | 10.01298 | 24.96257 | 0.341498 | 1.58977806 | 15.81792 | 0.111834 | 4.368338 | 18.38804 | 0.118068 | 0.0257284205 | 0.0257284205 | 14.60463 | 0.056561 | 0.128533903 | 14.70794 | 0.049751 | 0.2570620353 | 14.82385 | 0.057311 | 0.1471384623 | 9.87634 | 0.0016749297 | 9.86621 | 0.080954 | 0.0166988038 | 9.84661 | 0.042704 | 0.0499997532 | 9.87135 | 0.022846 | 0.0829890877 | 9.84988 | 0.024298 | 0.1235365244 | 9.87227 | 0.039653 | 0.1471384623 | 9.87634 | 0.040372 | 0.1649524433 | 9.8858 | 0.01862 | 7.21636e-06 | 0.721636 | 14.18167 | 0.003512995 | 1.67878e-06 | 0.167878 | 9.841979 | 0.7159307378 | 0.1097345844 | 16.61843 | 17.57406 | 15.45666 | 16.82457 | 14.25786 | 14.18167 | 0.102322191 | 0.0840061639 | 4.441382 | 4.298574 | 22.91378 | 788.0052 | 9.841979 | 9.866163 | 9.8858 | 0.1235365244 | 0.1649524433 | 4.339688
673 | YEQRIV_clean | YEQRIV_clean | [C]#N.[Eu].[Ni] MOFid-v1.ERROR.cat0;YEQRIV_clean | [Eu] ¦ [Ni] | [C]#N | ERROR | 0 | Ni,Eu,K | 3 | N14 | 0 | 5.479 | Ni节点 (CN=3) | M-M=5.48Å | 5.99633 | 4.79932 | 5.81502 | 0.74227 | 3172.25 | 4273.71 | 0 | 0 | 0.734 | 0.988859 | 0 | Ni,Eu,K | Ni | Yes | Ni,Eu,K | 0.7422699 | 2311.346 | 40 | 8.798 | 15.627 | 17.969 | 2311.346 | 8 | 5 | 16 | 0 | 16 | 0 | 0 | 0 | 0 | 0 | 4 | 0 | 0 | 0 | 0 | 0 | 0 | 0.4 | 0.4 | 0 | 0.2165204983 | 10.29608 | 0.057612 | 8.06573e-05 | 10.3766 | 1.454355 | 0.0002177747 | 10.68874 | 0.484029 | 0.0022705031 | 10.14083 | 0.326835 | 0.01073952 | 10.10734 | 0.036497 | 0.0319241607 | 10.1556 | 0.04662 | 0.0209144388 | 10.13699 | 0.044674 | 0.1087099136 | 10.2278 | 0.027821 | 2.427514632 | 12.05411 | 0.134529 | 0.2165204983 | 10.29608 | 0.057612 | 5.661889 | 14.12299 | 0.172126 | 0.4359244951 | 10.4395 | 0.088372 | 1.145333709 | 11.04072 | 0.077462 | 0.0102031489 | 0.0102031489 | 10.49434 | 0.078113 | 0.0516327728 | 10.48522 | 0.097316 | 0.0991479903 | 10.51403 | 0.065273 | 0.0767615557 | 7.08145 | 0.0009033618 | 7.09311 | 0.309197 | 0.0085375756 | 7.05839 | 0.043836 | 0.0255562666 | 7.07952 | 0.051282 | 0.0424176759 | 7.07287 | 0.022301 | 0.0627191192 | 7.08388 | 0.045117 | 0.0767615557 | 7.08145 | 0.029163 | 0.0852668683 | 7.08095 | 0.043383 | 2.13329e-06 | 0.213329 | 10.12645 | 0.002061986 | 8.4911e-07 | 0.084911 | 7.074648 | 0.2063173494 | 0.0319241607 | 11.68356 | 11.00154 | 12.38346 | 11.66567 | 10.13331 | 10.12645 | 0.0296536576 | 0.0217210118 | 2.54501 | 2.512384 | 30.92762 | 3002.628 | 7.074648 | 7.0794 | 7.08095 | 0.0627191192 | 0.0852668683 | 3.051806
674 | YINCEF_clean | YINCEF_clean | [Mn].[O-]C(=O)c1cc(cc(c1)Oc1ccc(cc1)C(=O)[O-])Oc1ccc(cc1)C(=O)[O-] MOFid-v1.UNKNOWN.cat0;YINCEF_clean | [Mn] | [O-]C(=O)c1cc(cc(c1)Oc1ccc(cc1)C(=O)[O-])Oc1ccc(cc1)C(=O)[O-] | UNKNOWN | 0 | Mn | 5 | O28 | 1 | 4.049 | Mn节点 (CN=5) | M-M=4.05Å | 5.29805 | 4.38969 | 5.29805 | 1.14172 | 1383.89 | 1212.11 | 0 | 0 | 0.5194 | 0.454928 | 0 | Mn | Mn | Yes | Mn | 1.14172 | 2755.937 | 166 | 9.5237 | 17.6727 | 17.6727 | 2755.937 | 6 | 4 | 84 | 44 | 0 | 32 | 0 | 0 | 0 | 0 | 0 | 0 | 0 | 0 | 6 | 0 | 0 | 0.5060241 | 0 | 0.1927711 | 3.778216 | 28.00888 | 0.535529 | 0.0032917992 | 26.53634 | 0.346699 | 0.0083339471 | 26.58627 | 0.2075 | 0.0804170923 | 26.68838 | 0.447759 | 0.3965397585 | 26.91931 | 0.417552 | 1.04557 | 27.04044 | 0.415989 | 0.7406899946 | 27.21045 | 0.348715 | 2.592383 | 27.23809 | 0.853663 | 6.200259 | 30.76921 | 1.08302 | 3.778216 | 28.00888 | 0.535529 | 6.616248 | 31.85314 | 2.493875 | 4.763853 | 29.37354 | 0.478699 | 5.682265454 | 30.34841 | 0.873393 | 0.122240753 | 0.122240753 | 25.58444 | 0.198945 | 0.5794204217 | 26.12171 | 0.411796 | 1.042033648 | 26.15934 | 0.376955 | 0.3658228964 | 16.34692 | 0.0044792217 | 16.24839 | 0.174598 | 0.0447856203 | 16.29708 | 0.082386 | 0.1312057932 | 16.31204 | 0.143258 | 0.2115415251 | 16.31459 | 0.08517 | 0.3100074401 | 16.32066 | 0.088616 | 0.3658228964 | 16.34692 | 0.088314 | 0.4056059495 | 16.38928 | 0.173519 | 8.33096e-05 | 8.33096 | 26.66881 | 0.04448429 | 4.51788e-06 | 0.451788 | 16.32889 | 3.655975 | 1.04557 | 27.33152 | 28.91465 | 26.7643 | 26.31562 | 27.05673 | 26.66881 | 0.9651524361 | 0.9233287754 | 16.86362 | 18.43998 | 16.24555 | 97.40933 | 16.32889 | 16.32739 | 16.38928 | 0.3100074401 | 0.4056059495 | 10.33992
675 | YIWBIR_clean | YIWBIR_clean | [Zn].n1ccc(cc1)C=Cc1ccncc1 MOFid-v1.ERROR.cat1;YIWBIR_clean | [Zn] | n1ccc(cc1)C=Cc1ccncc1 | ERROR | 1 | Zn | 6 | O16,N8 | 0.667 | 10.952 | Zn节点 (CN=6) | M-M=11Å | 4.82964 | 4.23812 | 4.82964 | 1.13369 | 1456.59 | 1284.82 | 0 | 0 | 0.5224 | 0.460795 | 0 | Zn | Zn | No |  | 1.133671 | 3115.993 | 204 | 26.4842 | 5.891 | 21.4712 | 3115.993 | 4 | 5 | 120 | 56 | 8 | 16 | 0 | 0 | 4 | 0 | 0 | 0 | 0 | 0 | 0 | 0 | 0 | 0.5882353 | 0.03921569 | 0.07843137 | 5.415192 | 36.12717 | 0.735203 | 0.0143683969 | 30.84397 | 0.125986 | 0.0349896963 | 30.81884 | 0.194581 | 0.3445829946 | 31.06632 | 0.401295 | 1.557854092 | 31.77907 | 0.598762 | 3.257771639 | 33.49751 | 0.480831 | 2.617055 | 32.65211 | 0.538213 | 4.794986 | 34.58283 | 1.02531 | 6.737061 | 34.61845 | 2.629882 | 5.415192 | 36.12717 | 0.735203 | 6.95516 | 34.66333 | 3.127217 | 5.890836 | 36.2365 | 0.532588 | 6.388012 | 35.28515 | 1.906225 | 0.3786772367 | 0.3786772367 | 30.34345 | 0.330723 | 1.594557 | 31.21254 | 0.212049 | 2.55408 | 32.15766 | 0.239868 | 0.7454385869 | 18.93043 | 0.0097571603 | 18.69841 | 0.1112 | 0.0961802412 | 18.73333 | 0.05658 | 0.2765296511 | 18.76945 | 0.137101 | 0.4417233225 | 18.87945 | 0.232892 | 0.6310872063 | 18.9163 | 0.134873 | 0.7454385869 | 18.93043 | 0.150431 | 0.8141124026 | 18.95491 | 0.307056 | 0.000354411 | 35.4411 | 30.80503 | 0.04523615 | 9.83651e-06 | 0.983651 | 18.71334 | 5.036515008 | 3.257771639 | 31.7317 | 31.23519 | 31.52865 | 32.43125 | 32.6429 | 30.80503 | 2.913189 | 2.879094 | 25.81079 | 36.03016 | 15.93727 | 54.6627 | 18.71334 | 18.90873 | 18.95491 | 0.6310872063 | 0.8141124026 | 12.09169
676 | YIWMEW_clean | YIWMEW_clean | [C]#N.[C]#[C].[Cd] MOFid-v1.pcu.cat0;YIWMEW_clean | [Cd] | [C]#N.[C]#[C] | pcu | 0 | Cd | 0 | N12 | 0 | 5.642 | Cd节点 (CN=0) | M-M=5.64Å | 5.71951 | 3.80264 | 5.71876 | 1.30733 | 2035.3 | 1556.84 | 0 | 0 | 0.6656 | 0.509129 | 0 | Cd | Cd | Yes | Cd | 1.307353 | 1314.284 | 34 | 8.694 | 11.212 | 13.483 | 1314.284 | 6 | 3 | 16 | 0 | 12 | 0 | 0 | 0 | 0 | 0 | 0 | 0 | 0 | 0 | 0 | 0 | 0 | 0.4705882 | 0.3529412 | 0 | 0.7612810491 | 18.33755 | 0.027631 | 0.0002872485 | 17.92514 | 0.607667 | 0.0008375845 | 17.6195 | 0.286417 | 0.0076134279 | 17.61106 | 0.150693 | 0.0384134487 | 17.64653 | 0.048357 | 0.1155007488 | 17.71244 | 0.037218 | 0.0781664955 | 17.66781 | 0.06539 | 0.3911197262 | 18.0761 | 0.105932 | 4.855026 | 22.61609 | 0.327849 | 0.7612810491 | 18.33755 | 0.027631 | 6.039027 | 24.12879 | 0.461221 | 1.484006 | 19.12968 | 0.065019 | 3.299718 | 20.94431 | 0.279088 | 0.02147384 | 0.02147384 | 17.83784 | 0.098585 | 0.1063141655 | 17.9107 | 0.098262 | 0.2077826901 | 18.02343 | 0.063878 | 0.1136483986 | 11.86041 | 0.0012563767 | 11.89055 | 0.291289 | 0.0127624247 | 11.84649 | 0.095954 | 0.0382792204 | 11.85741 | 0.062883 | 0.0633235325 | 11.86502 | 0.05176 | 0.095608118 | 11.87296 | 0.032193 | 0.1136483986 | 11.86041 | 0.034727 | 0.126931629 | 11.88144 | 0.02986 | 7.68534e-06 | 0.768534 | 17.59572 | 0.005065096 | 1.28609e-06 | 0.128609 | 11.83826 | 0.7398072091 | 0.1155007488 | 20.18397 | 21.83926 | 18.03996 | 20.67269 | 17.67559 | 17.59572 | 0.1078873209 | 0.0940269088 | 6.040321 | 5.97574 | 20.33992 | 708.9581 | 11.83826 | 11.86613 | 11.88144 | 0.095608118 | 0.126931629 | 5.757466
677 | YIWPID_clean | YIWPID_clean | [C]#N.[C]#[C].[Cd] MOFid-v1.pcu.cat0;YIWPID_clean | [Cd] | [C]#N.[C]#[C] | pcu | 0 | Cd | 0 | N24 | 0 | 5.514 | Cd节点 (CN=0) | M-M=5.51Å | 5.93872 | 4.77854 | 5.93164 | 1.27431 | 2083.27 | 1634.82 | 0 | 0 | 0.6888 | 0.540527 | 0 | Cd | Cd | Yes | Cd | 1.274335 | 2696.673 | 68 | 10.817 | 27.553 | 9.048 | 2696.673 | 12 | 3 | 32 | 0 | 24 | 0 | 0 | 0 | 0 | 0 | 0 | 0 | 0 | 0 | 0 | 0 | 0 | 0.4705882 | 0.3529412 | 0 | 0.6784353558 | 17.42877 | 0.09553 | 0.0002899331 | 17.04328 | 0.565645 | 0.0007489938 | 16.57877 | 0.434484 | 0.0069127563 | 16.65649 | 0.075258 | 0.0334174721 | 16.7589 | 0.054598 | 0.0995759059 | 16.84212 | 0.078572 | 0.0670067565 | 16.80754 | 0.039679 | 0.3360324408 | 17.09063 | 0.059463 | 4.790049 | 21.97887 | 0.223209 | 0.6784353558 | 17.42877 | 0.09553 | 6.25878 | 23.48704 | 0.242999 | 1.318258605 | 18.09685 | 0.127467 | 3.091017 | 19.98315 | 0.102687 | 0.0194550466 | 0.0194550466 | 16.93406 | 0.109812 | 0.0985155025 | 16.96729 | 0.035617 | 0.1916887196 | 17.06101 | 0.101242 | 0.1132376601 | 11.35069 | 0.0012832223 | 11.49211 | 0.195295 | 0.0125315521 | 11.36594 | 0.064412 | 0.0377208307 | 11.33098 | 0.056599 | 0.0620349411 | 11.32577 | 0.031045 | 0.0939973787 | 11.31104 | 0.026111 | 0.1132376601 | 11.35069 | 0.032872 | 0.1251302855 | 11.38366 | 0.026264 | 6.66426e-06 | 0.666426 | 16.73265 | 0.006599581 | 1.26949e-06 | 0.126949 | 11.32953 | 0.6589803092 | 0.0995759059 | 19.30852 | 21.32267 | 16.84211 | 19.76079 | 16.80285 | 16.73265 | 0.0926631496 | 0.0801208593 | 5.296738 | 5.249557 | 21.42903 | 828.0656 | 11.32953 | 11.32917 | 11.38366 | 0.0939973787 | 0.1251302855 | 5.403117
678 | YIXBIQ_clean | YIXBIQ_clean | * MOFid-v1.NA.NAno_mof;YIXBIQ_clean |  |  | NA |  | Cu | 4 | O48 | 1 | 2.662 | Cu节点 (CN=4) | M-M=2.66Å | 16.14545 | 8.60739 | 16.14545 | 1.16801 | 1743 | 1492.28 | 0 | 0 | 0.7494 | 0.641603 | 0 | Cu | Cu | Yes | Cu | 1.168012 | 10087.5 | 252 | 21.607 | 21.607 | 21.607 | 10087.5 | 12 | 4 | 144 | 0 | 0 | 48 | 0 | 0 | 0 | 12 | 0 | 0 | 0 | 0 | 0 | 0 | 0 | 0.5714286 | 0 | 0.1904762 | 0.9434546316 | 16.58588 | 0.187176 | 0.0003382454 | 15.1462 | 0.3861 | 0.0008297584 | 15.44279 | 0.445747 | 0.008139031 | 15.42083 | 0.052854 | 0.0410298772 | 15.33169 | 0.151122 | 0.1236322336 | 15.43975 | 0.045732 | 0.0828833468 | 15.4469 | 0.110097 | 0.4281588361 | 15.76227 | 0.211147 | 11.32437 | 25.45772 | 0.496121 | 0.9434546316 | 16.58588 | 0.187176 | 13.26716 | 29.15363 | 1.29151 | 2.231122 | 17.59588 | 0.098869 | 7.272834 | 21.63782 | 0.329426 | 0.0274524936 | 0.0274524936 | 14.99435 | 0.113918 | 0.1370810135 | 14.98619 | 0.146555 | 0.2789494332 | 15.29255 | 0.221255 | 0.1474477079 | 9.52399 | 0.0016269254 | 9.53487 | 0.202004 | 0.0166180692 | 9.50326 | 0.044762 | 0.0499916198 | 9.56616 | 0.064849 | 0.0818457084 | 9.51046 | 0.090525 | 0.1238348286 | 9.53075 | 0.094651 | 0.1474477079 | 9.52399 | 0.095191 | 0.1632967972 | 9.52294 | 0.080417 | 8.18602e-06 | 0.818602 | 15.36389 | 0.01516754 | 1.65932e-06 | 0.165932 | 9.497755 | 0.916002138 | 0.1236322336 | 17.48721 | 18.78415 | 15.92371 | 17.75377 | 15.40611 | 15.36389 | 0.1154932026 | 0.09617974 | 4.99182 | 4.933358 | 21.79684 | 691.2247 | 9.497755 | 9.521733 | 9.52294 | 0.1238348286 | 0.1632967972 | 5.866137
679 | YIXYUB_clean | YIXYUB_clean | [Cd].[O-]C(=O)c1ccc(cc1)N1[N]C=N[CH]1.[O-]C(=O)c1ccc(cc1)n1ncnc1.[OH] MOFid-v1.ERROR.cat0;YIXYUB_clean | [Cd] | [O-]C(=O)c1ccc(cc1)N1[N]C=N[CH]1.[O-]C(=O)c1ccc(cc1)n1ncnc1.[OH] | ERROR | 0 | Cd | 6 | O40,N8 | 0.833 | 3.418 | Cd节点 (CN=6) | M-M=3.42Å | 7.99703 | 7.36677 | 7.98615 | 1.64643 | 944.835 | 573.867 | 0 | 0 | 0.4756 | 0.288867 | 0 | Cd | Cd | No |  | 1.64645 | 2562.437 | 184 | 5.882 | 20.872 | 20.872 | 2562.437 | 8 | 5 | 72 | 56 | 24 | 24 | 0 | 0 | 0 | 0 | 0 | 0 | 0 | 0 | 0 | 0 | 0 | 0.3913043 | 0.1304348 | 0.1304348 | 2.945734 | 33.06898 | 0.680379 | 0.0013264287 | 23.26941 | 0.409393 | 0.003233416 | 23.35107 | 0.20495 | 0.0335218452 | 23.36983 | 0.142067 | 0.1732534362 | 23.83116 | 0.138889 | 0.5777571254 | 25.10455 | 0.273726 | 0.3752090976 | 24.45693 | 0.338838 | 2.129701 | 29.40617 | 0.299417 | 4.019651 | 34.96193 | 1.436012 | 2.945734 | 33.06898 | 0.680379 | 4.174586 | 36.98144 | 2.647219 | 3.405842 | 35.0229 | 1.094889 | 3.792999 | 35.77214 | 1.998728 | 0.0634294674 | 0.0634294674 | 23.02838 | 0.145355 | 0.3173313445 | 23.69889 | 0.247279 | 0.6437026746 | 24.8166 | 0.198667 | 0.2115506217 | 14.98727 | 0.0025219858 | 14.75241 | 0.065273 | 0.0248685706 | 14.72878 | 0.077539 | 0.0733845708 | 14.78729 | 0.079408 | 0.119866648 | 14.849 | 0.06197 | 0.1796504044 | 14.88231 | 0.062907 | 0.2115506217 | 14.98727 | 0.052072 | 0.2346844045 | 15.02662 | 0.074773 | 3.28107e-05 | 3.28107 | 23.30367 | 0.01666978 | 2.49039e-06 | 0.249039 | 14.7074 | 2.882305 | 0.5777571254 | 25.88522 | 27.09444 | 25.01857 | 25.54266 | 24.46421 | 23.30367 | 0.5442352802 | 0.514327658 | 16.08004 | 13.17492 | 15.96063 | 150.6678 | 14.7074 | 14.90619 | 15.02662 | 0.1796504044 | 0.2346844045 | 8.596264
680 | YOCCIE_clean | YOCCIE_clean | [O-]C(=O)c1cccc(c1)c1cc(cc(c1)C(=O)[O-])C(=O)[O-].[Zn][OH][Zn] MOFid-v1.llj.cat0;YOCCIE_clean | [Zn][OH][Zn] | [O-]C(=O)c1cccc(c1)c1cc(cc(c1)C(=O)[O-])C(=O)[O-] | llj | 0 | Zn | 5 | O160 | 1 | 3.184 | Zn节点 (CN=5) | M-M=3.18Å | 6.8059 | 5.18062 | 6.8059 | 1.41637 | 1048.63 | 740.368 | 38.6647 | 27.2985 | 0.5234 | 0.369537 | 0 | Zn | Zn | Yes | Zn | 1.416303 | 8084.852 | 512 | 16.2644 | 16.2644 | 30.563 | 8084.852 | 32 | 4 | 240 | 128 | 0 | 112 | 0 | 0 | 32 | 0 | 0 | 0 | 0 | 0 | 0 | 0 | 0 | 0.46875 | 0 | 0.21875 | 3.810031878 | 32.37732 | 0.342336 | 0.0305005114 | 40.83303 | 0.652612 | 0.0703498246 | 40.80802 | 0.356458 | 0.4166596776 | 35.76316 | 0.802632 | 1.002192 | 28.58634 | 0.646612 | 1.906572 | 28.27179 | 0.403233 | 1.493581 | 28.41146 | 0.458865 | 3.231153 | 30.82599 | 0.501134 | 5.130836 | 34.97589 | 0.661346 | 3.810031878 | 32.37732 | 0.342336 | 5.427322 | 34.33716 | 2.20031 | 4.299688 | 34.21134 | 0.71524 | 4.787027 | 34.34358 | 2.331543 | 0.3687647398 | 0.3687647398 | 33.44878 | 1.037956 | 1.141649 | 29.54893 | 0.794607 | 1.715795 | 28.92071 | 0.283175 | 0.653509887 | 19.31713 | 0.0092763024 | 20.51689 | 0.227288 | 0.0914942842 | 20.34533 | 0.2004 | 0.2584659153 | 19.85672 | 0.414991 | 0.4054639527 | 19.70502 | 0.352933 | 0.5684263652 | 19.60589 | 0.119786 | 0.653509887 | 19.31713 | 0.373064 | 0.6998478994 | 19.49013 | 0.189494 | 0.000791557 | 79.1557 | 41.32198 | 0.1221884 | 9.43987e-06 | 0.943987 | 20.33824 | 3.441267 | 1.906572 | 31.41622 | 36.2674 | 29.13903 | 28.84224 | 28.4232 | 41.32198 | 1.489912 | 1.537807 | 16.77062 | 83.85253 | 17.19816 | 72.36136 | 20.33824 | 19.54268 | 19.49013 | 0.5684263652 | 0.6998478994 | 20.98374
681 | YORLEY_clean | YORLEY_clean | Cc1nccnc1P(c1ccccc1)c1ccccc1.[Ag].[Au][Ag]1[Au]2[Au]1C12[Au]2[Au]1[Ag]2[Au] MOFid-v1.ERROR.cat0;YORLEY_clean | [Au][Ag]1[Au]2[Au]1C12[Au]2[Au]1[Ag]2[Au] | Cc1nccnc1P(c1ccccc1)c1ccccc1 | ERROR | 0 | Ag,Au | 1 | N108,P54 | 0 | 2.81 | Ag节点 (CN=1) | M-M=2.81Å | 14.11404 | 9.82464 | 14.11404 | 1.50654 | 1067.45 | 708.545 | 0 | 0 | 0.6006 | 0.398661 | 0 | Ag,Au | Ag | Yes | Ag,Au | 1.506542 | 34826.95 | 2007 | 51.1116 | 51.1116 | 15.3938 | 34826.95 | 108 | 6 | 927 | 810 | 108 | 0 | 0 | 0 | 0 | 0 | 0 | 0 | 0 | 0 | 0 | 0 | 0 | 0.4618834 | 0.05381166 | 0 | 0.9583813067 | 23.98965 | 1.296193 | 0.0017778718 | 30.3411 | 0.279171 | 0.0041396642 | 30.13683 | 0.314078 | 0.0417131296 | 30.29018 | 0.189562 | 0.1682292416 | 29.83526 | 0.384229 | 0.3662574188 | 28.58634 | 0.925091 | 0.3012460188 | 29.4625 | 0.235101 | 0.7044344322 | 26.06912 | 0.509841 | 3.267676971 | 20.41482 | 0.494547 | 0.9583813067 | 23.98965 | 1.296193 | 4.730077 | 24.68052 | 1.712963 | 1.342623 | 22.30147 | 1.043327 | 2.180294 | 20.22931 | 1.072553 | 0.0484187209 | 0.0484187209 | 28.74 | 0.118718 | 0.2060345345 | 27.85384 | 0.561784 | 0.3428744878 | 26.79072 | 0.863497 | 0.1623441456 | 17.55499 | 0.0020081169 | 18.24543 | 0.267361 | 0.0199759367 | 18.19524 | 0.193718 | 0.0583153033 | 17.90019 | 0.278863 | 0.0953570688 | 17.79172 | 0.327742 | 0.1351451596 | 17.63024 | 0.394156 | 0.1623441456 | 17.55499 | 0.224164 | 0.1795785043 | 17.65494 | 0.204934 | 4.36026e-05 | 4.36026 | 30.20316 | 0.04703107 | 2.04537e-06 | 0.204537 | 18.25416 | 0.9099625858 | 0.3662574188 | 29.3614 | 30.68065 | 29.13506 | 28.26849 | 29.2947 | 30.20316 | 0.3245442892 | 0.3178386979 | 13.55052 | 21.31771 | 17.5042 | 234.1789 | 18.25416 | 17.65898 | 17.65494 | 0.1351451596 | 0.1795785043 | 11.949
682 | YOZCAS_manual | YOZCAS_manual | Brc1cc2N=C[N]c2cc1Br.Brc1ccc2c(c1)N=C[N]2.Brc1ccc2c(c1)[N]C=N2.O=N(=O)C1=NC=C[N]1.O=N(=O)C1=N[CH]C=N1.[Zn].c1ccc2c(c1)N=C[N]2 MOFid-v1.gme.cat0;YOZCAS_manual | [Zn] | Brc1cc2N=C[N]c2cc1Br.Brc1ccc2c(c1)N=C[N]2.Brc1ccc2c(c1)[N]C=N2.O=N(=O)C1=NC=C[N]1.O=N(=O)C1=N[CH]C=N1.c1ccc2c(c1)N=C[N]2 | gme | 0 | Zn | 6 | N96,O48 | 0.333 | 5.97 | Zn节点 (CN=6) | M-M=5.97Å | 8.46123 | 4.31249 | 7.59373 | 1.29132 | 1274.82 | 987.221 | 0 | 0 | 0.5562 | 0.430722 | 0 | Zn | Zn | No |  | 1.291285 | 11526.56 | 600 | 19.6997 | 25.9929 | 25.9929 | 11526.56 | 24 | 6 | 240 | 144 | 120 | 48 | 0 | 0 | 24 | 0 | 0 | 0 | 0 | 0 | 0 | 0 | 0 | 0.4 | 0.2 | 0.08 | 1.782983 | 24.10467 | 0.484945 | 0.000914074 | 23.15863 | 0.228084 | 0.0023113312 | 23.22209 | 0.263668 | 0.0223826107 | 23.24677 | 0.29126 | 0.1147236046 | 23.32324 | 0.207917 | 0.3205603736 | 23.42774 | 0.119886 | 0.224724145 | 23.34424 | 0.404104 | 1.024985 | 23.65579 | 0.674264 | 4.941349 | 28.56723 | 0.659645 | 1.782983 | 24.10467 | 0.484945 | 5.531251 | 29.62435 | 0.950577 | 2.811887 | 24.91503 | 0.445283 | 4.162857 | 26.62865 | 0.584494 | 0.0432696542 | 0.0432696542 | 22.3063 | 0.208791 | 0.2146044885 | 22.51921 | 0.136517 | 0.4080109671 | 22.64857 | 0.48561 | 0.1884951612 | 14.84095 | 0.0022618276 | 14.79162 | 0.194234 | 0.0221044143 | 14.88024 | 0.106503 | 0.0652388051 | 14.92755 | 0.053777 | 0.1075720739 | 14.93848 | 0.082306 | 0.1607048024 | 14.84209 | 0.151162 | 0.1884951612 | 14.84095 | 0.141564 | 0.2079654249 | 14.90336 | 0.202507 | 2.27556e-05 | 2.27556 | 23.20982 | 0.02944835 | 2.20976e-06 | 0.220976 | 14.88277 | 1.739713 | 0.3205603736 | 24.71942 | 26.82367 | 23.15223 | 24.18237 | 23.36507 | 23.20982 | 0.2981777629 | 0.2772907194 | 9.973578 | 10.29777 | 17.81266 | 257.7525 | 14.88277 | 14.87384 | 14.90336 | 0.1607048024 | 0.2079654249 | 8.327054
683 | YOZYUJ_clean | YOZYUJ_clean | * MOFid-v1.NA.NA;YOZYUJ_clean |  |  | NA |  | Zn | 6 | O104 | 1 | 3.644 | Zn节点 (CN=6) | M-M=3.64Å | 8.32775 | 7.35004 | 8.32775 | 1.04928 | 1799.21 | 1714.71 | 0 | 0 | 0.648 | 0.617564 | 0 | Zn | Zn | Yes | Zn | 1.049245 | 8467.222 | 388 | 12.145 | 30.72 | 22.75 | 8467.222 | 20 | 4 | 192 | 72 | 0 | 104 | 0 | 0 | 20 | 0 | 0 | 0 | 0 | 0 | 0 | 0 | 0 | 0.4948454 | 0 | 0.2680412 | 4.199159 | 24.15085 | 0.400196 | 0.0013097863 | 21.17687 | 0.450619 | 0.0036007442 | 21.13326 | 0.193284 | 0.035376689 | 21.19136 | 0.139959 | 0.1766171271 | 21.29829 | 0.363257 | 0.5455984075 | 21.40904 | 0.218561 | 0.3626394853 | 21.3408 | 0.496246 | 1.929172 | 22.21963 | 0.119366 | 10.32748 | 31.98498 | 0.993873 | 4.199159 | 24.15085 | 0.400196 | 11.04986 | 33.91965 | 1.360253 | 7.033336 | 27.53063 | 0.519842 | 9.295919 | 30.90636 | 0.548214 | 0.078864397 | 0.078864397 | 20.46969 | 0.205525 | 0.3961877687 | 20.77229 | 0.269 | 0.7794007104 | 20.93859 | 0.169301 | 0.3157067746 | 12.88804 | 0.0036645983 | 12.96473 | 0.090711 | 0.036434174 | 12.88307 | 0.117531 | 0.1067686073 | 12.88716 | 0.019258 | 0.179515477 | 12.95163 | 0.103191 | 0.2645098607 | 12.95177 | 0.052792 | 0.3157067746 | 12.88804 | 0.094664 | 0.3481695395 | 12.9425 | 0.082679 | 3.56664e-05 | 3.56664 | 21.36494 | 0.06244842 | 3.61683e-06 | 0.361683 | 12.86311 | 4.120295 | 0.5455984075 | 23.22688 | 25.00414 | 21.24112 | 23.43537 | 21.34938 | 21.36494 | 0.5102217185 | 0.4667340105 | 10.31339 | 9.861232 | 17.34884 | 160.5947 | 12.86311 | 12.93048 | 12.9425 | 0.2645098607 | 0.3481695395 | 8.501829
684 | YUDFOU_clean | YUDFOU_clean | [Gd].[O-]C(=O)c1cc(N(=O)=O)c(c(c1)N(=O)=O)c1c(cc(cc1N(=O)=O)C(=O)[O-])N(=O)=O MOFid-v1.pcu.cat0;YUDFOU_clean | [Gd] | [O-]C(=O)c1cc(N(=O)=O)c(c(c1)N(=O)=O)c1c(cc(cc1N(=O)=O)C(=O)[O-])N(=O)=O | pcu | 0 | Gd | 4 | O32 | 1 | 5.003 | Gd节点 (CN=4) | M-M=5Å | 7.64047 | 6.34458 | 7.63187 | 1.05425 | 1899.74 | 1801.98 | 0 | 0 | 0.6516 | 0.618068 | 0 | Gd | Gd | Yes | Gd | 1.054252 | 9923.715 | 416 | 25.466 | 14.961 | 26.14 | 9923.715 | 8 | 5 | 168 | 48 | 48 | 144 | 0 | 0 | 0 | 0 | 0 | 0 | 0 | 0 | 0 | 0 | 0 | 0.4038462 | 0.1153846 | 0.3461538 | 0.6991101444 | 16.394 | 0.311176 | 0.0003134703 | 15.62719 | 0.47977 | 0.0006388445 | 16.2276 | 0.762119 | 0.0067534989 | 15.96552 | 0.175941 | 0.0340035892 | 15.95971 | 0.136999 | 0.0994891176 | 16.03026 | 0.149131 | 0.065910102 | 15.82829 | 0.078444 | 0.3461902267 | 16.17096 | 0.170416 | 7.155804 | 24.01204 | 0.263038 | 0.6991101444 | 16.394 | 0.311176 | 8.942734 | 26.63453 | 0.678882 | 1.491811 | 17.20351 | 0.295541 | 4.317311 | 20.3391 | 0.117293 | 0.0218635599 | 0.0218635599 | 15.42778 | 0.061011 | 0.1080936783 | 15.50505 | 0.165426 | 0.2135129394 | 15.54748 | 0.098017 | 0.1225291831 | 10.11564 | 0.0013709365 | 10.10324 | 0.171279 | 0.0138065802 | 10.09637 | 0.12736 | 0.0410169907 | 10.08707 | 0.03087 | 0.0685468235 | 10.08498 | 0.052975 | 0.1024393094 | 10.10671 | 0.052896 | 0.1225291831 | 10.11564 | 0.071717 | 0.134740636 | 10.18288 | 0.029106 | 6.67596e-06 | 0.667596 | 15.911 | 0.02052624 | 1.37213e-06 | 0.137213 | 10.08963 | 0.6772465845 | 0.0994891176 | 18.04716 | 19.51244 | 16.07838 | 18.55066 | 15.93942 | 15.911 | 0.0927356187 | 0.0776255577 | 4.856003 | 4.865399 | 22.17099 | 853.2728 | 10.08963 | 10.10244 | 10.18288 | 0.1024393094 | 0.134740636 | 5.821375
685 | YURKEC_clean | YURKEC_clean | [La].[O-]C(=O)c1ccc2-c3c(S(=O)(=O)c2c1)cc(cc3)C(=O)[O-] MOFid-v1.UNKNOWN.cat0;YURKEC_clean | [La] | [O-]C(=O)c1ccc2-c3c(S(=O)(=O)c2c1)cc(cc3)C(=O)[O-] | UNKNOWN | 0 | La | 7 | O56 | 1 | 4.106 | La节点 (CN=7) | M-M=4.11Å | 7.90101 | 7.08763 | 7.8976 | 1.07399 | 1764.62 | 1643.06 | 0 | 0 | 0.6344 | 0.590696 | 0 | La | La | Yes | La | 1.073969 | 7326.237 | 332 | 16.7853 | 19.5011 | 24.295 | 7326.237 | 8 | 5 | 168 | 72 | 0 | 72 | 0 | 12 | 0 | 0 | 0 | 0 | 0 | 0 | 0 | 0 | 0 | 0.5060241 | 0 | 0.2168675 | 3.32084 | 23.40732 | 0.178166 | 0.0013638704 | 22.73803 | 0.607334 | 0.0033753813 | 22.68567 | 0.192141 | 0.0334016334 | 22.75988 | 0.165309 | 0.1628743474 | 22.46897 | 0.113135 | 0.4847741314 | 22.4864 | 0.245297 | 0.3354197755 | 22.5023 | 0.373913 | 1.606059 | 22.52128 | 0.224878 | 9.555785 | 31.6073 | 1.1866 | 3.32084 | 23.40732 | 0.178166 | 10.32797 | 33.51315 | 1.260112 | 5.964448 | 25.9789 | 0.310084 | 8.480653 | 29.17078 | 0.429615 | 0.066025043 | 0.066025043 | 21.32614 | 0.259906 | 0.327611156 | 21.205 | 0.305393 | 0.6476102271 | 21.5069 | 0.390694 | 0.2657779699 | 13.34234 | 0.0030891532 | 13.28523 | 0.241202 | 0.0298758835 | 13.27267 | 0.132205 | 0.0902370393 | 13.36556 | 0.102748 | 0.1484679721 | 13.31381 | 0.066838 | 0.2191742297 | 13.34626 | 0.072539 | 0.2657779699 | 13.34234 | 0.106781 | 0.2930830765 | 13.33594 | 0.101675 | 3.28793e-05 | 3.28793 | 22.6666 | 0.06332657 | 3.0137e-06 | 0.30137 | 13.30867 | 3.254815 | 0.4847741314 | 24.26159 | 26.24963 | 22.70393 | 23.83122 | 22.48589 | 22.6666 | 0.451372498 | 0.4187490884 | 11.0591 | 10.90994 | 17.19928 | 177.7343 | 13.30867 | 13.33414 | 13.33594 | 0.2191742297 | 0.2930830765 | 9.357933
686 | ZARMAI_charged | ZARMAI_charged | [CH]1C=NN=N1.[O-]C(=O)c1cc(cc(c1)C(=O)[O-])C(=O)[O-].[Zn] MOFid-v1.UNKNOWN.cat0;ZARMAI_charged | [Zn] | [CH]1C=NN=N1.[O-]C(=O)c1cc(cc(c1)C(=O)[O-])C(=O)[O-] | UNKNOWN | 0 | Zn | 5 | O40,N20 | 0.667 | 3.568 | Zn节点 (CN=5) | M-M=3.57Å | 10.69503 | 7.05231 | 10.69503 | 0.975433 | 1644.41 | 1685.83 | 0 | 0 | 0.6456 | 0.66186 | 0 | Zn | Zn | Yes | Zn | 0.9753946 | 5124.853 | 252 | 18.8292 | 18.8292 | 18.8292 | 5124.853 | 12 | 5 | 96 | 80 | 16 | 48 | 0 | 0 | 12 | 0 | 0 | 0 | 0 | 0 | 0 | 0 | 0 | 0.3809524 | 0.06349206 | 0.1904762 | 3.040789 | 22.98813 | 0.176571 | 0.0016151001 | 23.72904 | 0.609767 | 0.0040107627 | 23.48694 | 0.444336 | 0.0399062583 | 23.41073 | 0.272434 | 0.1960083806 | 23.28132 | 0.446927 | 0.5675935029 | 23.18719 | 0.228002 | 0.383582119 | 22.99455 | 0.298755 | 1.664674 | 23.06446 | 0.611937 | 10.15821 | 29.73 | 0.40835 | 3.040789 | 22.98813 | 0.176571 | 11.1804 | 31.32671 | 0.656077 | 5.245629 | 23.79697 | 0.408391 | 8.546788 | 26.77525 | 0.572159 | 0.078639597 | 0.078639597 | 21.87299 | 0.246177 | 0.384040907 | 21.71333 | 0.119689 | 0.7217483708 | 21.56697 | 0.402571 | 0.3163665526 | 13.93912 | 0.0035997218 | 13.94314 | 0.149419 | 0.0369438575 | 13.93239 | 0.193777 | 0.1102357709 | 13.8976 | 0.162412 | 0.1811901487 | 13.8364 | 0.101702 | 0.2695037385 | 13.84572 | 0.208879 | 0.3163665526 | 13.93912 | 0.100308 | 0.3511514074 | 13.81574 | 0.138331 | 4.0622e-05 | 4.0622 | 23.46361 | 0.04953123 | 3.70847e-06 | 0.370847 | 13.92524 | 2.96215 | 0.5675935029 | 24.16693 | 26.33521 | 22.25589 | 23.90968 | 23.15435 | 23.46361 | 0.5276872446 | 0.4889539059 | 10.53035 | 10.95384 | 17.52892 | 156.1032 | 13.92524 | 13.87375 | 13.81574 | 0.2695037385 | 0.3511514074 | 9.538375
687 | ZIQVAY_clean | ZIQVAY_clean | [Cd].[Cd]1[Cd]O1.[O-]C(=O)c1ncnc(c1)C(=O)[O-] MOFid-v1.UNKNOWN.cat0;ZIQVAY_clean | [Cd]1[Cd]O1 | [O-]C(=O)c1ncnc(c1)C(=O)[O-] | UNKNOWN | 0 | Cd | 5 | O168,N48 | 0.778 | 0.784 | Cd节点 (CN=5) | M-M=0.784Å | 8.56153 | 4.50798 | 8.56153 | 2.05613 | 1364.45 | 663.603 | 0 | 0 | 0.4994 | 0.242884 | 0 | Cd | Cd | Yes | Cd | 2.056153 | 6642.552 | 384 | 18.798 | 18.798 | 18.798 | 6642.552 | 36 | 5 | 144 | 48 | 48 | 108 | 0 | 0 | 0 | 0 | 0 | 0 | 0 | 0 | 0 | 0 | 0 | 0.375 | 0.125 | 0.28125 | 2.698865 | 30.94661 | 0.29948 | 0.0069095741 | 28.91781 | 0.14897 | 0.0169164124 | 28.90831 | 0.168266 | 0.1522233952 | 28.91697 | 0.2134 | 0.5415896333 | 28.83914 | 0.276629 | 1.038029 | 28.49123 | 0.290606 | 0.8338928074 | 28.68859 | 0.090743 | 1.978166 | 29.67594 | 0.510934 | 4.068326 | 37.20039 | 0.813859 | 2.698865 | 30.94661 | 0.29948 | 4.251874 | 37.50972 | 2.039904 | 3.29076 | 32.92597 | 1.585306 | 3.786586 | 34.61179 | 2.290535 | 0.1860281044 | 0.1860281044 | 28.56367 | 0.155152 | 0.6325402358 | 28.28571 | 0.445996 | 0.9668076931 | 27.84085 | 0.37378 | 0.386936907 | 17.95448 | 0.006053951 | 18.3406 | 0.026245 | 0.0573130665 | 18.32408 | 0.113942 | 0.1595509023 | 18.13175 | 0.199536 | 0.2439331161 | 18.06551 | 0.205632 | 0.3357986122 | 18.0387 | 0.100015 | 0.386936907 | 17.95448 | 0.143245 | 0.4135759632 | 17.83501 | 0.176933 | 0.000171405 | 17.1405 | 28.90341 | 0.01592174 | 5.98089e-06 | 0.598089 | 18.3226 | 2.512836 | 1.038029 | 29.00407 | 29.92753 | 28.87671 | 28.20799 | 28.67299 | 28.90341 | 0.8858054182 | 0.852000709 | 15.45612 | 28.65878 | 17.01784 | 105.0594 | 18.3226 | 18.01956 | 17.83501 | 0.3357986122 | 0.4135759632 | 10.58082
688 | acs.chemmater.6b02817_cm6b02817_si_004_clean | acs.chemmater.6b02817_cm6b02817_si_004_clean | [Fe][O]([Fe])[Fe].[O-]C(=O)c1cc([N][N]c2cc(cc(c2)C(=O)[O-])C(=O)[O-])cc(c1)C(=O)[O-] MOFid-v1.soc,edq.cat0;acs.chemmater.6b02817_cm6b02817_si_004_clean | [Fe][O]([Fe])[Fe] | [O-]C(=O)c1cc([N][N]c2cc(cc(c2)C(=O)[O-])C(=O)[O-])cc(c1)C(=O)[O-] | soc | 0 | Fe | 5 | O120 | 1 | 3.331 | Fe节点 (CN=5) | M-M=3.33Å | 10.39878 | 5.64581 | 7.91914 | 0.897688 | 1488.72 | 1658.39 | 589.747 | 656.962 | 0.6776 | 0.754828 | 0 | Fe | Fe | Yes | Fe | 0.8976884 | 10579.03 | 416 | 21.9524 | 21.9524 | 21.9524 | 10579.03 | 24 | 5 | 192 | 72 | 24 | 104 | 0 | 0 | 0 | 0 | 0 | 0 | 24 | 0 | 0 | 0 | 0 | 0.4615385 | 0.05769231 | 0.25 | 3.471442 | 21.51667 | 0.213129 | 0.0012753506 | 19.14232 | 0.352215 | 0.0029648897 | 19.0826 | 0.131657 | 0.0307548563 | 19.16412 | 0.06422 | 0.1541502201 | 19.28712 | 0.125948 | 0.4624156894 | 19.64731 | 0.058009 | 0.3110850105 | 19.49033 | 0.212078 | 1.649994 | 20.5941 | 0.196495 | 12.99677 | 30.42956 | 1.183772 | 3.471442 | 21.51667 | 0.213129 | 14.20011 | 31.81377 | 0.629667 | 6.641653389 | 23.83177 | 0.544886 | 11.06829 | 28.56413 | 0.822276 | 0.0779220653 | 0.0779220653 | 18.84615 | 0.129175 | 0.3819636869 | 19.08352 | 0.128781 | 0.7474603788 | 19.26554 | 0.220598 | 0.3317725746 | 12.02224 | 0.0038271447 | 12.16032 | 0.115916 | 0.0377108175 | 12.07884 | 0.065519 | 0.1133597642 | 12.13287 | 0.112621 | 0.188344261 | 12.12135 | 0.021324 | 0.2764844311 | 12.04085 | 0.078088 | 0.3317725746 | 12.02224 | 0.077871 | 0.3686823363 | 12.13093 | 0.08315 | 3.03384e-05 | 3.03384 | 19.13099 | 0.01339962 | 3.80815e-06 | 0.380815 | 12.08843 | 3.39352 | 0.4624156894 | 21.7475 | 23.34846 | 19.64212 | 22.25193 | 19.47492 | 19.13099 | 0.4316608331 | 0.3844936241 | 8.362418 | 7.966703 | 18.24602 | 188.4855 | 12.08843 | 12.06148 | 12.13093 | 0.2764844311 | 0.3686823363 | 7.04256
689 | acs.inorgchem.6b01211_ic6b01211_si_002_clean | acs.inorgchem.6b01211_ic6b01211_si_002_clean | [Cu][Cu].[O-]C(=O)C1=C[C]=CC(=C1)C(=O)[O-] MOFid-v1.kgm.cat2;acs.inorgchem.6b01211_ic6b01211_si_002_clean | [Cu][Cu] | [O-]C(=O)C1=C[C]=CC(=C1)C(=O)[O-] | kgm | 2 | Cu | 4 | O72 | 1 | 2.657 | Cu节点 (CN=4) | M-M=2.66Å | 11.28381 | 4.52903 | 11.28381 | 0.822811 | 2257.22 | 2743.3 | 0 | 0 | 0.6948 | 0.844422 | 0 | Cu | Cu | Yes | Cu | 0.822811 | 11505.97 | 450 | 18.586 | 18.586 | 38.461 | 11505.97 | 18 | 5 | 234 | 90 | 36 | 72 | 0 | 0 | 0 | 18 | 0 | 0 | 0 | 0 | 0 | 0 | 0 | 0.52 | 0.08 | 0.16 | 3.211644 | 20.9226 | 0.589045 | 0.0047533402 | 26.98853 | 0.247128 | 0.0114821229 | 27.047 | 0.193135 | 0.1125212969 | 27.06729 | 0.188561 | 0.4363184795 | 26.19298 | 0.295817 | 0.9286092938 | 24.47134 | 0.613689 | 0.7194250531 | 25.41263 | 0.318075 | 1.962711 | 21.99376 | 0.510722 | 14.55498 | 28.53447 | 0.965721 | 3.211644 | 20.9226 | 0.589045 | 16.3209 | 30.99059 | 0.942368 | 5.784558 | 21.53701 | 0.36381 | 11.5934 | 25.31246 | 0.379968 | 0.1590899987 | 0.1590899987 | 25.42627 | 0.264565 | 0.6449304777 | 23.83749 | 0.561368 | 1.064757 | 22.28783 | 0.740077 | 0.4591621379 | 14.68851 | 0.0060425302 | 15.52792 | 0.177496 | 0.0580464398 | 15.42358 | 0.099261 | 0.1688948591 | 15.13156 | 0.215808 | 0.2703242981 | 15.04923 | 0.132754 | 0.3930670304 | 14.93653 | 0.19906 | 0.4591621379 | 14.68851 | 0.171777 | 0.5062921198 | 14.57311 | 0.246719 | 0.000116061 | 11.6061 | 27.12452 | 0.03427653 | 5.96799e-06 | 0.596799 | 15.57214 | 3.052554 | 0.9286092938 | 25.83632 | 28.65813 | 24.79362 | 24.05721 | 25.35898 | 27.12452 | 0.8160879969 | 0.7695192951 | 11.81235 | 19.44725 | 17.61088 | 110.3125 | 15.57214 | 14.89142 | 14.57311 | 0.3930670304 | 0.5062921198 | 11.55238
690 | acs.inorgchem.6b02413_ic6b02413_si_002_clean | acs.inorgchem.6b02413_ic6b02413_si_002_clean | [O-]C(=O)c1ccc(cc1)c1ccc(cc1)C(=O)[O-].[OH]12[Tb]34[OH]5[Tb]62[OH]2[Tb]71[OH]4[Tb]14[OH]3[Tb]35[OH]6[Tb]2([OH]71)[OH]43 MOFid-v1.fcu.cat0;acs.inorgchem.6b02413_ic6b02413_si_002_clean | [OH]12[Tb]34[OH]5[Tb]62[OH]2[Tb]71[OH]4[Tb]14[OH]3[Tb]35[OH]6[Tb]2([OH]71)[OH]43 | [O-]C(=O)c1ccc(cc1)c1ccc(cc1)C(=O)[O-] | fcu | 0 | Tb | 8 | O192 | 1 | 3.909 | Tb节点 (CN=8) | M-M=3.91Å | 13.37732 | 6.88163 | 13.37732 | 0.804279 | 2195.74 | 2730.07 | 0 | 0 | 0.74 | 0.920079 | 0.00124335 | Tb | Tb | No |  | 0.804279 | 20901.41 | 712 | 27.546 | 27.546 | 27.546 | 20901.41 | 24 | 4 | 336 | 224 | 0 | 128 | 0 | 0 | 0 | 0 | 0 | 0 | 0 | 0 | 0 | 0 | 0 | 0.4719101 | 0 | 0.1797753 | 1.731508 | 18.1584 | 0.302822 | 0.0006519473 | 17.99023 | 0.771892 | 0.001782977 | 17.88565 | 1.021422 | 0.0163530106 | 17.90276 | 0.260949 | 0.08467906 | 18.04899 | 0.23575 | 0.2487080049 | 17.89373 | 0.050374 | 0.1656884471 | 17.78675 | 0.177964 | 0.8400291163 | 17.86813 | 0.236886 | 15.42032 | 26.75006 | 0.856971 | 1.731508 | 18.1584 | 0.302822 | 18.28061 | 31.29881 | 1.404418 | 3.561326 | 18.8083 | 0.307367 | 9.870773 | 22.29453 | 0.393288 | 0.0474044688 | 0.0474044688 | 17.04361 | 0.141934 | 0.237891607 | 17.02968 | 0.074623 | 0.4797344096 | 17.14912 | 0.164855 | 0.2354517438 | 10.74751 | 0.0027608979 | 10.72245 | 0.425034 | 0.0262359386 | 10.70751 | 0.14103 | 0.0788115346 | 10.73082 | 0.1164 | 0.1302363448 | 10.76005 | 0.046725 | 0.1967646002 | 10.71484 | 0.133051 | 0.2354517438 | 10.74751 | 0.111963 | 0.2619000591 | 10.65206 | 0.093804 | 1.67867e-05 | 1.67867 | 17.93121 | 0.04541077 | 2.66911e-06 | 0.266911 | 10.72009 | 1.684103269 | 0.2487080049 | 19.62414 | 21.74023 | 17.39041 | 19.74179 | 17.90982 | 17.93121 | 0.2323549943 | 0.2013035361 | 6.319938 | 6.28925 | 19.99353 | 340.7982 | 10.72009 | 10.7408 | 10.65206 | 0.1967646002 | 0.2619000591 | 7.21112
691 | acs.jpcc.6b08594_UiO66_Ce2Zr4_opt_clean | acs.jpcc.6b08594_UiO66_Ce2Zr4_opt_clean | [O-]C(=O)c1ccc(cc1)C(=O)[O-].[O]12[Zr]34[OH]5[Ce]62[OH]2[Zr]71[OH]4[Ce]14[O]3[Zr]35[O]6[Zr]2([O]71)[OH]43 MOFid-v1.fcu.cat0;acs.jpcc.6b08594_UiO66_Ce2Zr4_opt_clean | [O]12[Zr]34[OH]5[Ce]62[OH]2[Zr]71[OH]4[Ce]14[O]3[Zr]35[O]6[Zr]2([O]71)[OH]43 | [O-]C(=O)c1ccc(cc1)C(=O)[O-] | fcu | 0 | Zr,Ce | 8 | O96 | 1 | 3.556 | Zr节点 (CN=8) | M-M=3.56Å | 8.49751 | 4.07254 | 8.49751 | 1.27238 | 1692.83 | 1330.45 | 0 | 0 | 0.6072 | 0.477217 | 0.000157186 | Zr,Ce | Zr | No |  | 1.272377 | 4598.666 | 228 | 14.8273 | 14.8273 | 20.9174 | 4598.666 | 12 | 5 | 96 | 56 | 0 | 64 | 0 | 0 | 0 | 0 | 0 | 0 | 0 | 0 | 0 | 8 | 0 | 0.4210526 | 0 | 0.2807018 | 2.62474 | 25.25628 | 0.638473 | 0.0018269204 | 22.82216 | 0.199676 | 0.0045229583 | 22.97775 | 0.222226 | 0.0461927074 | 23.00096 | 0.081893 | 0.2251120703 | 23.24984 | 0.170601 | 0.6099164964 | 23.7785 | 0.372696 | 0.432926929 | 23.50097 | 0.147564 | 1.63393 | 24.6845 | 0.269217 | 6.944155 | 30.95892 | 1.358224 | 2.62474 | 25.25628 | 0.638473 | 7.725121 | 31.79385 | 1.354673 | 3.943112 | 26.18951 | 0.245428 | 5.818907 | 28.83885 | 0.604557 | 0.0885932246 | 0.0885932246 | 22.97711 | 0.047617 | 0.404118345 | 23.19962 | 0.380581 | 0.7207697707 | 23.32542 | 0.132975 | 0.2830219003 | 14.70092 | 0.0035722502 | 14.78869 | 0.106546 | 0.0341172955 | 14.76697 | 0.029482 | 0.1011901069 | 14.77728 | 0.043191 | 0.1645345817 | 14.71326 | 0.061 | 0.2401726347 | 14.75639 | 0.086571 | 0.2830219003 | 14.70092 | 0.106783 | 0.3094359769 | 14.70653 | 0.163757 | 4.71186e-05 | 4.71186 | 22.95094 | 0.01820276 | 3.49513e-06 | 0.349513 | 14.77235 | 2.536147 | 0.6099164964 | 24.87668 | 26.58346 | 23.59946 | 24.44711 | 23.50977 | 22.95094 | 0.563723789 | 0.5213232718 | 12.69746 | 13.48122 | 16.7482 | 148.0901 | 14.77235 | 14.72352 | 14.70653 | 0.2401726347 | 0.3094359769 | 8.178591
692 | acscombsci.5b00188_5040209_clean | acscombsci.5b00188_5040209_clean | FC(=CC#CC(=O)[O-])C#CC(=O)[O-].Fc1c(F)cc2c(c1F)nc1c(n2)c(F)c(cc1)F.[O-]C(=O)c1c2c(c(F)c(c(c2F)F)F)c(c2c1cccc2)C(=O)[O-].[Zn][Zn] MOFid-v1.pcu.cat0;acscombsci.5b00188_5040209_clean | [Zn][Zn] | FC(=CC#CC(=O)[O-])C#CC(=O)[O-].Fc1c(F)cc2c(c1F)nc1c(n2)c(F)c(cc1)F.[O-]C(=O)c1c2c(c(F)c(c(c2F)F)F)c(c2c1cccc2)C(=O)[O-] | pcu | 0 | Zn | 6 | O8,N2,F2 | 0.667 | 2.93 | Zn节点 (CN=6) | M-M=2.93Å | 7.3732 | 5.53143 | 7.30173 | 1.04632 | 1848.9 | 1767.06 | 0 | 0 | 0.6162 | 0.588923 | 0 | Zn | Zn | No |  | 1.046294 | 1455.668 | 66 | 10.6545 | 14.0442 | 9.7302 | 1455.668 | 2 | 6 | 36 | 8 | 2 | 8 | 10 | 0 | 2 | 0 | 0 | 0 | 0 | 0 | 0 | 0 | 0 | 0.5454545 | 0.03030303 | 0.1212121 | 3.527341 | 24.13912 | 0.922933 | 0.0046757606 | 26.1932 | 0.31251 | 0.0116803165 | 26.0612 | 0.230431 | 0.1111522781 | 26.09501 | 0.035262 | 0.4911577628 | 26.04137 | 0.251643 | 1.164107 | 25.92177 | 0.377519 | 0.8769806932 | 26.08245 | 0.330937 | 2.441825 | 24.99351 | 0.347875 | 8.634034 | 27.92125 | 1.084836 | 3.527341 | 24.13912 | 0.922933 | 9.642569 | 29.86789 | 0.944292 | 4.940153 | 24.24812 | 0.452417 | 7.215813 | 26.44865 | 0.539763 | 0.1688997386 | 0.1688997386 | 25.30666 | 0.125353 | 0.719264623 | 25.03985 | 0.264463 | 1.202494 | 24.84925 | 0.343419 | 0.49914653 | 15.78809 | 0.0064321992 | 16.17623 | 0.205951 | 0.063828372 | 16.09351 | 0.055989 | 0.1878480768 | 16.06876 | 0.077165 | 0.2955541013 | 15.94943 | 0.140287 | 0.4303668182 | 15.84957 | 0.038195 | 0.49914653 | 15.78809 | 0.126542 | 0.5454317147 | 15.79453 | 0.081446 | 0.000116808 | 11.6808 | 26.17193 | 0.02954815 | 6.53872e-06 | 0.653872 | 16.19441 | 3.358441 | 1.164107 | 26.80578 | 28.47676 | 26.19052 | 25.75005 | 26.0152 | 26.17193 | 1.052955 | 0.9952071791 | 13.52459 | 17.86405 | 16.94275 | 91.3584 | 16.19441 | 15.86236 | 15.79453 | 0.4303668182 | 0.5454317147 | 9.977525
693 | c4ce00408f_c4ce00408f2_clean | c4ce00408f_c4ce00408f2_clean | [Cu][Cu].[O-]C(=O)C1=[C]C(=[C]C(=[C]1)C(=O)[O-])C(=O)[O-] MOFid-v1.tbo.cat0;c4ce00408f_c4ce00408f2_clean | [Cu][Cu] | [O-]C(=O)C1=[C]C(=[C]C(=[C]1)C(=O)[O-])C(=O)[O-] | tbo | 0 | Cu | 4 | O192 | 1 | 2.644 | Cu节点 (CN=4) | M-M=2.64Å | 12.62762 | 5.23882 | 12.62762 | 1.04827 | 1808.67 | 1725.39 | 210.803 | 201.096 | 0.6818 | 0.650406 | 0 | Cu | Cu | Yes | Cu | 1.048269 | 18219.68 | 720 | 26.3136 | 26.3136 | 26.3136 | 18219.68 | 48 | 5 | 288 | 96 | 0 | 192 | 96 | 0 | 0 | 48 | 0 | 0 | 0 | 0 | 0 | 0 | 0 | 0.4 | 0 | 0.2666667 | 2.034217 | 20.91739 | 0.36761 | 0.0054513223 | 29.76418 | 0.422417 | 0.0143108077 | 29.885 | 0.137968 | 0.1199986443 | 29.63378 | 0.155098 | 0.4002200834 | 27.94054 | 0.392851 | 0.7231739771 | 24.99846 | 0.534717 | 0.5823568461 | 26.00403 | 0.653417 | 1.303866 | 21.33841 | 0.37768 | 10.12375 | 24.63964 | 1.115849 | 2.034217 | 20.91739 | 0.36761 | 12.28478 | 28.85749 | 0.803837 | 3.643866 | 21.50244 | 0.614652 | 7.045543 | 22.85694 | 0.446038 | 0.1488376171 | 0.1488376171 | 27.80302 | 0.189523 | 0.5210925042 | 24.71252 | 0.865403 | 0.7996663747 | 22.19562 | 0.141193 | 0.3570181371 | 15.5638 | 0.0051035505 | 17.28324 | 0.486649 | 0.0489097503 | 16.81673 | 0.210083 | 0.1370872789 | 16.46306 | 0.065278 | 0.2189875273 | 16.13072 | 0.205017 | 0.3083431328 | 15.72907 | 0.158366 | 0.3570181371 | 15.5638 | 0.17475 | 0.3949730771 | 15.33773 | 0.238298 | 0.000141959 | 14.1959 | 29.89128 | 0.01726494 | 5.01397e-06 | 0.501397 | 17.10365 | 1.885379 | 0.7231739771 | 26.37372 | 29.56909 | 25.49599 | 24.05607 | 26.31434 | 29.89128 | 0.6031753328 | 0.57433636 | 11.72677 | 28.31269 | 18.09374 | 140.5419 | 17.10365 | 15.80786 | 15.33773 | 0.3083431328 | 0.3949730771 | 12.78763
694 | c5ce02194d_c5ce02194d2_clean | c5ce02194d_c5ce02194d2_clean | [O-]C(=O)c1cccc(c1)C(=O)[O-].[Zn].n1ccc(cc1)N1CCN(CC1)c1ccncc1 MOFid-v1.UNKNOWN.cat0;c5ce02194d_c5ce02194d2_clean | [Zn] | [O-]C(=O)c1cccc(c1)C(=O)[O-].n1ccc(cc1)N1CCN(CC1)c1ccncc1 | UNKNOWN | 0 | Zn | 6 | O64,N32 | 0.667 | 6.23 | Zn节点 (CN=6) | M-M=6.23Å | 6.92785 | 5.95944 | 6.79754 | 0.95198 | 1569.85 | 1649.04 | 0 | 0 | 0.5884 | 0.61808 | 0 | Zn | Zn | Yes | Zn | 0.9519597 | 13112 | 816 | 12.0935 | 34.0051 | 31.9458 | 13112 | 16 | 5 | 352 | 320 | 64 | 64 | 0 | 0 | 16 | 0 | 0 | 0 | 0 | 0 | 0 | 0 | 0 | 0.4313725 | 0.07843137 | 0.07843137 | 4.583537 | 26.19662 | 0.547361 | 0.003416586 | 24.93532 | 0.441858 | 0.0088374509 | 24.95849 | 0.186265 | 0.0894830701 | 24.93528 | 0.215049 | 0.4223973386 | 25.04663 | 0.316336 | 1.112257 | 24.99591 | 0.311419 | 0.7770815343 | 24.95379 | 0.264824 | 2.920135 | 25.62967 | 0.446158 | 8.838469 | 32.7154 | 1.505338 | 4.583537 | 26.19662 | 0.547361 | 9.472107 | 32.65928 | 1.892009 | 6.300533 | 28.57483 | 0.976589 | 7.968431919 | 30.56965 | 1.324699 | 0.1473898794 | 0.1473898794 | 24.1734 | 0.192985 | 0.6808007662 | 24.3393 | 0.342089 | 1.201412 | 24.32521 | 0.277799 | 0.4893167515 | 15.76279 | 0.0058864606 | 15.7331 | 0.125623 | 0.0604254607 | 15.8017 | 0.053078 | 0.1776159125 | 15.76719 | 0.093177 | 0.2876184527 | 15.80177 | 0.084881 | 0.4244016174 | 15.6356 | 0.161106 | 0.4893167515 | 15.76279 | 0.084281 | 0.5373884047 | 15.71292 | 0.138617 | 8.86253e-05 | 8.86253 | 24.96507 | 0.03067197 | 6.12936e-06 | 0.612936 | 15.81173 | 4.436148 | 1.112257 | 26.09661 | 27.98739 | 24.87344 | 25.429 | 24.99878 | 24.96507 | 1.022774 | 0.9648673885 | 13.10383 | 14.45914 | 16.86362 | 92.35829 | 15.81173 | 15.73339 | 15.71292 | 0.4244016174 | 0.5373884047 | 9.153335
695 | c6ce00126b_c6ce00126b2_clean | c6ce00126b_c6ce00126b2_clean | [O-]C(=O)c1ccc(cc1)n1cnnc1.[Zn] MOFid-v1.dia.cat1;c6ce00126b_c6ce00126b2_clean | [Zn] | [O-]C(=O)c1ccc(cc1)n1cnnc1 | dia | 1 | Zn | 6 | O32,N16 | 0.667 | 7.943 | Zn节点 (CN=6) | M-M=7.94Å | 5.67441 | 4.44258 | 5.66536 | 1.13028 | 1138.37 | 1007.16 | 0 | 0 | 0.5446 | 0.481828 | 0 | Zn | Zn | Yes | Zn | 1.130254 | 5191.614 | 328 | 17.342 | 15.8773 | 18.855 | 5191.614 | 8 | 5 | 144 | 96 | 48 | 32 | 0 | 0 | 8 | 0 | 0 | 0 | 0 | 0 | 0 | 0 | 0 | 0.4390244 | 0.1463415 | 0.09756098 | 4.186012 | 32.76344 | 0.809987 | 0.0120494301 | 27.93519 | 0.120635 | 0.0305312362 | 27.93489 | 0.039423 | 0.2887919267 | 28.17231 | 0.079361 | 1.185172 | 29.1149 | 0.343719 | 2.429563 | 30.36759 | 0.178691 | 1.937795 | 29.69395 | 0.224249 | 3.683063 | 31.75932 | 0.273238 | 5.475827 | 32.86391 | 0.838534 | 4.186012 | 32.76344 | 0.809987 | 5.84851 | 32.87639 | 0.793963 | 4.615544 | 32.8573 | 1.053808 | 5.102876 | 33.16135 | 1.070405 | 0.3697793778 | 0.3697793778 | 28.41025 | 0.071233 | 1.384245 | 29.24827 | 0.163143 | 2.104713 | 30.0673 | 0.223862 | 0.8569615547 | 18.67756 | 0.0129814791 | 18.59219 | 0.115761 | 0.1235292084 | 18.61023 | 0.054227 | 0.3459068975 | 18.68802 | 0.078388 | 0.5451655274 | 18.62809 | 0.04925 | 0.7384144753 | 18.76097 | 0.0752 | 0.8569615547 | 18.67756 | 0.109077 | 0.9229884702 | 18.75589 | 0.081011 | 0.000308562 | 30.8562 | 27.94783 | 0.01647677 | 1.27328e-05 | 1.27328 | 18.59131 | 3.816233 | 2.429563 | 29.7099 | 29.84893 | 29.3241 | 29.95668 | 29.72548 | 27.94783 | 2.140771 | 2.059784 | 16.45122 | 24.23363 | 16.75901 | 60.82635 | 18.59131 | 18.68887 | 18.75589 | 0.7384144753 | 0.9229884702 | 9.356514
备注 | 数据来源与方法：① GCMC/Widom 吸附性能（第58–137列）= 乌镇超算 RASPA2，基于 CoRE MOF 2019 (ASR)，24 个条件全部完成，共 695 个 MOF，解析日期 2026-08-31。② MOF组成信息、孔道几何(LCD/PLD/LFPD)、孔体积与表面积、金属与活性位 = CoRE_MOF_2019_ASR_full.xlsx 的 MOF_master_2019 表。③ 晶体信息（第31–57列）由 CIF 直接解析：晶体密度=骨架质量/晶胞体积；“C/N/O原子的质量分数”实为该元素原子数占总原子数之比（沿用 252 模板口径）。④ 配位列（第10–13列）为周期性近邻分析：金属–配体截断 3.0 Å，最短 M–M 用最小镜像约定；“配位原子统计”为晶胞总计，与 252 模板半人工标注口径不同（主要配位数、O配位占比、最短M-M 已与模板逐一核对一致）。第14–15列（SBU类型/备注）为自动推断。⑤ 派生指标 Qst_CC均值/CC@0.1/0.5/1bar（第139–142列）、PE_VSA寄生能（第149列）、CO2_TSA双积分法再生热（第150列）：本表对全部 695 个 MOF 用与 252 MOF 项目完全一致的方法重算——CC：q*取 363K 等温线该压力点载量，在 298K 等温线上按 lnP–q 半对数反演求 P₂₉₈，Qst=R·(T₁T₂/ΔT)·ln(P₃₆₃/P₂₉₈)，均值为三点平均；PE_VSA=η_carnot·(∫Qst dq/Δq_CO2)+(1+Δq_N2/Δq_CO2)·RT/η_pump·ln(0.15/0.01)，η_carnot=0.75·(1−298/363)=0.1343，η_pump=0.70，Δq_N2=q_N2(0.75)−q_N2(0.01)；TSA双积分 Q_reg=(S+D)/Δq_TSA，S=Cp·ΔT=1.0×65=65 kJ/kg，D=∫Qst(q)dq 于 [q(0.1bar,363K), q(0.15bar,298K)]，Qst(q) 曲线以 Widom 零覆盖 Qst 为 q=0 锚点＋298K 逐点 GCMC Qst，梯形积分。对 252 个既有结构，重算值与原 252 项目结果偏差 < 0.005 kJ/mol。AJAYIT_clean 因 363K/0.1bar 载量为 0，其 CC@0.1bar 与 CC均值 留空。工况：吸附段 CO2 0.15 bar / N2 0.75 bar、298K（干燥烟气）；VSA=298K 抽真空至 0.01 bar；TSA=升温至 363K、0.1 bar。