## 物理参数
|  | MOF组成信息 | [12 empty] | 孔道几何参数 |  |  | 孔体积与表面积 | [7 empty] | 金属与活性位 |  |  |  | 晶体信息 | [26 empty] | GCMC计算气体吸附性能 | [79 empty] | MOF性能指标
序号 | MOF名称 | MOF名称 (CSD Refcode) | 完整MOFid | 无机建筑块 (Inorganic BB) | 有机建筑块 (Organic BB) SMILES格式 | 拓扑代码 (Topology Code) | 穿插度 (Catenation) | 金属元素 | 主要配位数 | 配位原子统计 | O配位占比 | 最短M-M距离(Å) | SBU类型推断 | SBU备注 | LCD (Å) 最大空腔直径 | PLD (Å) 孔道限制直径 | LFPD (Å) 最大自由路径 | 孔体积 (cm³/g) | 可访问表面积 (m²/cm³) | 可访问表面积 (m²/g) | 不可访问表面积 (m²/cm³) | 不可访问表面积 (m²/g) | 可访问孔 体积分数 | 可访问孔体积 (cm³/g) | 不可访问孔体积 (cm³/g) | 金属元素 | 主要金属元素 | 含OMS? | OMS详情 | 晶体密度 | 晶胞体积 | 晶胞原子总数 | cell_a | cell_b | cell_c | 晶胞体积 A3 | 金属原子数量 | 元素种类 | C原子数 | H原子数 | N原子数 | O原子数 | F原子数 | S原子数 | Zn原子数 | Cu原子数 | Ni原子数 | Co原子数 | Fe原子数 | Cr原子数 | Mn原子数 | Zr原子数 | Al原子数 | C原子的质量分数 | N原子的质量分数 | O原子的质量分数 | q_ads_CO2_1bar_298K_mol_kg | qst_GCMC_CO2_1bar_298K_kJ_mol | qst_GCMC_CO2_1bar_298K_err_kJ_mol | q_CO2_298K_0.0004bar_mol_kg | qst_GCMC_CO2_298K_0.0004bar_kJ_mol | qst_GCMC_CO2_298K_0.0004bar_err_kJ_mol | q_CO2_298K_0.001bar_mol_kg | qst_GCMC_CO2_298K_0.001bar_kJ_mol | qst_GCMC_CO2_298K_0.001bar_err_kJ_mol | q_CO2_298K_0.01bar_mol_kg | qst_GCMC_CO2_298K_0.01bar_kJ_mol | qst_GCMC_CO2_298K_0.01bar_err_kJ_mol | q_CO2_298K_0.05bar_mol_kg | qst_GCMC_CO2_298K_0.05bar_kJ_mol | qst_GCMC_CO2_298K_0.05bar_err_kJ_mol | q_CO2_298K_0.15bar_mol_kg | qst_GCMC_CO2_298K_0.15bar_kJ_mol | qst_GCMC_CO2_298K_0.15bar_err_kJ_mol | q_CO2_298K_0.1bar_mol_kg | qst_GCMC_CO2_298K_0.1bar_kJ_mol | qst_GCMC_CO2_298K_0.1bar_err_kJ_mol | q_CO2_298K_0.5bar_mol_kg | qst_GCMC_CO2_298K_0.5bar_kJ_mol | qst_GCMC_CO2_298K_0.5bar_err_kJ_mol | q_CO2_298K_10bar_mol_kg | qst_GCMC_CO2_298K_10bar_kJ_mol | qst_GCMC_CO2_298K_10bar_err_kJ_mol | q_CO2_298K_1bar_mol_kg | qst_GCMC_CO2_298K_1bar_kJ_mol | qst_GCMC_CO2_298K_1bar_err_kJ_mol | q_CO2_298K_20bar_mol_kg | qst_GCMC_CO2_298K_20bar_kJ_mol | qst_GCMC_CO2_298K_20bar_err_kJ_mol | q_CO2_298K_2bar_mol_kg | qst_GCMC_CO2_298K_2bar_kJ_mol | qst_GCMC_CO2_298K_2bar_err_kJ_mol | q_CO2_298K_5bar_mol_kg | qst_GCMC_CO2_298K_5bar_kJ_mol | qst_GCMC_CO2_298K_5bar_err_kJ_mol | q_des_CO2_0.1bar_363K_mol_kg | q_CO2_363K_0.1bar_mol_kg | qst_GCMC_CO2_363K_0.1bar_kJ_mol | qst_GCMC_CO2_363K_0.1bar_err_kJ_mol | q_CO2_363K_0.5bar_mol_kg | qst_GCMC_CO2_363K_0.5bar_kJ_mol | qst_GCMC_CO2_363K_0.5bar_err_kJ_mol | q_CO2_363K_1bar_mol_kg | qst_GCMC_CO2_363K_1bar_kJ_mol | qst_GCMC_CO2_363K_1bar_err_kJ_mol | q_N2_0.9bar_298K_mol_kg | qst_GCMC_N2_0.9bar_298K_kJ_mol | q_N2_298K_0.01bar_mol_kg | qst_GCMC_N2_298K_0.01bar_kJ_mol | qst_GCMC_N2_298K_0.01bar_err_kJ_mol | q_N2_298K_0.1bar_mol_kg | qst_GCMC_N2_298K_0.1bar_kJ_mol | qst_GCMC_N2_298K_0.1bar_err_kJ_mol | q_N2_298K_0.3bar_mol_kg | qst_GCMC_N2_298K_0.3bar_kJ_mol | qst_GCMC_N2_298K_0.3bar_err_kJ_mol | q_N2_298K_0.5bar_mol_kg | qst_GCMC_N2_298K_0.5bar_kJ_mol | qst_GCMC_N2_298K_0.5bar_err_kJ_mol | q_N2_298K_0.75bar_mol_kg | qst_GCMC_N2_298K_0.75bar_kJ_mol | qst_GCMC_N2_298K_0.75bar_err_kJ_mol | q_N2_298K_0.9bar_mol_kg | qst_GCMC_N2_298K_0.9bar_kJ_mol | qst_GCMC_N2_298K_0.9bar_err_kJ_mol | q_N2_298K_1bar_mol_kg | qst_GCMC_N2_298K_1bar_kJ_mol | qst_GCMC_N2_298K_1bar_err_kJ_mol | henry_CO2_mol_kg_Pa | henry_CO2_mol_kg_bar | qst_Widom_CO2_kJ_mol | qst_Widom_CO2_err_kJ_mol | henry_N2_mol_kg_Pa | henry_N2_mol_kg_bar | qst_Widom_N2_kJ_mol | delta_q_mol_kg | CO₂吸附@0.15bar(mol/kg) 越高越好 | CO2_Qst_CC均值(kJ/mol) 越高越好 | CO2_Qst_CC@0.1bar(kJ/mol) 越高越好 | CO2_Qst_CC@0.5bar(kJ/mol) 越高越好 | CO2_Qst_CC@1bar(kJ/mol) 越高越好 | CO2_Qst_GCMC烟气段均值(kJ/mol) 越高越好 | CO2_Qst_Widom零覆盖(kJ/mol) 越高越好 | CO2_VSA工作容量(mol/kg) 越高越好 | CO2_TSA工作容量(mol/kg) 越高越好 | CO2N2实际选择性 越高越好 | CO2N2_Henry选择性 越高越好 | PE_VSA寄生能(kJ/mol CO2) 越低越好 | CO2_TSA双积分法计算再生热(kJ/mol) 越低越好 | N2_Qst_Widom零覆盖(kJ/mol) 越低越好 | N2_Qst_GCMC烟气段均值(kJ/mol) 越低越好 | N2_Qst_@1bar(kJ/mol) 越低越好 | N2吸附@0.75bar(mol/kg) 越低越好 | N2吸附@1bar(mol/kg) 越低越好 | Qst差(CO2-N2)(kJ/mol) 越高越好
1 | ABAYIO_clean | ABAYIO_clean | Cl[Mn][Mn]Cl.[O-]C(=O)c1cc(cc(c1)C(=O)[O-])C(=O)[O-] MOFid-v1.tbo.cat0;ABAYIO_clean | Cl[Mn][Mn]Cl | [O-]C(=O)c1cc(cc(c1)C(=O)[O-])C(=O)[O-] | tbo | 0 | Mn | 5 | O32,Cl8 | 0.8 | 3.198 | Mn节点 (CN=5) | 需人工确认 | 11.39486 | 4.3226 | 11.27409 | 0.949126 | 1428.73 | 1505.31 | 409.494 | 431.444 | 0.6636 | 0.69917 | 0 | Mn | Mn | No |  | 0.949126 | 19186.4 | 672 | 26.771 | 26.771 | 26.771 | 19186.41 | 48 | 5 | 288 | 96 | 0 | 192 | 0 | 0 | 0 | 0 | 0 | 0 | 0 | 0 | 48 | 0 | 0 | 0.4285714 | 0 | 0.2857143 | 2.176403 | 21.86179 | 0.638171 | 0.0035471641 | 27.63109 | 0.285786 | 0.0086736824 | 27.63614 | 0.181942 | 0.0818893369 | 27.52389 | 0.095279 | 0.3270211696 | 26.96864 | 0.123095 | 0.698030821 | 25.96607 | 0.289364 | 0.5304916062 | 26.36848 | 0.340533 | 1.435649 | 23.29506 | 0.501071 | 8.359617 | 25.32693 | 0.588297 | 2.176403 | 21.86179 | 0.638171 | 9.656229 | 24.6909 | 0.598601 | 3.565897 | 21.40425 | 0.395886 | 6.573595 | 24.22006 | 0.192819 | 0.1133013439 | 0.1133013439 | 26.19438 | 0.107573 | 0.4512412134 | 24.71468 | 0.206635 | 0.7593265453 | 23.35982 | 0.297862 | 0.3257354367 | 15.21119 | 0.0041125218 | 15.86398 | 0.138127 | 0.0411616929 | 15.90195 | 0.083568 | 0.1188071991 | 15.67507 | 0.092398 | 0.1904216145 | 15.46834 | 0.059272 | 0.2777402097 | 15.22078 | 0.092077 | 0.3257354367 | 15.21119 | 0.06875 | 0.357709154 | 15.16745 | 0.078673 | 8.69764e-05 | 8.69764 | 27.66531 | 0.009778632 | 4.15162e-06 | 0.415162 | 15.93612 | 2.063102 | 0.698030821 | 26.626 | 29.007 | 26.006 | 24.866 | 26.434 | 27.66531 | 0.6161414841 | 0.5847294771 | 12.6 | 20.94999 | 17.436 | 137.89 | 15.93612 | 15.216 | 15.167 | 0.2777 | 0.3577 | 11.729
2 | ABAYOU_clean | ABAYOU_clean | Cl[Co][Co]Cl.[O-]C(=O)c1cc(cc(c1)C(=O)[O-])C(=O)[O-] MOFid-v1.tbo.cat0;ABAYOU_clean | Cl[Co][Co]Cl | [O-]C(=O)c1cc(cc(c1)C(=O)[O-])C(=O)[O-] | tbo | 0 | Co | 5 | O32,Cl8 | 0.8 | 2.997 | Co多核簇 | M-M=2.997Å | 11.27344 | 4.5108 | 11.27344 | 0.979267 | 1463.42 | 1494.4 | 419.062 | 427.935 | 0.6638 | 0.677854 | 0 | Co | Co | No |  | 0.979267 | 18921 | 672 | 26.647 | 26.647 | 26.647 | 18921.04 | 48 | 5 | 288 | 96 | 0 | 192 | 0 | 0 | 0 | 0 | 0 | 48 | 0 | 0 | 0 | 0 | 0 | 0.4285714 | 0 | 0.2857143 | 2.253476 | 22.03309 | 0.388498 | 0.0032944162 | 27.64568 | 0.416065 | 0.0083812243 | 27.62239 | 0.126672 | 0.0807831006 | 27.38237 | 0.12496 | 0.3260790945 | 26.95056 | 0.099418 | 0.7016156573 | 25.73363 | 0.161291 | 0.541320262 | 26.37166 | 0.127225 | 1.46059 | 23.45908 | 0.364464 | 8.29501561 | 25.1237 | 0.396621 | 2.253476 | 22.03309 | 0.388498 | 9.628383 | 24.63011 | 0.375076 | 3.765688 | 21.64815 | 0.384893 | 6.666411 | 24.56574 | 0.40912 | 0.1116355415 | 0.1116355415 | 25.97567 | 0.179425 | 0.4562981547 | 24.66439 | 0.304109 | 0.7660342203 | 23.55596 | 0.212376 | 0.3293968118 | 15.28329 | 0.0041529719 | 15.94373 | 0.217933 | 0.0407428591 | 15.87271 | 0.094638 | 0.1204164691 | 15.71397 | 0.093047 | 0.1950462885 | 15.59719 | 0.065994 | 0.2838180795 | 15.36862 | 0.091355 | 0.3293968118 | 15.28329 | 0.097491 | 0.3627926568 | 15.14395 | 0.11632 | 8.59203e-05 | 8.59203 | 27.5268 | 0.02317432 | 4.21908e-06 | 0.421908 | 15.96153 | 2.14184 | 0.7016156573 | 26.652 | 29.06 | 26.058 | 24.837 | 26.352 | 27.5268 | 0.6208325567 | 0.5899801158 | 12.4 | 20.3647 | 17.49 | 136.84 | 15.96153 | 15.326 | 15.144 | 0.2838 | 0.3628 | 11.565
3 | ABETIN_clean | ABETIN_clean | [Cu].n1ccc(cc1)c1cc(c2ccncc2)c(cc1c1ccncc1)c1ccncc1 MOFid-v1.ubo,TIMEOUT.cat0;ABETIN_clean | [Cu] | n1ccc(cc1)c1cc(c2ccncc2)c(cc1c1ccncc1)c1ccncc1 | ubo | 0 | Cu | 4 | N32 | 0 | 8.464 | Cu单核四面体 |  | 9.47418 | 7.83744 | 9.45292 | 0.597233 | 2275.99 | 3810.89 | 0 | 0 | 0.7302 | 1.22264 | 0 | Cu | Cu | No |  | 0.597233 | 20019 | 784 | 26.9629 | 26.9629 | 27.5365 | 20018.98 | 16 | 4 | 416 | 288 | 64 | 0 | 0 | 0 | 0 | 16 | 0 | 0 | 0 | 0 | 0 | 0 | 0 | 0.5306122 | 0.08163265 | 0 | 3.371083 | 19.36441 | 0.182887 | 0.0010833456 | 18.58962 | 0.578659 | 0.0029166996 | 18.52841 | 0.548188 | 0.0288281032 | 18.56558 | 0.204646 | 0.1464072085 | 18.55182 | 0.173427 | 0.4431661145 | 18.60355 | 0.183221 | 0.2902366101 | 18.50227 | 0.060367 | 1.572784 | 18.92698 | 0.228299 | 22.00001 | 31.21762 | 0.575088 | 3.371083 | 19.36441 | 0.182887 | 23.77999 | 32.69782 | 1.466849 | 8.583019 | 21.42552 | 0.160613 | 18.75183 | 28.27699 | 0.377198 | 0.0791342268 | 0.0791342268 | 17.4173 | 0.09079 | 0.4032545528 | 17.56417 | 0.070296 | 0.8097702535 | 17.71148 | 0.093061 | 0.3784376059 | 10.83237 | 0.0041278244 | 10.8 | 0.161535 | 0.0433921566 | 10.84644 | 0.103145 | 0.1264792057 | 10.83896 | 0.051606 | 0.2110746053 | 10.85425 | 0.028588 | 0.3157257868 | 10.87846 | 0.016455 | 0.3784376059 | 10.83237 | 0.052892 | 0.416074142 | 10.89473 | 0.030441 | 2.88309e-05 | 2.88309 | 18.54784 | 0.06226279 | 4.25017e-06 | 0.425017 | 10.82513 | 3.291948 | 0.4431661145 | 20.433 | 22.333 | 18.124 | 20.844 | 18.553 | 18.54784 | 0.4143380113 | 0.3640318877 | 7 | 6.78347 | 19.285 | 197.1 | 10.82513 | 10.855 | 10.895 | 0.3157 | 0.4161 | 7.723
4 | ABEXEN_clean | ABEXEN_clean | [In].[O-]C(=O)c1ccc(cc1)c1ccc(cc1)C(=O)[O-].[O-]C(=O)c1ccc(s1)C(=O)[O-] MOFid-v1.UNKNOWN.cat0;ABEXEN_clean | [In] | [O-]C(=O)c1ccc(cc1)c1ccc(cc1)C(=O)[O-].[O-]C(=O)c1ccc(s1)C(=O)[O-] | UNKNOWN | 0 | In | 8 | O64 | 1 | 7.908 | In节点 (CN=8) | 需人工确认 | 18.8079 | 13.71867 | 18.7996 | 0.674371 | 1650.25 | 2447.09 | 10.9626 | 16.2561 | 0.753 | 1.1166 | 0 | In | In | No |  | 0.674371 | 15518 | 480 | 25.098 | 25.098 | 28.4464 | 15518.02 | 12 | 5 | 240 | 120 | 0 | 96 | 0 | 12 | 0 | 0 | 0 | 0 | 0 | 0 | 0 | 0 | 0 | 0.5 | 0 | 0.2 | 3.14832 | 21.96635 | 0.961173 | 0.0021834107 | 25.95627 | 0.61442 | 0.005518031 | 25.62943 | 0.717374 | 0.0539426204 | 25.729 | 0.468124 | 0.2543038716 | 25.02247 | 0.711888 | 0.7038365512 | 24.49978 | 0.421775 | 0.4990799166 | 24.48223 | 0.214377 | 1.897996368 | 22.82921 | 0.468619 | 13.07497 | 19.99115 | 0.640784 | 3.14832 | 21.96635 | 0.961173 | 19.67315 | 24.82573 | 0.512218 | 4.92415 | 21.10429 | 0.690087 | 8.474175 | 19.98167 | 0.208845 | 0.0948188926 | 0.0948188926 | 22.31027 | 0.269455 | 0.4521588022 | 22.08038 | 0.371017 | 0.8478218533 | 21.96073 | 0.60397 | 0.369543049 | 13.1879 | 0.0042002093 | 13.41372 | 0.203514 | 0.0428137318 | 13.44793 | 0.148558 | 0.1273931265 | 13.41637 | 0.091178 | 0.2104611123 | 13.34425 | 0.24932 | 0.3122007502 | 13.3374 | 0.095404 | 0.369543049 | 13.1879 | 0.169211 | 0.4087413002 | 13.32513 | 0.209998 | 5.47197e-05 | 5.47197 | 25.95154 | 0.1128645 | 4.31072e-06 | 0.431072 | 13.43195 | 3.053501406 | 0.7038365512 | 25.223 | 27.318 | 24.108 | 24.242 | 24.668 | 25.95154 | 0.6498939308 | 0.6090176586 | 11.3 | 12.69387 | 17.467 | 131.54 | 13.43195 | 13.263 | 13.325 | 0.3122 | 0.4087 | 12.52
5 | ABIXOZ_clean | ABIXOZ_clean | MOFid数据库中无此结构 |  |  |  |  | Co,Mo | 5 | O41 | 1 | 2.59 | Co多核簇 | M-M=2.59Å | 6.22728 | 4.0515 | 6.20206 | 1.91751 | 1873.93 | 977.272 | 0 | 0 | 0.5866 | 0.305918 | 0 | Mo,Co | Mo | Yes | Mo,Co | 1.91751 | 2085.14 | 75 | 12.7846 | 12.8311 | 15.9937 | 2085.142 | 15 | 4 | 0 | 0 | 0 | 52 | 0 | 0 | 0 | 0 | 0 | 3 | 0 | 0 | 0 | 0 | 0 | 0 | 0 | 0.6933333 | 0.20249615 | 14.68192 | 0.067984 | 8.49089e-05 | 14.13414 | 0.381433 | 0.0001956596 | 14.14294 | 0.359051 | 0.0019441365 | 14.13088 | 0.149467 | 0.0099569509 | 14.24187 | 0.018548 | 0.0294246197 | 14.23738 | 0.033531 | 0.019906057 | 14.2226 | 0.040799 | 0.0997674764 | 14.41681 | 0.078946 | 2.163175 | 18.72861 | 0.117754 | 0.20249615 | 14.68192 | 0.067984 | 3.378422 | 21.49653 | 0.085424 | 0.4100969852 | 15.14531 | 0.128965 | 1.088542 | 16.62832 | 0.077693 | 0.0069325334 | 0.0069325334 | 14.32828 | 0.040417 | 0.0348892447 | 14.40635 | 0.036703 | 0.0698795495 | 14.47798 | 0.042343 | 0.0446796081 | 9.63016 | 0.0004960709 | 9.57683 | 0.064766 | 0.0049837823 | 9.59172 | 0.03667 | 0.0148239835 | 9.6257 | 0.022346 | 0.0252124008 | 9.61741 | 0.018504 | 0.0369824333 | 9.64911 | 0.022908 | 0.0446796081 | 9.63016 | 0.03712 | 0.049757067 | 9.62831 | 0.032787 | 1.9597e-06 | 0.19597 | 14.19767 | 0.009181159 | 4.99353e-07 | 0.0499353 | 9.611605 | 0.1955636166 | 0.0294246197 | 16.677 | 17.997 | 15.365 | 16.67 | 14.234 | 14.19767 | 0.0274804832 | 0.0224920863 | 4 | 3.924478 | 24.222 | 2904.14 | 9.611605 | 9.64 | 9.628 | 0.037 | 0.0498 | 4.586
6 | ABULOB_clean | ABULOB_clean | MOFid数据库中无此结构 |  |  |  |  | Be | 4 | O32 | 1 | 3.813 | Be单核四面体 |  | 4.86958 | 4.16445 | 4.86236 | 1.31921 | 1184.81 | 898.121 | 0 | 0 | 0.5364 | 0.406607 | 0 | Be | Be | No |  | 1.31921 | 1746.89 | 92 | 8.5009 | 15.3652 | 13.374 | 1746.886 | 12 | 4 | 0 | 16 | 0 | 48 | 0 | 0 | 0 | 0 | 0 | 0 | 0 | 0 | 0 | 0 | 0 | 0 | 0 | 0.5217391 | 4.501269 | 32.81858 | 0.466999 | 0.0067740896 | 28.23561 | 0.107949 | 0.0170806855 | 28.30854 | 0.021988 | 0.1670266591 | 28.37757 | 0.042083 | 0.7793229393 | 28.92825 | 0.060046 | 1.895515 | 29.84496 | 0.219728 | 1.391158 | 29.37231 | 0.094274 | 3.678828 | 31.75939 | 0.087033 | 5.654879 | 34.19022 | 1.549602 | 4.501269 | 32.81858 | 0.466999 | 5.773959 | 31.85459 | 3.829229 | 5.054413 | 33.57151 | 0.80517 | 5.476243 | 33.65134 | 1.437173 | 0.2137364435 | 0.2137364435 | 28.58335 | 0.06092 | 0.9246150476 | 28.99109 | 0.115672 | 1.58327885 | 29.58685 | 0.079147 | 0.6516393209 | 18.81379 | 0.008278242 | 18.74351 | 0.086013 | 0.0819447779 | 18.74922 | 0.030909 | 0.2387071736 | 18.75633 | 0.024757 | 0.3847117277 | 18.81216 | 0.03288 | 0.5563165942 | 18.82287 | 0.047284 | 0.6516393209 | 18.81379 | 0.068496 | 0.7193423882 | 18.87266 | 0.055207 | 0.000171773 | 17.1773 | 28.2542 | 0.012398 | 8.34771e-06 | 0.834771 | 18.73303 | 4.287532 | 1.895515 | 29.823 | 30.162 | 29.583 | 29.724 | 29.382 | 28.2542 | 1.728488 | 1.681778 | 17 | 20.57726 | 16.534 | 67.78 | 18.73303 | 18.818 | 18.873 | 0.5563 | 0.7193 | 9.521
7 | ABUWOJ_clean | ABUWOJ_clean | [O-]C(=O)c1ccc(cc1)C(=O)[O-].[Zn][OH]1[Zn][OH]([Zn]1)[Zn] MOFid-v1.pcu.cat1;ABUWOJ_clean | [Zn][OH]1[Zn][OH]([Zn]1)[Zn] | [O-]C(=O)c1ccc(cc1)C(=O)[O-] | pcu | 1 | Zn | 4 | O32 | 1 | 3.158 | Zn4O 或 Zn桨轮 | 需人工确认 | 5.07969 | 4.03039 | 4.98773 | 1.15833 | 1745.23 | 1506.68 | 0 | 0 | 0.621 | 0.536118 | 0 | Zn | Zn | Yes | Zn | 1.15833 | 4518.16 | 224 | 14.4988 | 17.1659 | 18.1536 | 4518.158 | 16 | 4 | 96 | 56 | 0 | 56 | 0 | 0 | 16 | 0 | 0 | 0 | 0 | 0 | 0 | 0 | 0 | 0.4285714 | 0 | 0.25 | 4.790024 | 29.30962 | 0.501957 | 0.0036334285 | 25.36505 | 0.133622 | 0.0090712774 | 25.37173 | 0.05822 | 0.0914059889 | 25.42953 | 0.046922 | 0.4492094674 | 25.70347 | 0.043624 | 1.235246 | 26.38037 | 0.092593 | 0.8531815206 | 25.93215 | 0.087251 | 3.303918 | 28.0774 | 0.314802 | 7.901352 | 33.0765 | 0.497472 | 4.790024 | 29.30962 | 0.501957 | 8.434423 | 33.56853 | 0.421515 | 6.05241467 | 30.99712 | 0.854266 | 7.200185 | 31.68692 | 0.908232 | 0.1441926223 | 0.1441926223 | 25.47185 | 0.075006 | 0.6784818996 | 25.86325 | 0.101495 | 1.231868 | 26.24103 | 0.12549 | 0.4147533659 | 16.22289 | 0.0048453645 | 16.16865 | 0.082301 | 0.0490413705 | 16.14294 | 0.057721 | 0.1433296731 | 16.15936 | 0.04363 | 0.234761836 | 16.18754 | 0.044328 | 0.3485941927 | 16.19307 | 0.039199 | 0.4147533659 | 16.22289 | 0.04313 | 0.4513160787 | 16.23255 | 0.025039 | 9.14132e-05 | 9.14132 | 25.34033 | 0.01733696 | 4.89032e-06 | 0.489032 | 16.13528 | 4.645832 | 1.235246 | 27.098 | 28.576 | 26.418 | 26.3 | 26.005 | 25.34033 | 1.14384 | 1.091053 | 17.7 | 18.69268 | 15.938 | 85.45 | 16.13528 | 16.208 | 16.233 | 0.3486 | 0.4513 | 9.205
8 | ACAJIZ_clean | ACAJIZ_clean | [Cu][Cu].[O-]C(=O)CCCC(=O)[O-].n1ccc(cc1)CCc1ccncc1 MOFid-v1.rob.cat0;ACAJIZ_clean | [Cu][Cu] | [O-]C(=O)CCCC(=O)[O-].n1ccc(cc1)CCc1ccncc1 | rob | 0 | Cu | 5 | O32,N8 | 0.8 | 2.652 | Cu桨轮 (paddlewheel) | Cu-Cu ~2.6Å, 4×羧酸 | 6.1865 | 5.74044 | 6.1865 | 1.30148 | 981.157 | 753.879 | 0 | 0 | 0.4824 | 0.370656 | 0 | Cu | Cu | No |  | 1.30148 | 2916.84 | 232 | 25.667 | 13.076 | 8.725 | 2916.842 | 8 | 5 | 88 | 96 | 8 | 32 | 0 | 0 | 0 | 8 | 0 | 0 | 0 | 0 | 0 | 0 | 0 | 0.3793103 | 0.03448276 | 0.137931 | 2.507351 | 29.85319 | 0.635867 | 0.0016891867 | 24.73544 | 0.327742 | 0.0043166486 | 24.5871 | 0.151989 | 0.0428930955 | 24.56254 | 0.102914 | 0.2149998641 | 24.91549 | 0.244932 | 0.6307235219 | 25.6758 | 0.169836 | 0.428555499 | 25.38371 | 0.119937 | 1.72011 | 27.88107 | 0.160328 | 4.056848 | 33.51069 | 1.000918 | 2.507351 | 29.85319 | 0.635867 | 4.367999 | 35.04749 | 1.147296 | 3.108717 | 31.2087 | 0.214247 | 3.710863 | 32.94069 | 1.249511 | 0.0733553221 | 0.0733553221 | 24.07827 | 0.0924 | 0.353255826 | 24.72643 | 0.135072 | 0.6594017865 | 25.3565 | 0.228955 | 0.2523405874 | 15.82193 | 0.0030196856 | 15.56892 | 0.123622 | 0.0302683018 | 15.64248 | 0.052001 | 0.0892702753 | 15.66508 | 0.028175 | 0.1460865855 | 15.75092 | 0.061804 | 0.2120858893 | 15.74912 | 0.046308 | 0.2523405874 | 15.82193 | 0.075067 | 0.2752448515 | 15.79231 | 0.056735 | 4.27543e-05 | 4.27543 | 24.47856 | 0.01808961 | 3.05414e-06 | 0.305414 | 15.60653 | 2.433995 | 0.6307235219 | 26.461 | 27.919 | 25.652 | 25.812 | 25.325 | 24.47856 | 0.5878304264 | 0.5573681998 | 14.9 | 13.9988 | 16.373 | 141.81 | 15.60653 | 15.786 | 15.792 | 0.2121 | 0.2752 | 8.872
9 | ACAJOF_clean | ACAJOF_clean | C(Cc1ccncc1)Cc1ccncc1.[Cu][Cu].[O-]C(=O)CCCC(=O)[O-] MOFid-v1.rob.cat0;ACAJOF_clean | [Cu][Cu] | C(Cc1ccncc1)Cc1ccncc1.[O-]C(=O)CCCC(=O)[O-] | rob | 0 | Cu | 5 | O32,N8 | 0.8 | 2.652 | Cu桨轮 (paddlewheel) | Cu-Cu ~2.6Å, 4×羧酸 | 6.86398 | 6.10482 | 6.86398 | 1.21871 | 1121.27 | 920.046 | 0 | 0 | 0.513 | 0.420936 | 0 | Cu | Cu | No |  | 1.21871 | 3191.38 | 244 | 8.677 | 13.042 | 28.201 | 3191.378 | 8 | 5 | 92 | 104 | 8 | 32 | 0 | 0 | 0 | 8 | 0 | 0 | 0 | 0 | 0 | 0 | 0 | 0.3770492 | 0.03278689 | 0.1311475 | 2.765318 | 27.77079 | 0.391649 | 0.0012310277 | 22.95659 | 0.368278 | 0.0029615823 | 22.93739 | 0.300385 | 0.0293198067 | 23.05069 | 0.049261 | 0.1506720986 | 23.27808 | 0.100268 | 0.4806914139 | 23.89562 | 0.063407 | 0.315303909 | 23.66173 | 0.116417 | 1.659391 | 25.81249 | 0.101676 | 4.921067 | 32.81443 | 0.666114 | 2.765318 | 27.77079 | 0.391649 | 5.364538 | 33.78718 | 1.201129 | 3.609701 | 29.72782 | 0.479885 | 4.430371 | 31.98531 | 0.55363 | 0.0566528912 | 0.0566528912 | 22.45017 | 0.079207 | 0.2876363834 | 22.94152 | 0.07894 | 0.5794668 | 23.60434 | 0.08562 | 0.2257477108 | 14.98573 | 0.0025901392 | 14.88411 | 0.214688 | 0.0259312784 | 14.76405 | 0.065002 | 0.0780101546 | 14.84686 | 0.044234 | 0.1276682467 | 14.85627 | 0.054842 | 0.1891627059 | 14.97681 | 0.041632 | 0.2257477108 | 14.98573 | 0.064386 | 0.2501519456 | 15.02457 | 0.048429 | 2.91493e-05 | 2.91493 | 22.99711 | 0.0302597 | 2.63889e-06 | 0.263889 | 14.79323 | 2.708665 | 0.4806914139 | 25.194 | 26.845 | 23.882 | 24.854 | 23.612 | 22.99711 | 0.4513716072 | 0.4240385227 | 12.7 | 11.04605 | 16.704 | 176.82 | 14.79323 | 14.981 | 15.025 | 0.1892 | 0.2502 | 8.204
10 | ACIBOE_clean | ACIBOE_clean | [O-]C(=O)c1cc(cc(c1)C(=O)[O-])C(=O)[O-].[Zn][O]([Zn])[Zn] MOFid-v1.sab.cat0;ACIBOE_clean | [Zn][O]([Zn])[Zn] | [O-]C(=O)c1cc(cc(c1)C(=O)[O-])C(=O)[O-] | sab | 0 | Zn | 4 | O32 | 1 | 3.58 | Zn单核四面体 |  | 8.25776 | 7.03071 | 8.25776 | 1.10094 | 2063.01 | 1873.86 | 0 | 0 | 0.6554 | 0.595309 | 0 | Zn | Zn | Yes | Zn | 1.10094 | 3779.19 | 160 | 17.0713 | 17.0713 | 17.0713 | 3779.191 | 12 | 4 | 72 | 24 | 0 | 52 | 0 | 0 | 12 | 0 | 0 | 0 | 0 | 0 | 0 | 0 | 0 | 0.45 | 0 | 0.325 | 2.926638 | 22.46841 | 0.164346 | 0.0010086449 | 19.30603 | 0.320816 | 0.0025550341 | 19.43637 | 0.092225 | 0.0250904153 | 19.48357 | 0.034772 | 0.1263140639 | 19.59212 | 0.024183 | 0.3865334666 | 19.84602 | 0.04882 | 0.2555074049 | 19.7082 | 0.080049 | 1.335394 | 20.80016 | 0.037139 | 8.941485 | 30.12553 | 0.842662 | 2.926638 | 22.46841 | 0.164346 | 9.660410997 | 30.99518 | 1.298279 | 5.443981 | 25.23679 | 0.328333 | 7.874528 | 28.25363 | 0.52174 | 0.0612340221 | 0.0612340221 | 19.44667 | 0.026704 | 0.3091142361 | 19.66803 | 0.054992 | 0.6137060318 | 19.98518 | 0.050494 | 0.2729367085 | 12.80007 | 0.0031656085 | 12.77628 | 0.03511 | 0.0310634686 | 12.74233 | 0.039666 | 0.09246909 | 12.75001 | 0.018562 | 0.1524600147 | 12.77939 | 0.037511 | 0.2287638496 | 12.80705 | 0.034451 | 0.2729367085 | 12.80007 | 0.019405 | 0.3026124174 | 12.83022 | 0.028485 | 2.50266e-05 | 2.50266 | 19.43925 | 0.01118176 | 3.11873e-06 | 0.311873 | 12.74251 | 2.865404 | 0.3865334666 | 22.049 | 23.909 | 19.974 | 22.262 | 19.715 | 19.43925 | 0.3614430513 | 0.3252994445 | 8.4 | 8.024613 | 18.209 | 219.5 | 12.74251 | 12.804 | 12.83 | 0.2288 | 0.3026 | 6.697
11 | ACODON_clean | ACODON_clean | [O-]C(=O)c1ccc(cc1)P(=O)(c1ccc(cc1)C(=O)[O-])c1ccc(cc1)C(=O)[O-].[O-]C=O.[Tb] MOFid-v1.UNKNOWN,kgd.cat0;ACODON_clean | [Tb] | [O-]C(=O)c1ccc(cc1)P(=O)(c1ccc(cc1)C(=O)[O-])c1ccc(cc1)C(=O)[O-].[O-]C=O | UNKNOWN,kgd | 0 | Tb | 8 | O32 | 1 | 4.898 | Tb稀土高配位节点 | CN=8 | 7.1439 | 4.65537 | 7.12384 | 1.14924 | 1729.7 | 1505.09 | 0 | 0 | 0.598 | 0.520346 | 0 | Tb | Tb | No |  | 1.14924 | 3402.63 | 176 | 10.5573 | 14.4794 | 23.316 | 3402.626 | 4 | 5 | 86 | 50 | 0 | 32 | 0 | 0 | 0 | 0 | 0 | 0 | 0 | 0 | 0 | 0 | 0 | 0.4886364 | 0 | 0.1818182 | 4.63174 | 27.46618 | 0.220427 | 0.0027991308 | 24.24059 | 0.092842 | 0.0069125437 | 24.17528 | 0.079413 | 0.0701530823 | 24.26869 | 0.065071 | 0.3455450858 | 24.37148 | 0.084548 | 0.9580861982 | 24.42336 | 0.157558 | 0.6639106471 | 24.41163 | 0.229282 | 2.894015 | 25.78154 | 0.366919 | 8.264897 | 32.3406 | 1.153058 | 4.63174 | 27.46618 | 0.220427 | 8.885126 | 33.71372 | 2.130675 | 6.172325 | 29.90962 | 0.152056 | 7.554599 | 31.74162 | 1.10449 | 0.1233563839 | 0.1233563839 | 23.67804 | 0.072824 | 0.5911898666 | 23.89767 | 0.122126 | 1.104449 | 24.12009 | 0.168979 | 0.4182609121 | 15.27903 | 0.0049676609 | 15.24758 | 0.079286 | 0.0490240684 | 15.23394 | 0.026779 | 0.1455215362 | 15.26018 | 0.048223 | 0.2393741617 | 15.21549 | 0.058134 | 0.3539792808 | 15.22402 | 0.085127 | 0.4182609121 | 15.27903 | 0.036835 | 0.4618693171 | 15.28714 | 0.094531 | 7.03942e-05 | 7.03942 | 24.24227 | 0.01649401 | 4.97659e-06 | 0.497659 | 15.21737 | 4.508384 | 0.9580861982 | 25.67 | 27.559 | 24.461 | 24.991 | 24.402 | 24.24227 | 0.8879331159 | 0.8347298143 | 13.5 | 14.14507 | 16.627 | 102.25 | 15.21737 | 15.252 | 15.287 | 0.354 | 0.4619 | 9.025
12 | ACOGAB_clean | ACOGAB_clean | Br[Cd]Br.O=C(N1CCN(CCN(CCN(CC1)C(=O)Nc1ccncc1)C(=O)Nc1ccncc1)C(=O)Nc1ccncc1)Nc1ccncc1 MOFid-v1.lvt.cat0;ACOGAB_clean | Br[Cd]Br | O=C(N1CCN(CCN(CCN(CC1)C(=O)Nc1ccncc1)C(=O)Nc1ccncc1)C(=O)Nc1ccncc1)Nc1ccncc1 | lvt | 0 | Cd | 6 | N8,Br4 | 0 | 8.319 | Cd节点 (CN=6) | 需人工确认 | 5.20085 | 3.89327 | 4.84433 | 1.15458 | 1432.82 | 1240.99 | 0 | 0 | 0.5566 | 0.482082 | 0 | Cd | Cd | No |  | 1.15458 | 2660.54 | 174 | 9.9817 | 16.6382 | 17.0675 | 2660.539 | 2 | 6 | 64 | 72 | 24 | 8 | 0 | 0 | 0 | 0 | 0 | 0 | 0 | 0 | 0 | 0 | 0 | 0.3678161 | 0.137931 | 0.04597701 | 4.821829 | 33.11161 | 0.102803 | 0.0075609646 | 27.32604 | 0.077641 | 0.0189807961 | 27.36337 | 0.0452 | 0.1891889922 | 27.50791 | 0.061231 | 0.876726817 | 28.27251 | 0.056873 | 2.18785 | 29.83808 | 0.144224 | 1.614036 | 29.04758 | 0.151689 | 4.011377 | 31.60769 | 0.421902 | 6.567419 | 35.56796 | 1.694589 | 4.821829 | 33.11161 | 0.102803 | 6.916837 | 35.14526 | 1.879579 | 5.4844 | 34.62419 | 0.619852 | 6.131596 | 35.22914 | 1.043828 | 0.255550151 | 0.255550151 | 27.71923 | 0.041616 | 1.093571 | 28.54032 | 0.086434 | 1.860912 | 29.20577 | 0.178505 | 0.6559578237 | 18.18207 | 0.008443918 | 18.01394 | 0.0489 | 0.083675155 | 18.03658 | 0.022745 | 0.2415337156 | 18.09491 | 0.01707 | 0.3924836161 | 18.09141 | 0.05318 | 0.5624179164 | 18.16581 | 0.05494 | 0.6559578237 | 18.18207 | 0.054892 | 0.7175726573 | 18.16232 | 0.048333 | 0.000190069 | 19.0069 | 27.31575 | 0.005411312 | 8.4702e-06 | 0.84702 | 18.02999 | 4.566278 | 2.18785 | 29.4 | 29.712 | 29.04 | 29.447 | 29.053 | 27.31575 | 1.998661 | 1.932299 | 19.5 | 22.43973 | 16.086 | 62.3 | 18.02999 | 18.174 | 18.162 | 0.5624 | 0.7176 | 9.286
13 | ACOGEF_clean | ACOGEF_clean | I[Cd]I.O=C(N1CCN(CCN(CCN(CC1)C(=O)Nc1ccncc1)C(=O)Nc1ccncc1)C(=O)Nc1ccncc1)Nc1ccncc1 MOFid-v1.lvt.cat0;ACOGEF_clean | I[Cd]I | O=C(N1CCN(CCN(CCN(CC1)C(=O)Nc1ccncc1)C(=O)Nc1ccncc1)C(=O)Nc1ccncc1)Nc1ccncc1 | lvt | 0 | Cd | 6 | N8,I4 | 0 | 8.426 | Cd节点 (CN=6) | 需人工确认 | 5.20115 | 3.94888 | 4.8971 | 1.25952 | 1433.77 | 1138.35 | 0 | 0 | 0.5544 | 0.440168 | 0 | Cd | Cd | No |  | 1.25952 | 2686.72 | 174 | 9.8463 | 16.8512 | 17.2543 | 2686.72 | 2 | 6 | 64 | 72 | 24 | 8 | 0 | 0 | 0 | 0 | 0 | 0 | 0 | 0 | 0 | 0 | 0 | 0.3678161 | 0.137931 | 0.04597701 | 4.394185 | 33.56023 | 0.661404 | 0.0070687038 | 27.42829 | 0.111768 | 0.017596108 | 27.43442 | 0.046127 | 0.173424918 | 27.60144 | 0.047007 | 0.8040501281 | 28.3038 | 0.098516 | 2.012897 | 29.8542 | 0.105588 | 1.484972 | 29.11294 | 0.155286 | 3.684895 | 32.39317 | 0.235045 | 5.96899 | 36.9216 | 1.786363 | 4.394185 | 33.56023 | 0.661404 | 6.321665 | 36.90034 | 1.949841 | 4.998096 | 34.3164 | 0.974005 | 5.633731552 | 34.15377 | 1.577753 | 0.232140223 | 0.232140223 | 27.75102 | 0.039944 | 0.9941298053 | 28.56768 | 0.09824 | 1.692481 | 29.33228 | 0.12943 | 0.5958958989 | 18.14523 | 0.0078015001 | 18.01414 | 0.07918 | 0.0758239726 | 18.02714 | 0.019677 | 0.2206305772 | 18.05825 | 0.053525 | 0.3568848926 | 18.10664 | 0.076291 | 0.5157912835 | 18.16218 | 0.057961 | 0.5958958989 | 18.14523 | 0.076707 | 0.6567482539 | 18.18775 | 0.011737 | 0.000176888 | 17.6888 | 27.41008 | 0.00843328 | 7.73568e-06 | 0.773568 | 18.01034 | 4.162045 | 2.012897 | 29.542 | 29.788 | 29.184 | 29.656 | 29.09 | 27.41008 | 1.839472 | 1.780756 | 19.5 | 22.86651 | 16.083 | 65.21 | 18.01034 | 18.154 | 18.188 | 0.5158 | 0.6567 | 9.4
14 | ACOLOV_clean | ACOLOV_clean | [Cd].[O-]C(=O)c1ccc(cc1)OCC(COc1ccc(cc1)C(=O)[O-])(COc1ccc(cc1)C(=O)[O-])COCC(COc1ccc(cc1)C(=O)[O-])(COc1ccc(cc1)C(=O)[O-])COc1ccc(cc1)C(=O)[O-] MOFid-v1.sra,UNKNOWN.cat0;ACOLOV_clean | [Cd] | [O-]C(=O)c1ccc(cc1)OCC(COc1ccc(cc1)C(=O)[O-])(COc1ccc(cc1)C(=O)[O-])COCC(COc1ccc(cc1)C(=O)[O-])(COc1ccc(cc1)C(=O)[O-])COc1ccc(cc1)C(=O)[O-] | sra,UNKNOWN | 0 | Cd | 4 | O40 | 1 | 3.426 | Cd单核四面体 |  | 8.42183 | 5.53552 | 8.41851 | 0.863411 | 2226.99 | 2579.3 | 0 | 0 | 0.6794 | 0.786879 | 0 | Cd | Cd | Yes | Cd | 0.863411 | 10047.8 | 456 | 11.367 | 24.373 | 36.596 | 10047.78 | 12 | 4 | 208 | 160 | 0 | 76 | 0 | 0 | 0 | 0 | 0 | 0 | 0 | 0 | 0 | 0 | 0 | 0.4561404 | 0 | 0.1666667 | 3.704981 | 21.93814 | 0.277017 | 0.0013264689 | 19.72076 | 0.220747 | 0.0033081968 | 19.67646 | 0.131243 | 0.0330909003 | 19.66718 | 0.020547 | 0.165719923 | 19.81349 | 0.09413 | 0.5069510107 | 19.98452 | 0.248733 | 0.3389335338 | 19.98317 | 0.226732 | 1.762738 | 20.87695 | 0.11824 | 12.97159 | 31.45178 | 0.789122 | 3.704981 | 21.93814 | 0.277017 | 14.15694 | 32.25109 | 1.101352 | 7.169293 | 24.52376 | 0.27073 | 11.15333 | 29.35413 | 0.242025 | 0.08100584 | 0.08100584 | 19.36273 | 0.053446 | 0.4044173273 | 19.57134 | 0.041925 | 0.7865379825 | 19.7895 | 0.081862 | 0.3454363577 | 12.52241 | 0.0039711122 | 12.47135 | 0.059495 | 0.0391681567 | 12.46737 | 0.037488 | 0.117343048 | 12.51718 | 0.063878 | 0.1938909573 | 12.5239 | 0.033721 | 0.2882023202 | 12.54031 | 0.04497 | 0.3454363577 | 12.52241 | 0.071346 | 0.3801989023 | 12.52807 | 0.038969 | 3.31482e-05 | 3.31482 | 19.68093 | 0.01220464 | 3.94811e-06 | 0.394811 | 12.48645 | 3.623975 | 0.5069510107 | 22.147 | 23.816 | 20.083 | 22.542 | 19.927 | 19.68093 | 0.4738601104 | 0.4259451707 | 8.8 | 8.395967 | 18.005 | 172.51 | 12.48645 | 12.531 | 12.528 | 0.2882 | 0.3802 | 7.194
15 | ACUBAB_clean | ACUBAB_clean | MOFid数据库中无此结构 |  |  |  |  | Zn | 4 | O32 | 1 | 3.496 | Zn4O 或 Zn桨轮 | 需人工确认 | 6.48174 | 4.30295 | 6.47204 | 2.30944 | 1238.98 | 536.484 | 0 | 0 | 0.5252 | 0.227414 | 0 | Zn | Zn | Yes | Zn | 2.30944 | 1622.68 | 78 | 8.8775 | 8.8775 | 23.775 | 1622.679 | 16 | 4 | 0 | 0 | 0 | 48 | 0 | 0 | 16 | 0 | 0 | 0 | 0 | 0 | 0 | 0 | 0 | 0 | 0 | 0.6153846 | 0.9952024044 | 23.67356 | 0.194348 | 0.0005155948 | 20.95854 | 0.11721 | 0.0013147389 | 21.06324 | 0.074484 | 0.0131939091 | 21.08034 | 0.027509 | 0.0652623335 | 21.20715 | 0.039196 | 0.19244588 | 21.57316 | 0.061929 | 0.1303820615 | 21.43033 | 0.057324 | 0.5780667275 | 22.60638 | 0.04022 | 2.213496 | 27.58606 | 0.532357 | 0.9952024044 | 23.67356 | 0.194348 | 2.437018 | 28.09762 | 0.92133 | 1.439695201 | 25.21838 | 0.328251 | 1.926241 | 26.86706 | 0.545245 | 0.0282837781 | 0.0282837781 | 21.41 | 0.057784 | 0.1365586762 | 21.65323 | 0.036708 | 0.2607234182 | 21.89882 | 0.082262 | 0.1155256224 | 14.2775 | 0.0013889491 | 14.22766 | 0.018685 | 0.0135259167 | 14.22482 | 0.04368 | 0.0401335965 | 14.25494 | 0.036123 | 0.0659723147 | 14.26535 | 0.013344 | 0.0970749728 | 14.26835 | 0.017257 | 0.1155256224 | 14.2775 | 0.041197 | 0.1273989776 | 14.27578 | 0.002634 | 1.32003e-05 | 1.32003 | 21.04176 | 0.00170477 | 1.36227e-06 | 0.136227 | 14.21705 | 0.9669186263 | 0.19244588 | 23.473 | 25.407 | 21.712 | 23.301 | 21.404 | 21.04176 | 0.1792519709 | 0.1641621019 | 9.9 | 9.689929 | 17.567 | 417.3 | 14.21705 | 14.273 | 14.276 | 0.0971 | 0.1274 | 6.825
16 | ACUFEK_clean | ACUFEK_clean | [Cu][Cu].[O-]C(=O)c1ccc(cc1)C1=NC(=[N]=C([N]1)c1ccc(cc1)C(=O)[O-])c1ccc(cc1)C(=O)[O-] MOFid-v1.tbo.cat1;ACUFEK_clean | [Cu][Cu] | [O-]C(=O)c1ccc(cc1)C1=NC(=[N]=C([N]1)c1ccc(cc1)C(=O)[O-])c1ccc(cc1)C(=O)[O-] | tbo | 1 | Cu | 4 | O32 | 1 | 2.648 | Cu桨轮 (paddlewheel) | Cu-Cu ~2.6Å, 4×羧酸 | 15.55627 | 9.00897 | 15.55627 | 0.559431 | 2205.12 | 3941.72 | 0 | 0 | 0.787 | 1.40679 | 0 | Cu | Cu | Yes | Cu | 0.559431 | 25346.3 | 744 | 32.968 | 32.968 | 32.9757 | 25346.31 | 24 | 5 | 384 | 192 | 48 | 96 | 0 | 0 | 0 | 24 | 0 | 0 | 0 | 0 | 0 | 0 | 0 | 0.516129 | 0.06451613 | 0.1290323 | 1.916635 | 16.98944 | 0.24372 | 0.0007541852 | 17.66374 | 0.992149 | 0.0017941176 | 17.04769 | 0.567095 | 0.0184681684 | 16.89243 | 0.207916 | 0.0950203074 | 16.91088 | 0.095323 | 0.2799127884 | 16.89204 | 0.10818 | 0.1870309005 | 17.00783 | 0.114492 | 0.9541075045 | 17.04924 | 0.248271 | 21.72205 | 23.19912 | 0.508024 | 1.916635 | 16.98944 | 0.24372 | 26.8556 | 28.27265 | 0.634938 | 3.94307 | 17.39794 | 0.140502 | 12.7583 | 20.70824 | 0.129226 | 0.0581354988 | 0.0581354988 | 15.83642 | 0.127875 | 0.2865833456 | 15.84553 | 0.093152 | 0.5738178201 | 15.90688 | 0.120711 | 0.3087170414 | 9.94156 | 0.0034242818 | 9.84699 | 0.12427 | 0.0343692965 | 9.93314 | 0.045102 | 0.1038105466 | 9.91563 | 0.05436 | 0.1697970663 | 9.93937 | 0.057724 | 0.2558374171 | 9.92054 | 0.049235 | 0.3087170414 | 9.94156 | 0.067606 | 0.3410205263 | 9.89386 | 0.044189 | 1.87585e-05 | 1.87585 | 16.94692 | 0.03525817 | 3.45544e-06 | 0.345544 | 9.92742 | 1.8585 | 0.2799127884 | 18.601 | 20.321 | 16.495 | 18.988 | 16.937 | 16.94692 | 0.26144462 | 0.2217772896 | 5.5 | 5.428686 | 21.115 | 310.03 | 9.92742 | 9.931 | 9.894 | 0.2558 | 0.341 | 7.02
17 | ACUJOZ_manual | ACUJOZ_manual | * MOFid-v1.NA.NA;ACUJOZ_manual | * |  |  |  | Cr,Cu | 3 | O24 | 1 | 8.491 | Cr节点 (CN=3) | 需人工确认 | 11.50806 | 7.82539 | 10.51641 | 0.694288 | 2343.63 | 3375.59 | 0 | 0 | 0.739 | 1.0644 | 0 | Cu,Cr | Cu | Yes | Cu,Cr | 0.694288 | 40086.5 | 1278 | 46.582 | 46.582 | 21.332 | 40086.53 | 72 | 5 | 648 | 288 | 0 | 270 | 0 | 0 | 0 | 54 | 0 | 0 | 0 | 18 | 0 | 0 | 0 | 0.5070423 | 0 | 0.2112676 | 2.076831 | 18.06259 | 0.13646 | 0.0007690702 | 17.11315 | 0.27452 | 0.002000537 | 17.36145 | 0.231795 | 0.0201962953 | 17.30604 | 0.114157 | 0.1003263646 | 17.33746 | 0.067711 | 0.3033853465 | 17.43554 | 0.090425 | 0.2021222557 | 17.32182 | 0.092368 | 1.002609 | 17.57198 | 0.19515 | 16.55662 | 25.76739 | 0.198247 | 2.076831 | 18.06259 | 0.13646 | 19.44953 | 28.41207 | 0.708517 | 4.343638 | 18.7283 | 0.167913 | 11.34404 | 21.86446 | 0.250976 | 0.0588860726 | 0.0588860726 | 16.83756 | 0.151939 | 0.2954142238 | 16.8826 | 0.166341 | 0.5757948862 | 16.99273 | 0.159494 | 0.2921285222 | 10.74123 | 0.0033632649 | 10.7067 | 0.037536 | 0.0329924531 | 10.76373 | 0.013376 | 0.098492887 | 10.73549 | 0.027787 | 0.1640326992 | 10.7392 | 0.020458 | 0.242752906 | 10.70552 | 0.036106 | 0.2921285222 | 10.74123 | 0.040961 | 0.3238262646 | 10.71226 | 0.042737 | 2.01258e-05 | 2.01258 | 17.25386 | 0.008003124 | 3.31325e-06 | 0.331325 | 10.73466 | 2.017945 | 0.3033853465 | 19.323 | 21.108 | 17.101 | 19.76 | 17.365 | 17.25386 | 0.2831890512 | 0.2444992739 | 6.2 | 6.074338 | 20.018 | 283.2 | 10.73466 | 10.723 | 10.712 | 0.2428 | 0.3238 | 6.519
18 | ADARAA_clean | ADARAA_clean | [Co]O[Co].[O-]C(=O)c1cc(cc(c1)C1=C2C=CC3=[N]2[Co]24n5c1ccc5C(=C1[N]2=C(C=C1)C(=c1n4c(=C3c2c(Br)cccc2Br)cc1)c1cc(cc(c1)C(=O)[O-])C(=O)[O-])c1c(Br)cccc1Br)C(=O)[O-] MOFid-v1.nbo,tfb.cat0;ADARAA_clean | [Co]O[Co] | [O-]C(=O)c1cc(cc(c1)C1=C2C=CC3=[N]2[Co]24n5c1ccc5C(=C1[N]2=C(C=C1)C(=c1n4c(=C3c2c(Br)cccc2Br)cc1)c1cc(cc(c1)C(=O)[O-])C(=O)[O-])c1c(Br)cccc1Br)C(=O)[O-] | nbo,tfb | 0 | Co | 5 | O24,N8 | 0.75 | 9.771 | Co节点 (CN=5) | 需人工确认 | 12.29205 | 5.40077 | 12.29205 | 0.881935 | 2191.85 | 2485.27 | 7.83761 | 8.88684 | 0.6948 | 0.787813 | 0 | Co | Co | Yes | Co | 0.881935 | 58433.7 | 2112 | 38.805 | 38.805 | 38.805 | 58433.66 | 72 | 6 | 1152 | 480 | 96 | 216 | 0 | 0 | 0 | 0 | 0 | 72 | 0 | 0 | 0 | 0 | 0 | 0.5454545 | 0.04545455 | 0.1022727 | 3.376559 | 23.23905 | 0.438517 | 0.001747081 | 22.54855 | 0.088513 | 0.0045014241 | 22.46575 | 0.142881 | 0.043983779 | 22.58097 | 0.115108 | 0.2163171113 | 22.65631 | 0.188673 | 0.6237614033 | 22.69695 | 0.132832 | 0.4310398742 | 22.67452 | 0.20565 | 1.912128 | 23.02603 | 0.213563 | 11.64383 | 24.55055 | 0.43807 | 3.376559 | 23.23905 | 0.438517 | 13.79439 | 27.67785 | 0.307333 | 5.446035 | 23.35078 | 0.582973 | 8.789006 | 23.46755 | 0.537301 | 0.0880816242 | 0.0880816242 | 21.70572 | 0.069865 | 0.4314690723 | 21.77996 | 0.215256 | 0.8128560153 | 21.95583 | 0.133597 | 0.3240426022 | 13.37909 | 0.0037603163 | 13.37235 | 0.178942 | 0.0378570734 | 13.36588 | 0.060859 | 0.1105835891 | 13.39226 | 0.073874 | 0.1830632838 | 13.34985 | 0.079782 | 0.2723500136 | 13.39352 | 0.058924 | 0.3240426022 | 13.37909 | 0.075556 | 0.3614388999 | 13.33759 | 0.067913 | 4.40522e-05 | 4.40522 | 22.53991 | 0.01867501 | 3.76167e-06 | 0.376167 | 13.40292 | 3.288478 | 0.6237614033 | 24.075 | 26.162 | 22.257 | 23.805 | 22.676 | 22.53991 | 0.5797776243 | 0.5356797791 | 11.5 | 11.71081 | 17.069 | 144 | 13.40292 | 13.386 | 13.338 | 0.2724 | 0.3614 | 9.137
19 | ADASAB_charged | ADASAB_charged | [O-]C(=O)c1ccc(cc1)c1cc(cc(c1)c1ccc(cc1)C(=O)[O-])C1=NN=N[N]1.[O][Cu]([O]([Cu]([O])[O])[Cu]([O])[O])[O].[O][Cu][Cu][O] MOFid-v1.ntt.cat0;ADASAB_charged | [O][Cu]([O]([Cu]([O])[O])[Cu]([O])[O])[O].[O][Cu][Cu][O] | [O-]C(=O)c1ccc(cc1)c1cc(cc(c1)c1ccc(cc1)C(=O)[O-])C1=NN=N[N]1 | ntt | 0 | Cu | 5 | O40 | 1 | 2.666 | Cu桨轮 (paddlewheel) | Cu-Cu ~2.6Å, 4×羧酸 | 22.82402 | 13.49014 | 22.78048 | 0.343942 | 1661.07 | 4829.51 | 0 | 0 | 0.8736 | 2.53996 | 0 | Cu | Cu | Yes | Cu | 0.343942 | 65324.1 | 1088 | 45.206 | 45.206 | 45.206 | 65324.07 | 48 | 5 | 504 | 264 | 96 | 176 | 0 | 0 | 0 | 48 | 0 | 0 | 0 | 0 | 0 | 0 | 0 | 0.4632353 | 0.08823529 | 0.1617647 | 0.8405339896 | 12.25745 | 0.109284 | 0.0002882429 | 11.70009 | 0.755438 | 0.0007893421 | 11.95432 | 0.450205 | 0.008221574 | 12.08422 | 0.190701 | 0.0409881382 | 12.13081 | 0.024165 | 0.1235763764 | 12.12425 | 0.179099 | 0.082805529 | 12.16006 | 0.111873 | 0.4146425631 | 12.19201 | 0.161903 | 11.37214 | 14.83301 | 0.148833 | 0.8405339896 | 12.25745 | 0.109284 | 29.97131 | 18.34364 | 0.106448 | 1.678864 | 12.44335 | 0.232357 | 4.648531 | 13.1302 | 0.288566 | 0.0351966735 | 0.0351966735 | 11.23747 | 0.126106 | 0.1764948137 | 11.29203 | 0.121832 | 0.355186186 | 11.34088 | 0.094888 | 0.2439850374 | 6.98157 | 0.002594186 | 7.0413 | 0.225152 | 0.0275974085 | 6.95859 | 0.067588 | 0.0806976605 | 6.95387 | 0.04221 | 0.1361836767 | 6.95158 | 0.05518 | 0.2043745524 | 6.98062 | 0.051715 | 0.2439850374 | 6.98157 | 0.06912 | 0.2694730992 | 6.93293 | 0.02062 | 8.20178e-06 | 0.820178 | 12.11407 | 0.02272981 | 2.71385e-06 | 0.271385 | 6.95078 | 0.8053373161 | 0.1235763764 | 13.384 | 13.527 | 13.631 | 12.994 | 12.138 | 12.11407 | 0.1153548024 | 0.0883797029 | 3 | 3.022194 | 27.982 | 747.61 | 6.95078 | 6.981 | 6.933 | 0.2044 | 0.2695 | 5.163
20 | ADASEF_clean | ADASEF_clean | [Cu][Cu].[Cu][O]([Cu])[Cu].[O-]C(=O)c1cc(cc(c1)c1ccc(cc1)C1=NN=N[N]1)C(=O)[O-] MOFid-v1.ntt.cat0;ADASEF_clean | [Cu][Cu].[Cu][O]([Cu])[Cu] | [O-]C(=O)c1cc(cc(c1)c1ccc(cc1)C1=NN=N[N]1)C(=O)[O-] | ntt | 0 | Cu | 4 | O32 | 1 | 2.676 | Cu桨轮 (paddlewheel) | Cu-Cu ~2.6Å, 4×羧酸 | 21.62414 | 10.92309 | 17.5655 | 0.435607 | 1820.41 | 4179.02 | 0 | 0 | 0.8462 | 1.94258 | 0 | Cu | Cu | Yes | Cu | 0.435607 | 40224.7 | 776 | 38.4594 | 38.4594 | 38.4594 | 40224.67 | 48 | 5 | 360 | 168 | 96 | 104 | 0 | 0 | 0 | 48 | 0 | 0 | 0 | 0 | 0 | 0 | 0 | 0.4639175 | 0.1237113 | 0.1340206 | 1.549529447 | 16.91675 | 0.108278 | 0.0006501143 | 17.67021 | 0.31869 | 0.0017475376 | 18.46095 | 0.772038 | 0.0181937237 | 18.16413 | 0.231087 | 0.0902028864 | 18.09305 | 0.204936 | 0.2629437546 | 17.68199 | 0.166425 | 0.1753811284 | 17.87089 | 0.246229 | 0.8278570761 | 17.08895 | 0.263127 | 12.75394 | 16.14747 | 0.338533 | 1.549529447 | 16.91675 | 0.108278 | 28.42585 | 19.4966 | 0.391534 | 2.869413 | 16.6419 | 0.182773 | 6.761475 | 16.58144 | 0.304054 | 0.052242276 | 0.052242276 | 16.01104 | 0.24539 | 0.2603831003 | 15.76723 | 0.184318 | 0.5099151673 | 15.58031 | 0.147257 | 0.283931264 | 9.23917 | 0.0034552723 | 9.38777 | 0.206853 | 0.0321380123 | 9.2728 | 0.143437 | 0.0954417084 | 9.2749 | 0.11954 | 0.1589576867 | 9.2721 | 0.066476 | 0.2392060532 | 9.2309 | 0.081198 | 0.283931264 | 9.23917 | 0.108157 | 0.3167345536 | 9.18548 | 0.058323 | 1.82391e-05 | 1.82391 | 18.26906 | 0.04196568 | 3.21578e-06 | 0.321578 | 9.280116 | 1.497287171 | 0.2629437546 | 19.041 | 21.331 | 16.824 | 18.967 | 17.882 | 18.26906 | 0.2447500309 | 0.2107014786 | 5.5 | 5.67175 | 21.229 | 326.41 | 9.280116 | 9.235 | 9.185 | 0.2392 | 0.3167 | 8.989
21 | ADATAC_clean | ADATAC_clean | [O-]C(=O)c1cc(N=Nc2ccc(cc2)OCc2cc(COc3ccc(cc3)N=Nc3cc(cc(c3)C(=O)[O-])C(=O)[O-])cc(c2)COc2ccc(cc2)N=Nc2cc(cc(c2)C(=O)[O-])C(=O)[O-])cc(c1)C(=O)[O-].[Zn][Zn] MOFid-v1.ERROR,ntt.cat0;ADATAC_clean | [Zn][Zn] | [O-]C(=O)c1cc(N=Nc2ccc(cc2)OCc2cc(COc3ccc(cc3)N=Nc3cc(cc(c3)C(=O)[O-])C(=O)[O-])cc(c2)COc2ccc(cc2)N=Nc2cc(cc(c2)C(=O)[O-])C(=O)[O-])cc(c1)C(=O)[O-] | ntt | 0 | Zn | 4 | O32 | 1 | 2.984 | Zn4O 或 Zn桨轮 | 需人工确认 | 26.33515 | 10.27637 | 16.37091 | 0.33727 | 1729.95 | 5129.28 | 0 | 0 | 0.871 | 2.5825 | 0 | Zn | Zn | Yes | Zn | 0.33727 | 45807.9 | 840 | 40.1623 | 40.1623 | 40.1623 | 45807.94 | 24 | 5 | 408 | 240 | 48 | 120 | 0 | 0 | 24 | 0 | 0 | 0 | 0 | 0 | 0 | 0 | 0 | 0.4857143 | 0.05714286 | 0.1428571 | 1.566004 | 15.34254 | 0.313921 | 0.0007415889 | 17.71815 | 0.480362 | 0.0018357013 | 17.70115 | 0.730595 | 0.0188578545 | 17.60951 | 0.222649 | 0.0884833833 | 17.22678 | 0.149162 | 0.2674599635 | 17.25181 | 0.240522 | 0.1806274216 | 17.45985 | 0.262999 | 0.8215816701 | 16.21189 | 0.158355 | 15.96531 | 15.44765 | 0.163307 | 1.566004 | 15.34254 | 0.313921 | 41.07616 | 20.36485 | 0.497972 | 2.953224 | 15.29614 | 0.30468 | 7.53003 | 15.55267 | 0.221729 | 0.0568358065 | 0.0568358065 | 14.85432 | 0.123464 | 0.2793662277 | 14.60848 | 0.121645 | 0.5618471289 | 14.49705 | 0.19647 | 0.3263152563 | 8.38816 | 0.0038605616 | 8.38245 | 0.348751 | 0.0372352883 | 8.44719 | 0.164719 | 0.1114317994 | 8.41649 | 0.050403 | 0.1854681703 | 8.43346 | 0.082805 | 0.2733948245 | 8.38838 | 0.056183 | 0.3263152563 | 8.38816 | 0.032577 | 0.3677550315 | 8.37612 | 0.111402 | 1.84941e-05 | 1.84941 | 17.76504 | 0.04861574 | 3.69568e-06 | 0.369568 | 8.475339 | 1.509168 | 0.2674599635 | 17.805 | 19.714 | 16.301 | 17.4 | 17.313 | 17.76504 | 0.248602109 | 0.210624157 | 4.9 | 5.004248 | 22.31 | 325.95 | 8.475339 | 8.388 | 8.376 | 0.2734 | 0.3678 | 9.29
22 | ADATEG_manual | ADATEG_manual | [Cu][Cu].[O-]C(=O)c1ccc(cc1)c1cc(C#Cc2ccc(cc2)N(c2ccc(cc2)C#Cc2cc(cc(c2)c2ccc(cc2)C(=O)[O-])c2ccc(cc2)C(=O)[O-])c2ccc(cc2)C#Cc2cc(cc(c2)c2ccc(cc2)C(=O)[O-])c2ccc(cc2)C(=O)[O-])cc(c1)c1ccc(cc1)C(=O)[O-] MOFid-v1.ERROR,ntt.cat0;ADATEG_manual | [Cu][Cu] | [O-]C(=O)c1ccc(cc1)c1cc(C#Cc2ccc(cc2)N(c2ccc(cc2)C#Cc2cc(cc(c2)c2ccc(cc2)C(=O)[O-])c2ccc(cc2)C(=O)[O-])c2ccc(cc2)C#Cc2cc(cc(c2)c2ccc(cc2)C(=O)[O-])c2ccc(cc2)C(=O)[O-])cc(c1)c1ccc(cc1)C(=O)[O-] | ntt | 0 | Cu | 5 | O32,Cu8 | 0.8 | 13.295 | Cu节点 (CN=5) | 需人工确认 | 27.33782 | 13.33904 | 27.33782 | 0.238777 | 1473.42 | 6170.7 | 0 | 0 | 0.896 | 3.75246 | 0 | Cu | Cu | Yes | Cu | 0.238777 | 80721.6 | 1160 | 48.5104 | 48.5104 | 48.5104 | 80721.56 | 24 | 5 | 672 | 360 | 8 | 96 | 0 | 0 | 0 | 24 | 0 | 0 | 0 | 0 | 0 | 0 | 0 | 0.5793103 | 0.006896552 | 0.08275862 | 1.041409 | 11.58586 | 0.164773 | 0.0003790759 | 11.12924 | 1.308244 | 0.0010209203 | 11.09321 | 1.091095 | 0.0100265572 | 11.30792 | 0.28379 | 0.0507272457 | 11.39121 | 0.236989 | 0.1531173653 | 11.4349 | 0.06478 | 0.1004034173 | 11.4531 | 0.116449 | 0.516892369 | 11.46968 | 0.15463 | 13.5105 | 13.38686 | 0.263407 | 1.041409 | 11.58586 | 0.164773 | 44.18885 | 17.73669 | 0.404063 | 2.06677 | 11.62742 | 0.084351 | 5.631994 | 12.1579 | 0.146817 | 0.0463592576 | 0.0463592576 | 10.50347 | 0.08713 | 0.2308382601 | 10.56457 | 0.087001 | 0.4622485802 | 10.61692 | 0.119777 | 0.3324616125 | 6.51793 | 0.0035615902 | 6.49576 | 0.141112 | 0.0367703608 | 6.57129 | 0.07697 | 0.1105092358 | 6.51617 | 0.072009 | 0.1855834917 | 6.54489 | 0.044726 | 0.2796546187 | 6.51493 | 0.069106 | 0.3324616125 | 6.51793 | 0.029369 | 0.3703864318 | 6.55669 | 0.059401 | 1.02117e-05 | 1.02117 | 11.42869 | 0.01457052 | 3.71275e-06 | 0.371275 | 6.535432 | 0.9950500748 | 0.1531173653 | 12.392 | 11.981 | 13.1 | 12.094 | 11.426 | 11.42869 | 0.1430908081 | 0.1067581077 | 2.7 | 2.750441 | 29.613 | 620.28 | 6.535432 | 6.516 | 6.557 | 0.2797 | 0.3704 | 4.893
23 | ADATIK_clean | ADATIK_clean | O=C(c1ccc(cc1)C1=NN=N[N]1)Nc1cc(cc(c1)C(=O)[O-])C(=O)[O-].O=C(c1ccc(cc1)C1=N[N]N=N1)Nc1cc(cc(c1)C(=O)[O-])C(=O)[O-].[Cu][Cu].[Cu][O]([Cu])[Cu] MOFid-v1.ntt.cat0;ADATIK_clean | [Cu][Cu].[Cu][O]([Cu])[Cu] | O=C(c1ccc(cc1)C1=NN=N[N]1)Nc1cc(cc(c1)C(=O)[O-])C(=O)[O-].O=C(c1ccc(cc1)C1=N[N]N=N1)Nc1cc(cc(c1)C(=O)[O-])C(=O)[O-] | ntt | 0 | Cu | 4 | O20,N7 | 0.74 | 2.627 | Cu桨轮 (paddlewheel) | Cu-Cu ~2.6Å, 4×羧酸 | 24.55082 | 12.17426 | 18.62931 | 0.377577 | 1712.52 | 4535.57 | 0 | 0 | 0.8764 | 2.32112 | 0 | Cu | Cu | Yes | Cu | 0.377577 | 50948.1 | 872 | 41.557 | 41.557 | 41.6393 | 50948.09 | 48 | 5 | 384 | 192 | 120 | 128 | 0 | 0 | 0 | 48 | 0 | 0 | 0 | 0 | 0 | 0 | 0 | 0.440367 | 0.1376147 | 0.146789 | 1.230892569 | 15.3464 | 0.115136 | 0.0005481422 | 16.57023 | 1.952886 | 0.001346617 | 16.54878 | 0.747166 | 0.014199904 | 16.72441 | 0.178756 | 0.068689554 | 16.66675 | 0.140622 | 0.2029835279 | 16.57855 | 0.094867 | 0.1352797666 | 16.49985 | 0.308222 | 0.6375213085 | 15.90376 | 0.415176 | 11.62719 | 15.23916 | 0.200441 | 1.230892569 | 15.3464 | 0.115136 | 28.1289 | 17.26431 | 0.182224 | 2.349329 | 15.09157 | 0.445057 | 5.806973 | 15.34952 | 0.535358 | 0.0447094121 | 0.0447094121 | 14.23572 | 0.116563 | 0.2217049576 | 14.09707 | 0.267284 | 0.437212024 | 13.98143 | 0.191747 | 0.2678861531 | 8.13403 | 0.0029677368 | 8.29269 | 0.381565 | 0.0303765728 | 8.09079 | 0.228443 | 0.0900127169 | 8.16425 | 0.069425 | 0.1487890978 | 8.13166 | 0.08109 | 0.2232242179 | 8.13226 | 0.05215 | 0.2678861531 | 8.13403 | 0.12347 | 0.2956549502 | 8.09634 | 0.079624 | 1.38009e-05 | 1.38009 | 16.79549 | 0.0767122 | 2.99673e-06 | 0.299673 | 8.177665 | 1.186183 | 0.2029835279 | 17.535 | 19.392 | 15.942 | 17.271 | 16.582 | 16.79549 | 0.1887836239 | 0.1582741158 | 4.5 | 4.60532 | 22.998 | 427.26 | 8.177665 | 8.133 | 8.096 | 0.2232 | 0.2957 | 8.618
24 | ADATOQ_clean | ADATOQ_clean | * MOFid-v1.NA.NA;ADATOQ_clean | * |  |  |  | Ag | 4 | N32 | 0 | 11.499 | Ag单核四面体 |  | 10.5421 | 9.07611 | 10.5421 | 0.632077 | 2324.74 | 3677.95 | 0 | 0 | 0.7278 | 1.15144 | 0 | Ag | Ag | Yes | Ag | 0.632077 | 16952 | 692 | 25.6886 | 25.6886 | 25.6886 | 16952.01 | 12 | 4 | 312 | 288 | 80 | 0 | 0 | 0 | 0 | 0 | 0 | 0 | 0 | 0 | 0 | 0 | 0 | 0.4508671 | 0.1156069 | 0 | 3.410832 | 22.1955 | 0.247585 | 0.0017543341 | 23.06681 | 0.464663 | 0.003939503 | 22.66351 | 0.347542 | 0.0433066372 | 22.87626 | 0.256416 | 0.2118900894 | 22.76183 | 0.187379 | 0.6301438057 | 23.011 | 0.235357 | 0.4231199789 | 22.84252 | 0.170458 | 1.960735 | 22.80019 | 0.225461 | 18.29113 | 25.35571 | 0.250303 | 3.410832 | 22.1955 | 0.247585 | 21.5116 | 29.82143 | 0.649701 | 5.736034 | 20.87762 | 0.376171 | 11.53361 | 20.77767 | 0.378973 | 0.0865481842 | 0.0865481842 | 20.96641 | 0.072036 | 0.4307975154 | 21.13436 | 0.227061 | 0.8448513682 | 21.11918 | 0.094247 | 0.3377806115 | 12.50992 | 0.0039364035 | 12.39338 | 0.567433 | 0.0378762601 | 12.57001 | 0.188537 | 0.1144346582 | 12.57642 | 0.091892 | 0.1886777071 | 12.51515 | 0.032419 | 0.2891086874 | 12.54948 | 0.094113 | 0.3377806115 | 12.50992 | 0.059408 | 0.3758707392 | 12.46724 | 0.072317 | 4.2541e-05 | 4.2541 | 22.74807 | 0.02290615 | 3.85152e-06 | 0.385152 | 12.56779 | 3.324283426 | 0.6301438057 | 23.924 | 26.149 | 22.062 | 23.562 | 22.872 | 22.74807 | 0.5868371685 | 0.5435956215 | 10.9 | 11.04525 | 17.312 | 142.42 | 12.56779 | 12.53 | 12.467 | 0.2891 | 0.3759 | 10.18
25 | ADAXEK_clean | ADAXEK_clean | [Co].[O-]C(=O)c1ccc(cc1)C(=O)[O-].[O-][n+]1ccc(cc1)c1cc[n+](cc1)[O-] MOFid-v1.UNKNOWN.cat0;ADAXEK_clean | [Co] | [O-]C(=O)c1ccc(cc1)C(=O)[O-].[O-][n+]1ccc(cc1)c1cc[n+](cc1)[O-] | UNKNOWN | 0 | Co | 6 | O12 | 1 | 3.583 | Co单核八面体 |  | 5.76724 | 4.10445 | 5.76724 | 1.26343 | 1305.6 | 1033.38 | 0 | 0 | 0.5042 | 0.399073 | 0 | Co | Co | No |  | 1.26343 | 833.647 | 56 | 7.1668 | 9.8524 | 12.3722 | 833.6469 | 2 | 5 | 26 | 16 | 2 | 10 | 0 | 0 | 0 | 0 | 0 | 2 | 0 | 0 | 0 | 0 | 0 | 0.4642857 | 0.03571429 | 0.1785714 | 4.314525 | 33.70479 | 0.212944 | 0.0095199802 | 28.9001 | 0.03716 | 0.0237671048 | 28.83559 | 0.065551 | 0.2276912293 | 28.83566 | 0.075132 | 0.9863992285 | 29.26754 | 0.121301 | 2.229587 | 30.34115 | 0.189015 | 1.700991 | 29.86505 | 0.233041 | 3.69223 | 32.49759 | 0.394918 | 5.582386 | 35.64865 | 1.60549 | 4.314525 | 33.70479 | 0.212944 | 5.842466763 | 35.2308 | 1.801294 | 4.771256 | 34.90536 | 0.861974 | 5.251109 | 34.75473 | 1.099545 | 0.2874229957 | 0.2874229957 | 28.55451 | 0.087696 | 1.146729 | 29.16774 | 0.173598 | 1.875098883 | 29.95078 | 0.184073 | 0.6146619138 | 18.11217 | 0.0081317045 | 17.91355 | 0.07329 | 0.0799331486 | 17.97345 | 0.016655 | 0.2323509307 | 18.02559 | 0.064804 | 0.3676775937 | 18.04404 | 0.058702 | 0.5270761691 | 18.09206 | 0.022744 | 0.6146619138 | 18.11217 | 0.035584 | 0.6691891791 | 18.1201 | 0.011666 | 0.000238489 | 23.8489 | 28.84066 | 0.03314093 | 8.15182e-06 | 0.815182 | 17.956 | 4.027102 | 2.229587 | 29.943 | 30.108 | 29.709 | 30.013 | 29.825 | 28.84066 | 2.001896 | 1.942164 | 21.2 | 29.25592 | 16.034 | 63 | 17.956 | 18.102 | 18.12 | 0.5271 | 0.6692 | 10.885
26 | ADAXIO_clean | ADAXIO_clean | [Co].[O-]C(=O)c1ccc(cc1)C(=O)[O-].[O-][n+]1ccc(cc1)c1cc[n+](cc1)[O-] MOFid-v1.UNKNOWN.cat0;ADAXIO_clean | [Co] | [O-]C(=O)c1ccc(cc1)C(=O)[O-].[O-][n+]1ccc(cc1)c1cc[n+](cc1)[O-] | UNKNOWN | 0 | Co | 6 | O48 | 1 | 3.649 | Co单核八面体 |  | 5.72682 | 5.00855 | 5.71823 | 1.28062 | 1140.41 | 890.52 | 0 | 0 | 0.4934 | 0.385283 | 0 | Co | Co | No |  | 1.28062 | 3289.83 | 224 | 18.191 | 17.177 | 13.6923 | 3289.834 | 8 | 5 | 104 | 64 | 8 | 40 | 0 | 0 | 0 | 0 | 0 | 8 | 0 | 0 | 0 | 0 | 0 | 0.4642857 | 0.03571429 | 0.1785714 | 3.6035 | 32.44016 | 0.234104 | 0.0050201276 | 25.97065 | 0.125211 | 0.0122080673 | 25.93175 | 0.054765 | 0.1231934837 | 26.1267 | 0.035024 | 0.5858597914 | 26.79055 | 0.150507 | 1.527884 | 28.38581 | 0.141413 | 1.089362 | 27.70736 | 0.160628 | 2.934037 | 30.88389 | 0.115085 | 5.020334 | 34.44667 | 0.961584 | 3.6035 | 32.44016 | 0.234104 | 5.313197 | 34.89578 | 1.083838 | 4.113292955 | 33.07855 | 0.545769 | 4.655347 | 33.06847 | 1.012352 | 0.1855121727 | 0.1855121727 | 26.15956 | 0.072969 | 0.7926927257 | 27.2464 | 0.128161 | 1.367914 | 28.01807 | 0.110171 | 0.5020823891 | 17.24752 | 0.0066269363 | 17.02437 | 0.019677 | 0.066001999 | 17.07307 | 0.031138 | 0.1880242072 | 17.09165 | 0.025063 | 0.303028616 | 17.15608 | 0.02739 | 0.4334685048 | 17.16859 | 0.079173 | 0.5020823891 | 17.24752 | 0.059515 | 0.5460265703 | 17.24639 | 0.079536 | 0.000124072 | 12.4072 | 25.91254 | 0.007579318 | 6.6577e-06 | 0.66577 | 17.02485 | 3.417988 | 1.527884 | 28.36 | 28.861 | 27.921 | 28.297 | 27.628 | 25.91254 | 1.40469 | 1.342372 | 17.6 | 18.63587 | 16.156 | 75.71 | 17.02485 | 17.208 | 17.246 | 0.4335 | 0.546 | 8.888
27 | ADOCEC_clean | ADOCEC_clean | [Ni].[O].[V].n1ccc(cc1)c1ccncc1 MOFid-v1.UNKNOWN.cat0;ADOCEC_clean | [Ni].[O].[V] | n1ccc(cc1)c1ccncc1 | UNKNOWN | 0 | Ni,V | 4 | O34 | 1 | 2.93 | Ni多核簇 | M-M=2.93Å | 5.40135 | 3.83278 | 5.40061 | 1.53544 | 942.082 | 613.56 | 194.67 | 126.785 | 0.4904 | 0.319388 | 0 | Ni,V | V | Yes | V | 1.53544 | 4267.91 | 248 | 17.091 | 17.091 | 14.611 | 4267.906 | 36 | 6 | 80 | 64 | 16 | 52 | 0 | 0 | 0 | 0 | 4 | 0 | 0 | 0 | 0 | 0 | 0 | 0.3225806 | 0.06451613 | 0.2096774 | 2.541117 | 28.77594 | 0.363554 | 0.0020227584 | 25.17393 | 0.037541 | 0.0051535044 | 25.16152 | 0.111613 | 0.050454297 | 25.27681 | 0.069221 | 0.2433797104 | 25.57957 | 0.070822 | 0.6588427573 | 26.18473 | 0.125778 | 0.4673243425 | 25.89589 | 0.093656 | 1.694728 | 27.62551 | 0.303883 | 5.050588 | 33.69348 | 0.689672 | 2.541117 | 28.77594 | 0.363554 | 5.493335 | 33.00622 | 1.022947 | 3.433837 | 29.95815 | 0.302844 | 4.444269454 | 31.86076 | 0.825087 | 0.0808469865 | 0.0808469865 | 25.35639 | 0.062391 | 0.3701977301 | 25.68346 | 0.080889 | 0.6591867466 | 26.07015 | 0.074153 | 0.2189514026 | 16.2415 | 0.0026119113 | 16.2153 | 0.101434 | 0.0260202877 | 16.23369 | 0.03906 | 0.0773336078 | 16.23047 | 0.049247 | 0.1263327604 | 16.2297 | 0.040765 | 0.1847127482 | 16.2123 | 0.024469 | 0.2189514026 | 16.2415 | 0.060294 | 0.2414811176 | 16.24415 | 0.057356 | 5.05773e-05 | 5.05773 | 25.17784 | 0.01592781 | 2.65516e-06 | 0.265516 | 16.21124 | 2.46027 | 0.6588427573 | 27.009 | 28.353 | 26.43 | 26.245 | 25.887 | 25.17784 | 0.6083884603 | 0.5779957708 | 17.8 | 19.04868 | 15.911 | 138.22 | 16.21124 | 16.227 | 16.244 | 0.1847 | 0.2415 | 8.967
28 | ADODAA_charged | ADODAA_charged | [Cu][O]([Cu])[Cu].[O-]C(=O)C1=CN=N[CH]1.[O-]C(=O)C1=C[N]N=C1 MOFid-v1.UNKNOWN.cat0;ADODAA_charged | [Cu][O]([Cu])[Cu] | [O-]C(=O)C1=CN=N[CH]1.[O-]C(=O)C1=C[N]N=C1 | UNKNOWN | 0 | Cu | 4 | O16,N16 | 0.5 | 3.344 | Cu单核四面体 |  | 10.017 | 4.9065 | 10.017 | 1.03876 | 2054.12 | 1977.46 | 11.8919 | 11.4481 | 0.6856 | 0.660015 | 0 | Cu | Cu | Yes | Cu | 1.03876 | 6865.58 | 272 | 21.3336 | 21.3336 | 21.3336 | 6865.583 | 24 | 5 | 96 | 48 | 48 | 56 | 0 | 0 | 0 | 24 | 0 | 0 | 0 | 0 | 0 | 0 | 0 | 0.3529412 | 0.1764706 | 0.2058824 | 1.107248 | 18.24715 | 0.14241 | 0.0004001928 | 16.76986 | 0.517731 | 0.0010431207 | 16.98616 | 0.26735 | 0.010250756 | 17.07452 | 0.104314 | 0.0512031374 | 17.05919 | 0.026917 | 0.1553452301 | 17.20504 | 0.098674 | 0.102720608 | 17.07714 | 0.097441 | 0.531387898 | 17.61982 | 0.054103 | 9.469817 | 27.4413 | 0.521919 | 1.107248 | 18.24715 | 0.14241 | 11.3492 | 29.99085 | 1.194294 | 2.470155 | 19.66658 | 0.109044 | 6.387344 | 23.22895 | 0.204887 | 0.0299117176 | 0.0299117176 | 16.75943 | 0.077835 | 0.1521873453 | 16.90159 | 0.049654 | 0.304677964 | 17.07721 | 0.106442 | 0.1517193381 | 10.76975 | 0.001729997 | 10.70313 | 0.146657 | 0.0169280088 | 10.78588 | 0.040914 | 0.0507392048 | 10.74451 | 0.009461 | 0.085188963 | 10.7565 | 0.050645 | 0.1271838829 | 10.77254 | 0.055821 | 0.1517193381 | 10.76975 | 0.038302 | 0.1685542111 | 10.77874 | 0.024816 | 1.02354e-05 | 1.02354 | 17.03539 | 0.01026264 | 1.71038e-06 | 0.171038 | 10.74068 | 1.077336 | 0.1553452301 | 19.267 | 21.169 | 16.996 | 19.635 | 17.114 | 17.03539 | 0.1450944741 | 0.1254335125 | 6.1 | 5.984284 | 20.169 | 535.3 | 10.74068 | 10.771 | 10.779 | 0.1272 | 0.1686 | 6.295
29 | ADODII_clean | ADODII_clean | [La].[O-]C(=O)c1ccc(cc1)OCC(COc1ccc(cc1)C(=O)[O-])(COc1ccc(cc1)C(=O)[O-])COCC(COc1ccc(cc1)C(=O)[O-])(COc1ccc(cc1)C(=O)[O-])COc1ccc(cc1)C(=O)[O-] MOFid-v1.UNKNOWN.cat0;ADODII_clean | [La] | [O-]C(=O)c1ccc(cc1)OCC(COc1ccc(cc1)C(=O)[O-])(COc1ccc(cc1)C(=O)[O-])COCC(COc1ccc(cc1)C(=O)[O-])(COc1ccc(cc1)C(=O)[O-])COc1ccc(cc1)C(=O)[O-] | UNKNOWN | 0 | La | 9 | O18 | 1 | 3.843 | La稀土高配位节点 | CN=9 | 5.97541 | 5.30365 | 5.62846 | 1.21661 | 1091.8 | 897.412 | 0 | 0 | 0.5394 | 0.443361 | 0 | La | La | No |  | 1.21661 | 1701.58 | 113 | 7.3933 | 14.349 | 16.9754 | 1701.582 | 2 | 4 | 52 | 40 | 0 | 19 | 0 | 0 | 0 | 0 | 0 | 0 | 0 | 0 | 0 | 0 | 0 | 0.460177 | 0 | 0.1681416 | 3.379806 | 31.56811 | 0.498373 | 0.0045781761 | 25.39848 | 0.098329 | 0.0111957763 | 25.38651 | 0.061443 | 0.1103023603 | 25.61822 | 0.040153 | 0.5341957477 | 26.34214 | 0.098602 | 1.338589 | 27.67716 | 0.227576 | 0.9657114073 | 27.03733 | 0.152326 | 2.707577 | 30.2839 | 0.390061 | 5.063258 | 33.07395 | 0.951405 | 3.379806 | 31.56811 | 0.498373 | 5.516484 | 32.46869 | 1.254089 | 3.936398 | 32.81818 | 0.324409 | 4.558954 | 32.95333 | 0.516797 | 0.1678835032 | 0.1678835032 | 25.77876 | 0.066427 | 0.7460171081 | 26.68698 | 0.106478 | 1.240931 | 27.33843 | 0.119983 | 0.4550382202 | 16.91955 | 0.0060400642 | 16.75068 | 0.087671 | 0.0582258576 | 16.78293 | 0.019737 | 0.1692726979 | 16.82487 | 0.045899 | 0.273313906 | 16.86348 | 0.018296 | 0.3888963091 | 16.88708 | 0.021802 | 0.4550382202 | 16.91955 | 0.015968 | 0.495418616 | 16.94818 | 0.026368 | 0.000111028 | 11.1028 | 25.3748 | 0.005740644 | 5.98103e-06 | 0.598103 | 16.76705 | 3.211922 | 1.338589 | 27.903 | 28.836 | 27.153 | 27.72 | 27.019 | 25.3748 | 1.228287 | 1.170706 | 17.2 | 18.56336 | 16.152 | 82.22 | 16.76705 | 16.903 | 16.948 | 0.3889 | 0.4954 | 8.608
30 | ADODOO_clean | ADODOO_clean | [Eu].[O-]C(=O)c1ccc(cc1)OCC(COc1ccc(cc1)C(=O)[O-])(COc1ccc(cc1)C(=O)[O-])COCC(COc1ccc(cc1)C(=O)[O-])(COc1ccc(cc1)C(=O)[O-])COc1ccc(cc1)C(=O)[O-] MOFid-v1.UNKNOWN.cat0;ADODOO_clean | [Eu] | [O-]C(=O)c1ccc(cc1)OCC(COc1ccc(cc1)C(=O)[O-])(COc1ccc(cc1)C(=O)[O-])COCC(COc1ccc(cc1)C(=O)[O-])(COc1ccc(cc1)C(=O)[O-])COc1ccc(cc1)C(=O)[O-] | UNKNOWN | 0 | Eu | 9 | O18 | 1 | 3.675 | Eu稀土高配位节点 | CN=9 | 5.9443 | 5.31331 | 5.61744 | 1.28796 | 1054.79 | 818.961 | 0 | 0 | 0.5256 | 0.408086 | 0 | Eu | Eu | No |  | 1.28796 | 1640.99 | 113 | 7.1091 | 14.5399 | 16.7754 | 1640.989 | 2 | 4 | 52 | 40 | 0 | 19 | 0 | 0 | 0 | 0 | 0 | 0 | 0 | 0 | 0 | 0 | 0 | 0.460177 | 0 | 0.1681416 | 3.282519 | 32.47379 | 0.627601 | 0.0053744978 | 26.03821 | 0.088448 | 0.0132651151 | 26.01037 | 0.053151 | 0.1295403747 | 26.23847 | 0.060111 | 0.6106578585 | 27.07027 | 0.038093 | 1.45764 | 28.58523 | 0.097476 | 1.070456 | 27.85585 | 0.300235 | 2.688437 | 31.30773 | 0.466682 | 4.424263 | 33.07134 | 1.953307 | 3.282519 | 32.47379 | 0.627601 | 4.776841 | 32.58103 | 2.244249 | 3.684254 | 34.23313 | 0.992279 | 4.213454 | 33.75346 | 0.888982 | 0.1902999443 | 0.1902999443 | 26.40354 | 0.103198 | 0.809778952 | 27.53311 | 0.142137 | 1.310025 | 28.16248 | 0.164137 | 0.4868632124 | 17.31817 | 0.0064572541 | 17.16058 | 0.049742 | 0.06451558 | 17.17357 | 0.030391 | 0.1824451734 | 17.22247 | 0.062189 | 0.2943309733 | 17.24922 | 0.022291 | 0.4189476303 | 17.26906 | 0.02814 | 0.4868632124 | 17.31817 | 0.029612 | 0.5305250533 | 17.33041 | 0.03317 | 0.000131115 | 13.1115 | 25.97115 | 0.01498984 | 6.57152e-06 | 0.657152 | 17.15536 | 3.092219 | 1.45764 | 28.382 | 29.049 | 27.707 | 28.39 | 27.837 | 25.97115 | 1.3281 | 1.26734 | 17.4 | 19.95201 | 16.241 | 78.73 | 17.15536 | 17.294 | 17.33 | 0.4189 | 0.5305 | 8.816
31 | ADODUU_clean | ADODUU_clean | [O-]C(=O)c1ccc(cc1)OCC(COc1ccc(cc1)C(=O)[O-])(COc1ccc(cc1)C(=O)[O-])COCC(COc1ccc(cc1)C(=O)[O-])(COc1ccc(cc1)C(=O)[O-])COc1ccc(cc1)C(=O)[O-].[Tb] MOFid-v1.UNKNOWN.cat0;ADODUU_clean | [Tb] | [O-]C(=O)c1ccc(cc1)OCC(COc1ccc(cc1)C(=O)[O-])(COc1ccc(cc1)C(=O)[O-])COCC(COc1ccc(cc1)C(=O)[O-])(COc1ccc(cc1)C(=O)[O-])COc1ccc(cc1)C(=O)[O-] | UNKNOWN | 0 | Tb | 9 | O18 | 1 | 3.649 | Tb稀土高配位节点 | CN=9 | 5.93338 | 5.29096 | 5.57799 | 1.31573 | 1050.53 | 798.439 | 0 | 0 | 0.521 | 0.395977 | 0 | Tb | Tb | No |  | 1.31573 | 1623.93 | 113 | 7.0665 | 14.5262 | 16.7109 | 1623.925 | 2 | 4 | 52 | 40 | 0 | 19 | 0 | 0 | 0 | 0 | 0 | 0 | 0 | 0 | 0 | 0 | 0 | 0.460177 | 0 | 0.1681416 | 3.256434 | 32.52726 | 0.771738 | 0.005794794 | 26.26084 | 0.048667 | 0.0139186774 | 26.21262 | 0.058198 | 0.1394830715 | 26.48673 | 0.050111 | 0.6373860521 | 27.41473 | 0.050608 | 1.511564 | 29.02362 | 0.279397 | 1.12436 | 28.21194 | 0.240144 | 2.724656 | 31.67552 | 0.312699 | 4.376379 | 34.50286 | 2.777184 | 3.256434 | 32.52726 | 0.771738 | 4.69447 | 34.04999 | 1.038661 | 3.66893 | 33.70458 | 1.028967 | 4.11868 | 34.23854 | 1.724044 | 0.2051638799 | 0.2051638799 | 26.68339 | 0.097361 | 0.8299403048 | 27.68667 | 0.153288 | 1.363282 | 28.593 | 0.189304 | 0.5035156247 | 17.52144 | 0.006996983 | 17.30488 | 0.047399 | 0.0675023069 | 17.36571 | 0.034904 | 0.1921821813 | 17.39856 | 0.039897 | 0.3048061641 | 17.43169 | 0.023698 | 0.4326258162 | 17.47791 | 0.014132 | 0.5035156247 | 17.52144 | 0.05255 | 0.549380472 | 17.53926 | 0.030942 | 0.000141757 | 14.1757 | 26.24955 | 0.01169003 | 6.87068e-06 | 0.687068 | 17.33871 | 3.051269907 | 1.511564 | 28.464 | 28.923 | 28.069 | 28.399 | 28.217 | 26.24955 | 1.372081413 | 1.306401 | 17.5 | 20.63216 | 16.283 | 77.54 | 17.33871 | 17.5 | 17.539 | 0.4326 | 0.5494 | 8.911
32 | ADOGEH_clean | ADOGEH_clean | [Cu][Cu].[O-]C(=O)C1=[C]C(=[C]C(=[C]1)C(=O)[O-])C(=O)[O-] MOFid-v1.tbo.cat0;ADOGEH_clean | [Cu][Cu] | [O-]C(=O)C1=[C]C(=[C]C(=[C]1)C(=O)[O-])C(=O)[O-] | tbo | 0 | Cu | 4 | O32 | 1 | 11.308 | Cu单核四面体 |  | 12.71447 | 5.05258 | 12.69973 | 1.01991 | 1997.13 | 1958.14 | 0 | 0 | 0.677 | 0.663783 | 0 | Cu | Cu | Yes | Cu | 1.01991 | 18261.3 | 912 | 26.3336 | 26.3336 | 26.3336 | 18261.26 | 48 | 5 | 288 | 288 | 96 | 192 | 0 | 0 | 0 | 48 | 0 | 0 | 0 | 0 | 0 | 0 | 0 | 0.3157895 | 0.1052632 | 0.2105263 | 4.778407 | 25.37298 | 0.161323 | 0.0223383883 | 33.43317 | 0.211526 | 0.054292403 | 33.47901 | 0.160069 | 0.3461233189 | 32.69465 | 0.091829 | 0.8035222142 | 29.48719 | 0.314187 | 1.348647 | 26.39637 | 0.344673 | 1.117536 | 27.84684 | 0.189354 | 2.821235 | 24.86738 | 0.564329 | 12.91515 | 31.69702 | 0.77494 | 4.778407 | 25.37298 | 0.161323 | 13.8331 | 33.01607 | 0.515665 | 7.461573 | 26.0868 | 0.225592 | 11.17859 | 28.98582 | 1.02984 | 0.3455437957 | 0.3455437957 | 30.74411 | 0.313799 | 0.932267293 | 26.23171 | 0.233344 | 1.397302 | 24.29503 | 0.611628 | 0.6332458322 | 16.87675 | 0.011657331 | 19.80928 | 0.165239 | 0.1049685815 | 19.47514 | 0.048903 | 0.2776539967 | 18.72783 | 0.073609 | 0.4127952278 | 18.00004 | 0.077793 | 0.5569253087 | 17.18355 | 0.109517 | 0.6332458322 | 16.87675 | 0.123161 | 0.6806294277 | 16.6632 | 0.124986 | 0.000554435 | 55.4435 | 33.51341 | 0.01322935 | 1.14726e-05 | 1.14726 | 19.90661 | 4.432863 | 1.348647 | 28.518 | 31.924 | 27.929 | 25.7 | 27.91 | 33.51341 | 1.002523 | 1.003103 | 12.1 | 48.32688 | 18.749 | 94.22 | 19.90661 | 17.03 | 16.663 | 0.5569 | 0.6806 | 13.607
33 | ADUROI_clean | ADUROI_clean | O=C(c1cncc(c1)C(=O)Nc1ccc(cc1)C(=O)[O-])Nc1ccc(cc1)C(=O)[O-].[Zn] MOFid-v1.pbz.cat1;ADUROI_clean | [Zn] | O=C(c1cncc(c1)C(=O)Nc1ccc(cc1)C(=O)[O-])Nc1ccc(cc1)C(=O)[O-] | pbz | 1 | Zn | 1 | O8 | 1 | 14.25 | Zn节点 (CN=1) | 需人工确认 | 25.68553 | 17.12424 | 25.68553 | 0.402567 | 1285.84 | 3194.1 | 0 | 0 | 0.8358 | 2.07617 | 0 | Zn | Zn | Yes | Zn | 0.402567 | 92807.7 | 2112 | 50.8198 | 50.8198 | 50.8198 | 92807.67 | 48 | 5 | 1008 | 624 | 144 | 288 | 0 | 0 | 48 | 0 | 0 | 0 | 0 | 0 | 0 | 0 | 0 | 0.4772727 | 0.06818182 | 0.1363636 | 0.8452195426 | 13.37823 | 0.259504 | 0.0003751079 | 13.10076 | 0.776261 | 0.0008533261 | 13.32663 | 0.617789 | 0.0084821507 | 13.27785 | 0.276953 | 0.0409320994 | 13.22871 | 0.149891 | 0.1257304958 | 13.21275 | 0.087656 | 0.0854748351 | 13.2895 | 0.135981 | 0.4214684476 | 13.31562 | 0.104737 | 10.91565 | 15.68335 | 0.251045 | 0.8452195426 | 13.37823 | 0.259504 | 25.60613 | 17.8266 | 0.645868 | 1.703474 | 13.56066 | 0.180168 | 4.717086 | 14.3505 | 0.169062 | 0.0334352737 | 0.0334352737 | 12.24302 | 0.070872 | 0.1683372478 | 12.27339 | 0.127301 | 0.3328327502 | 12.21204 | 0.119413 | 0.2242807763 | 7.57335 | 0.0024310906 | 7.47853 | 0.223546 | 0.0245491264 | 7.59665 | 0.051102 | 0.0743815953 | 7.58363 | 0.054993 | 0.1240585099 | 7.59099 | 0.052944 | 0.1857033237 | 7.58112 | 0.070265 | 0.2242807763 | 7.57335 | 0.102422 | 0.2476565793 | 7.60272 | 0.038765 | 8.37747e-06 | 0.837747 | 13.28292 | 0.01233557 | 2.48787e-06 | 0.248787 | 7.57451 | 0.8117842689 | 0.1257304958 | 14.527 | 14.736 | 14.259 | 14.584 | 13.244 | 13.28292 | 0.1172483451 | 0.0922952221 | 3.4 | 3.367326 | 26.348 | 717.52 | 7.57451 | 7.577 | 7.603 | 0.1857 | 0.2477 | 5.708
34 | ADUWON_clean | ADUWON_clean | [Ni].[O-]C(=O)c1cccc(c1)OCc1c(COc2cccc(c2)C(=O)[O-])c(COc2cccc(c2)C(=O)[O-])c(c(c1COc1cccc(c1)C(=O)[O-])COc1cccc(c1)C(=O)[O-])COc1cccc(c1)C(=O)[O-] MOFid-v1.soc.cat0;ADUWON_clean | [Ni] | [O-]C(=O)c1cccc(c1)OCc1c(COc2cccc(c2)C(=O)[O-])c(COc2cccc(c2)C(=O)[O-])c(c(c1COc1cccc(c1)C(=O)[O-])COc1cccc(c1)C(=O)[O-])COc1cccc(c1)C(=O)[O-] | soc | 0 | Ni | 4 | O32 | 1 | 7.409 | Ni单核四面体 |  | 16.37935 | 5.99724 | 16.37935 | 0.521247 | 2391.39 | 4587.82 | 0 | 0 | 0.7844 | 1.50485 | 0 | Ni | Ni | Yes | Ni | 0.521247 | 27037.8 | 876 | 30.014 | 30.014 | 30.014 | 27037.82 | 12 | 4 | 432 | 288 | 0 | 144 | 0 | 0 | 0 | 0 | 12 | 0 | 0 | 0 | 0 | 0 | 0 | 0.4931507 | 0 | 0.1643836 | 3.609014 | 19.48353 | 0.154873 | 0.0012206675 | 17.34927 | 0.246301 | 0.00327318 | 17.38448 | 0.491656 | 0.0309644238 | 17.34413 | 0.094409 | 0.1575745124 | 17.42516 | 0.086811 | 0.4864925729 | 17.67943 | 0.082997 | 0.3207103673 | 17.52236 | 0.085053 | 1.709338 | 18.36763 | 0.173142 | 21.01291 | 22.60262 | 0.394034 | 3.609014 | 19.48353 | 0.154873 | 26.71741 | 25.54509 | 0.572294 | 8.029709 | 21.67069 | 0.19369 | 15.65584 | 23.52362 | 0.220111 | 0.0910316357 | 0.0910316357 | 17.15495 | 0.051073 | 0.4522007696 | 17.3028 | 0.051491 | 0.9237743343 | 17.59924 | 0.156049 | 0.4321422326 | 11.05972 | 0.0048591052 | 10.91947 | 0.18819 | 0.0500167349 | 11.00279 | 0.045586 | 0.1461148478 | 10.98765 | 0.014183 | 0.2455309142 | 11.03801 | 0.030298 | 0.3634832179 | 11.03457 | 0.025085 | 0.4321422326 | 11.05972 | 0.039668 | 0.4814685127 | 11.06995 | 0.043948 | 3.14391e-05 | 3.14391 | 17.33898 | 0.008954471 | 4.91627e-06 | 0.491627 | 10.9998 | 3.517983 | 0.4864925729 | 19.803 | 21.296 | 17.82 | 20.293 | 17.542 | 17.33898 | 0.4555281491 | 0.3954609372 | 6.7 | 6.394909 | 19.481 | 181.88 | 10.9998 | 11.047 | 11.07 | 0.3635 | 0.4815 | 6.339
35 | AFEJOK_ion_b | AFEJOK_ion_b | [Cu].[O]N(=O)=O.n1ccc(cc1)c1ccncc1 MOFid-v1.bnn.cat0;AFEJOK_ion_b | [Cu].[O]N(=O)=O | n1ccc(cc1)c1ccncc1 | bnn | 0 | Cu | 5 | N8,O2 | 0.2 | 6.807 | Cu节点 (CN=5) | 需人工确认 | 5.99825 | 5.12689 | 5.98721 | 1.10129 | 1640.7 | 1489.79 | 0 | 0 | 0.5808 | 0.52738 | 0 | Cu | Cu | Yes | Cu | 1.10129 | 1882.85 | 107 | 13.4779 | 13.4779 | 11.1085 | 1882.851 | 2 | 7 | 40 | 32 | 9 | 3 | 18 | 0 | 0 | 2 | 0 | 0 | 0 | 0 | 0 | 0 | 0 | 0.3738318 | 0.08411215 | 0.02803738 | 4.257485 | 27.50223 | 0.148594 | 0.0021361018 | 22.46851 | 0.080387 | 0.0054194464 | 22.50274 | 0.062582 | 0.0536884667 | 22.51435 | 0.082331 | 0.2684008099 | 22.73 | 0.067943 | 0.786100305 | 23.30769 | 0.16103 | 0.5305920353 | 23.02811 | 0.116433 | 2.590882 | 25.40812 | 0.127767 | 7.60691 | 31.61154 | 1.716749 | 4.257485 | 27.50223 | 0.148594 | 8.130188 | 33.18013 | 1.128861 | 5.663452 | 29.71904 | 0.651022 | 6.922987 | 31.41662 | 0.733616 | 0.1042015508 | 0.1042015508 | 22.45967 | 0.048145 | 0.5084711318 | 22.94709 | 0.076279 | 0.9833109685 | 23.2867 | 0.113121 | 0.3836476859 | 14.77401 | 0.004541515 | 14.64015 | 0.071947 | 0.045371847 | 14.6729 | 0.023019 | 0.1349092752 | 14.70293 | 0.069274 | 0.2193523289 | 14.6747 | 0.063786 | 0.3253106321 | 14.74032 | 0.081549 | 0.3836476859 | 14.77401 | 0.043225 | 0.4260737174 | 14.7915 | 0.050393 | 5.35091e-05 | 5.35091 | 22.50671 | 0.01349899 | 4.57412e-06 | 0.457412 | 14.65587 | 4.153283 | 0.786100305 | 24.71 | 26.622 | 23.079 | 24.43 | 23.022 | 22.50671 | 0.7324118383 | 0.6818987542 | 12.1 | 11.69823 | 16.859 | 118.25 | 14.65587 | 14.757 | 14.792 | 0.3253 | 0.4261 | 7.851
36 | AFITEP_clean | AFITEP_clean | [O-]C(=O)c1ccc(cc1)C#Cc1ccc(cc1)C(=O)[O-].[Zn].n1ccc(cc1)c1ccncc1 MOFid-v1.dia.cat0;AFITEP_clean | [Zn] | [O-]C(=O)c1ccc(cc1)C#Cc1ccc(cc1)C(=O)[O-].n1ccc(cc1)c1ccncc1 | dia | 0 | Zn | 4 | O4,N4 | 0.5 | 8.63 | Zn单核四面体 |  | 4.64022 | 4.09997 | 4.63375 | 1.06928 | 1521.04 | 1422.49 | 0 | 0 | 0.5262 | 0.492105 | 0 | Zn | Zn | No |  | 1.06928 | 1508.89 | 98 | 6.1751 | 14.7508 | 17.144 | 1508.885 | 2 | 5 | 52 | 32 | 4 | 8 | 0 | 0 | 2 | 0 | 0 | 0 | 0 | 0 | 0 | 0 | 0 | 0.5306122 | 0.04081633 | 0.08163265 | 5.90771 | 37.01825 | 0.501804 | 0.014240697 | 29.54871 | 0.051177 | 0.0367796335 | 29.58581 | 0.077397 | 0.3565309834 | 29.77012 | 0.136369 | 1.584205 | 30.88495 | 0.261929 | 3.432169 | 32.98482 | 0.361398 | 2.707652 | 32.00226 | 0.204298 | 5.204422 | 35.72579 | 0.413937 | 7.28213 | 38.00097 | 0.633392 | 5.90771 | 37.01825 | 0.501804 | 7.594052 | 38.14154 | 2.177348 | 6.454645 | 37.78933 | 1.103847 | 6.957968 | 36.29826 | 1.98396 | 0.4134875963 | 0.4134875963 | 29.83673 | 0.084055 | 1.680252 | 30.87862 | 0.102602 | 2.70015 | 31.75364 | 0.209917 | 0.9191126155 | 19.47378 | 0.0121175086 | 19.37861 | 0.049969 | 0.11889289 | 19.3647 | 0.031788 | 0.3466390661 | 19.43871 | 0.078047 | 0.5523171534 | 19.41277 | 0.051181 | 0.7933165329 | 19.46772 | 0.086092 | 0.9191126155 | 19.47378 | 0.120901 | 0.9744693756 | 19.49664 | 0.136406 | 0.000361556 | 36.1556 | 29.51516 | 0.007151889 | 3.77439e-07 | 0.0377439 | 2.477574 | 5.494223 | 3.432169 | 31.265 | 30.828 | 31.041 | 31.925 | 31.957 | 29.51516 | 3.075638 | 3.018681 | 21.6 | 957.919 | 16.216 | 52.81 | 2.477574 | 19.471 | 19.497 | 0.7933 | 0.9745 | 27.038
37 | AFITUF_clean | AFITUF_clean | Brc1cc(ccc1C#Cc1ccc(cc1Br)C(=O)[O-])C(=O)[O-].C1=C[C](C=C[N]1)c1ccncc1.[Zn][Zn].n1ccc(cc1)c1ccncc1 MOFid-v1.pcu.cat2;AFITUF_clean | [Zn][Zn] | Brc1cc(ccc1C#Cc1ccc(cc1Br)C(=O)[O-])C(=O)[O-].C1=C[C](C=C[N]1)c1ccncc1.n1ccc(cc1)c1ccncc1 | pcu | 2 | Zn | 5 | O32,N8 | 0.8 | 2.989 | Zn多核簇 | M-M=2.989Å | 7.14066 | 5.08524 | 7.12439 | 1.32285 | 1391.46 | 1051.86 | 0 | 0 | 0.5322 | 0.402312 | 0 | Zn | Zn | Yes | Zn | 1.32285 | 8518.44 | 468 | 14.0828 | 21.4518 | 28.2518 | 8518.439 | 12 | 6 | 252 | 120 | 12 | 48 | 0 | 0 | 12 | 0 | 0 | 0 | 0 | 0 | 0 | 0 | 0 | 0.5384615 | 0.02564103 | 0.1025641 | 2.748803 | 27.07766 | 0.49623 | 0.0018559452 | 24.78319 | 0.082558 | 0.0047220137 | 24.73968 | 0.069838 | 0.0478777122 | 24.79832 | 0.148966 | 0.2335090681 | 24.98291 | 0.361925 | 0.6450404116 | 25.20724 | 0.190827 | 0.4441264266 | 25.22004 | 0.429104 | 1.743816684 | 25.80783 | 0.545225 | 5.300121497 | 32.83605 | 0.897194 | 2.748803 | 27.07766 | 0.49623 | 5.691585 | 32.53179 | 1.542646 | 3.769893 | 28.92516 | 0.347401 | 4.733509 | 31.47921 | 0.498044 | 0.081307197 | 0.081307197 | 24.25831 | 0.12121 | 0.3828172414 | 24.4062 | 0.295016 | 0.6940159238 | 24.3629 | 0.208391 | 0.2566015498 | 15.54142 | 0.0031220991 | 15.56127 | 0.120252 | 0.0307715562 | 15.47935 | 0.068623 | 0.0897175241 | 15.45425 | 0.075671 | 0.1449593379 | 15.51181 | 0.179859 | 0.2161597752 | 15.52728 | 0.106658 | 0.2566015498 | 15.54142 | 0.04069 | 0.2772608204 | 15.50116 | 0.041531 | 4.79973e-05 | 4.79973 | 24.7187 | 0.02000701 | 3.0509e-07 | 0.030509 | 2.477573 | 2.667496 | 0.6450404116 | 26.14 | 27.851 | 25.062 | 25.508 | 25.137 | 24.7187 | 0.5971626994 | 0.5637332146 | 14.9 | 157.3218 | 16.372 | 140.39 | 2.477573 | 15.534 | 15.501 | 0.2162 | 0.2773 | 22.241
38 | AFIXAO_clean | AFIXAO_clean | C1=C[N]C=N1.C1=N[CH]C=N1.[Co] MOFid-v1.nog.cat0;AFIXAO_clean | [Co] | C1=C[N]C=N1.C1=N[CH]C=N1 | nog | 0 | Co | 4 | N32 | 0 | 5.797 | Co单核四面体 |  | 6.3306 | 4.52097 | 6.32879 | 1.12223 | 1320.24 | 1176.44 | 0 | 0 | 0.5702 | 0.508096 | 0 | Co | Co | No |  | 1.12223 | 5713.78 | 340 | 9.4526 | 24.3406 | 24.847 | 5713.779 | 20 | 4 | 120 | 120 | 80 | 0 | 0 | 0 | 0 | 0 | 0 | 20 | 0 | 0 | 0 | 0 | 0 | 0.3529412 | 0.2352941 | 0 | 2.144452 | 23.86342 | 0.342724 | 0.0019107718 | 25.3157 | 0.27219 | 0.0047559961 | 25.4129 | 0.07392 | 0.0472675399 | 25.48415 | 0.095142 | 0.2211959011 | 25.33317 | 0.122289 | 0.5570825681 | 24.64574 | 0.404649 | 0.4000848452 | 25.09662 | 0.396869 | 1.354881 | 24.09253 | 0.223408 | 5.467745 | 29.36681 | 0.360505 | 2.144452 | 23.86342 | 0.342724 | 6.019985 | 30.73336 | 0.766491 | 3.220959 | 24.82004 | 0.161094 | 4.682674 | 27.7826 | 0.37201 | 0.0775302033 | 0.0775302033 | 24.75304 | 0.146731 | 0.3379059907 | 24.33186 | 0.16183 | 0.6100269606 | 24.22215 | 0.400507 | 0 |  | 0.0034292031 | 16.18768 | 0.137825 | 0.0343988564 | 16.04856 | 0.063674 | 0.0993659616 | 16.03925 | 0.063876 | 0.1628180884 | 15.9329 | 0.16943 | 0.2358834218 | 15.74403 | 0.088322 | 0 |  |  | 0.3060979199 | 15.8852 | 0.213329 | 4.83739e-05 | 4.83739 | 25.45867 | 0.01923963 | 3.43339e-06 | 0.343339 | 16.06894 | 2.066922 | 0.5570825681 | 26.245 | 27.986 | 25.604 | 25.145 | 25.025 | 25.45867 | 0.5098150282 | 0.4795523648 | 11.8 | 14.08925 | 17.337 | 160.7 | 16.06894 | 15.744 | 15.885 | 0.2359 | 0.3061 | 9.39
39 | AFIXES_clean | AFIXES_clean | C1=C[N]C=N1.C1=N[CH]C=N1.[Co] MOFid-v1.nog.cat0;AFIXES_clean | [Co] | C1=C[N]C=N1.C1=N[CH]C=N1 | nog | 0 | Co | 4 | N32 | 0 | 5.813 | Co单核四面体 |  | 6.43864 | 4.7481 | 6.42659 | 1.12574 | 1304.99 | 1159.23 | 0 | 0 | 0.5758 | 0.511486 | 0 | Co | Co | No |  | 1.12574 | 5695.96 | 340 | 9.5182 | 24.246 | 24.685 | 5695.962 | 20 | 4 | 120 | 120 | 80 | 0 | 0 | 0 | 0 | 0 | 0 | 20 | 0 | 0 | 0 | 0 | 0 | 0.3529412 | 0.2352941 | 0 | 2.156614 | 23.84284 | 0.256094 | 0.001920699 | 25.76777 | 0.390628 | 0.0048962719 | 25.7298 | 0.127024 | 0.0489091981 | 25.70962 | 0.168305 | 0.2236410157 | 25.58298 | 0.127459 | 0.5542412284 | 25.07507 | 0.2621 | 0.4055264661 | 25.23177 | 0.187988 | 1.352637 | 24.11206 | 0.129401 | 5.539935 | 30.21283 | 0.422381 | 2.156614 | 23.84284 | 0.256094 | 6.148185 | 31.00444 | 0.922978 | 3.277925 | 24.89835 | 0.508358 | 4.78903 | 27.84626 | 0.945758 | 0.0767765987 | 0.0767765987 | 24.84485 | 0.04906 | 0.3464811566 | 24.45185 | 0.14438 | 0.606055214 | 24.04334 | 0.193765 | 0.2750169092 | 15.927 | 0.0033730928 | 16.11579 | 0.119179 | 0.0334849058 | 16.09556 | 0.084209 | 0.0981244131 | 16.07014 | 0.080002 | 0.1602471572 | 15.99647 | 0.100968 | 0.2343101751 | 15.96012 | 0.07008 | 0.2750169092 | 15.927 | 0.095797 | 0.3026201598 | 15.9823 | 0.189797 | 4.90935e-05 | 4.90935 | 25.73141 | 0.02056993 | 3.38632e-06 | 0.338632 | 16.12816 | 2.07983693 | 0.5542412284 | 26.287 | 28.309 | 25.383 | 25.169 | 25.297 | 25.73141 | 0.5053320303 | 0.4774646297 | 11.8 | 14.4976 | 17.379 | 161.53 | 16.12816 | 15.944 | 15.982 | 0.2343 | 0.3026 | 9.603
40 | AFOTOF_clean | AFOTOF_clean | [Eu].[O-]C(=O)c1ccc(cc1)c1ccc(cc1)C(=O)[O-] MOFid-v1.tsy.cat0;AFOTOF_clean | [Eu] | [O-]C(=O)c1ccc(cc1)c1ccc(cc1)C(=O)[O-] | tsy | 0 | Eu | 7 | O14 | 1 | 4.506 | Eu稀土高配位节点 | CN=7 | 8.7931 | 6.77287 | 8.7931 | 1.07439 | 1647.74 | 1533.66 | 0 | 0 | 0.6144 | 0.571859 | 0 | Eu | Eu | No |  | 1.07439 | 1583.54 | 80 | 8.655 | 14.105 | 15.1056 | 1583.539 | 2 | 4 | 42 | 24 | 0 | 12 | 0 | 0 | 0 | 0 | 0 | 0 | 0 | 0 | 0 | 0 | 0 | 0.525 | 0 | 0.15 | 4.026495 | 23.76484 | 0.572573 | 0.0040789745 | 28.47977 | 0.329922 | 0.0099737636 | 28.54377 | 0.122833 | 0.1005347236 | 28.54869 | 0.286513 | 0.444649698 | 27.69878 | 0.21884 | 1.06212 | 26.46108 | 0.375024 | 0 |  |  | 2.460522 | 23.64254 | 1.094983 | 9.521937 | 32.52017 | 1.064571 | 4.026495 | 23.76484 | 0.572573 | 10.26084 | 33.23836 | 0.706623 | 6.28671228 | 26.32257 | 0.394468 | 8.518198 | 30.66722 | 0.41832 | 0.1350209684 | 0.1350209684 | 26.1057 | 0.239627 | 0.6090583963 | 25.81587 | 0.647252 | 1.069261 | 24.86324 | 0.452236 | 0.4659465808 | 16.58506 | 0.0060798273 | 17.41604 | 0.215074 | 0.0572357793 | 17.21033 | 0.124534 | 0 |  |  | 0.274480414 | 16.94824 | 0.129678 | 0.4004503699 | 16.99244 | 0.13578 | 0.4659465808 | 16.58506 | 0.200857 | 0.5203526987 | 16.69411 | 0.186742 | 0.000102472 | 10.2472 | 28.61421 | 0.02958762 | 5.86742e-06 | 0.586742 | 17.25127 | 3.891474 | 1.06212 | 27.869 | 29.629 | 27.813 | 26.165 | 27.08 | 28.61421 | 0.961585493 | 0.9270992482 | 13.3 | 17.46458 | 17.204 | 97.53 | 17.25127 | 16.789 | 16.694 | 0.4005 | 0.5204 | 11.363
41 | AFOTUL_clean | AFOTUL_clean | [O-]C(=O)c1ccc(cc1)c1ccc(cc1)C(=O)[O-].[Sm] MOFid-v1.tsy.cat0;AFOTUL_clean | [Sm] | [O-]C(=O)c1ccc(cc1)c1ccc(cc1)C(=O)[O-] | tsy | 0 | Sm | 7 | O14 | 1 | 4.524 | Sm稀土高配位节点 | CN=7 | 8.80212 | 6.81408 | 8.79682 | 1.05969 | 1683.28 | 1588.47 | 0 | 0 | 0.614 | 0.579417 | 0 | Sm | Sm | No |  | 1.05969 | 1600.49 | 80 | 8.6876 | 14.166 | 15.14 | 1600.485 | 2 | 4 | 42 | 24 | 0 | 12 | 0 | 0 | 0 | 0 | 0 | 0 | 0 | 0 | 0 | 0 | 0 | 0.525 | 0 | 0.15 | 4.098884 | 24.04781 | 0.14041 | 0.0038979621 | 28.20743 | 0.347501 | 0.0098642306 | 28.30447 | 0.480602 | 0.0924439137 | 28.04225 | 0.235787 | 0.4348991581 | 27.73585 | 0.597452 | 1.034647 | 26.48283 | 0.414613 | 0.7548265886 | 27.15358 | 0.462774 | 2.440094 | 23.92304 | 1.002601 | 9.818452 | 31.92107 | 0.861103 | 4.098884 | 24.04781 | 0.14041 | 10.61923 | 33.29256 | 1.587134 | 6.483854 | 26.65748 | 0.606197 | 8.816985 | 30.6713 | 0.161738 | 0.1297403329 | 0.1297403329 | 25.70463 | 0.347932 | 0.6019807847 | 25.1875 | 0.325823 | 1.075349 | 24.58482 | 0.494202 | 0.4675212864 | 16.55697 | 0.0057969692 | 16.87006 | 0.11376 | 0.0562563026 | 16.95353 | 0.120419 | 0.1666557268 | 17.03571 | 0.189944 | 0.2689185886 | 16.74652 | 0.220133 | 0.3949592231 | 16.72903 | 0.094597 | 0.4675212864 | 16.55697 | 0.139535 | 0.5139623124 | 16.59654 | 0.076432 | 9.65043e-05 | 9.65043 | 28.21565 | 0.06997667 | 5.73493e-06 | 0.573493 | 17.02467 | 3.969144 | 1.034647 | 27.352 | 29.436 | 26.852 | 25.768 | 27.124 | 28.21565 | 0.9422029109 | 0.9049064917 | 13.1 | 16.82746 | 17.227 | 99.23 | 17.02467 | 16.643 | 16.597 | 0.395 | 0.514 | 11.191
42 | AFOVAT_clean | AFOVAT_clean | [La].[O-]C(=O)c1ccc(cc1)c1ccc(cc1)C(=O)[O-] MOFid-v1.tsy.cat0;AFOVAT_clean | [La] | [O-]C(=O)c1ccc(cc1)c1ccc(cc1)C(=O)[O-] | tsy | 0 | La | 7 | O14 | 1 | 4.609 | La稀土高配位节点 | CN=7 | 8.32882 | 6.54754 | 8.28902 | 1.04077 | 1670.63 | 1605.18 | 0 | 0 | 0.61 | 0.586104 | 0 | La | La | No |  | 1.04077 | 1593.02 | 80 | 8.842 | 14.318 | 14.498 | 1593.023 | 2 | 4 | 42 | 24 | 0 | 12 | 0 | 0 | 0 | 0 | 0 | 0 | 0 | 0 | 0 | 0 | 0 | 0.525 | 0 | 0.15 | 4.23186 | 24.18236 | 0.359413 | 0.0046447214 | 29.49329 | 0.830094 | 0.0114678296 | 29.09388 | 0.253893 | 0.1152600335 | 29.14803 | 0.0823 | 0.5019032493 | 28.86037 | 0.669906 | 1.159206 | 27.12516 | 0.448832 | 0.8729013075 | 27.69963 | 0.793709 | 2.646365 | 24.14982 | 0.329416 | 9.817273 | 32.78127 | 1.137972 | 4.23186 | 24.18236 | 0.359413 | 10.52674 | 34.00027 | 1.050437 | 6.558584 | 26.90208 | 0.346935 | 8.776149 | 30.62473 | 0.511305 | 0.1502732202 | 0.1502732202 | 26.8319 | 0.433716 | 0.6663923216 | 26.12595 | 0.551827 | 1.155472 | 25.36572 | 0.297306 | 0.4763844073 | 16.87541 | 0.0057714732 | 17.08839 | 0.265407 | 0.0567778585 | 17.05447 | 0.140473 | 0.1673493526 | 17.02773 | 0.13382 | 0.276213609 | 16.90788 | 0.149868 | 0.4004016901 | 16.76204 | 0.3364 | 0.4763844073 | 16.87541 | 0.171945 | 0.5219882264 | 16.63431 | 0.172418 | 0.000117684 | 11.7684 | 29.30543 | 0.03460817 | 5.8166e-06 | 0.58166 | 17.09275 | 4.081587 | 1.159206 | 27.926 | 29.844 | 27.609 | 26.324 | 27.895 | 29.30543 | 1.043946 | 1.008933 | 14.5 | 20.23244 | 17.011 | 92.71 | 17.09275 | 16.819 | 16.634 | 0.4004 | 0.522 | 12.213
43 | AFOVEX_clean | AFOVEX_clean | [Ce].[O-]C(=O)c1ccc(cc1)c1ccc(cc1)C(=O)[O-] MOFid-v1.tsy.cat0;AFOVEX_clean | [Ce] | [O-]C(=O)c1ccc(cc1)c1ccc(cc1)C(=O)[O-] | tsy | 0 | Ce | 7 | O14 | 1 | 4.58 | Ce稀土高配位节点 | CN=7 | 8.81515 | 6.86051 | 8.81515 | 1.02206 | 1673.56 | 1637.43 | 0 | 0 | 0.619 | 0.605638 | 0 | Ce | Ce | No |  | 1.02206 | 1626.11 | 80 | 8.789 | 14.257 | 15.1092 | 1626.114 | 2 | 4 | 42 | 24 | 0 | 12 | 0 | 0 | 0 | 0 | 0 | 0 | 0 | 0 | 0 | 0 | 0 | 0.525 | 0 | 0.15 | 3.927575 | 23.3894 | 0.33843 | 0.0037800606 | 28.1066 | 0.529561 | 0.009722832 | 28.16304 | 0.227209 | 0.0906819045 | 27.93057 | 0.312181 | 0.4348068787 | 27.35976 | 0.320613 | 1.020218 | 26.5084 | 0.719367 | 0.7610556634 | 26.87335 | 0.374082 | 2.387508 | 23.6726 | 0.399444 | 10.11171 | 31.81224 | 0.633582 | 3.927575 | 23.3894 | 0.33843 | 10.90483 | 32.71268 | 1.508119 | 6.367943 | 25.83713 | 0.569405 | 9.013412878 | 29.36352 | 1.169757 | 0.1313063153 | 0.1313063153 | 25.9116 | 0.258813 | 0.5949931898 | 25.19716 | 0.603872 | 1.056404 | 24.1205 | 0.629866 | 0.4745495529 | 16.49493 | 0.0058678363 | 17.03017 | 0.154301 | 0.056832045 | 16.88928 | 0.185084 | 0.1662310776 | 16.68375 | 0.122976 | 0.2738732979 | 16.59837 | 0.317314 | 0.3978492932 | 16.55061 | 0.346959 | 0.4745495529 | 16.49493 | 0.415708 | 0.5101791216 | 16.25012 | 0.143536 | 9.70084e-05 | 9.70084 | 28.21398 | 0.128432 | 5.7416e-06 | 0.57416 | 16.93165 | 3.796269 | 1.020218 | 27.398 | 29.232 | 27.152 | 25.81 | 26.914 | 28.21398 | 0.9295356272 | 0.8889112164 | 12.8 | 16.89571 | 17.28 | 100.28 | 16.93165 | 16.523 | 16.25 | 0.3978 | 0.5102 | 11.282
44 | AFOVIB_clean | AFOVIB_clean | [Gd].[O-]C(=O)c1ccc(cc1)c1ccc(cc1)C(=O)[O-] MOFid-v1.tsy.cat0;AFOVIB_clean | [Gd] | [O-]C(=O)c1ccc(cc1)c1ccc(cc1)C(=O)[O-] | tsy | 0 | Gd | 7 | O14 | 1 | 4.488 | Gd稀土高配位节点 | CN=7 | 8.79334 | 6.74118 | 8.79334 | 1.0948 | 1657.47 | 1513.94 | 0 | 0 | 0.6104 | 0.557543 | 0 | Gd | Gd | No |  | 1.0948 | 1570.05 | 80 | 8.622 | 14.066 | 15.0818 | 1570.046 | 2 | 4 | 42 | 24 | 0 | 12 | 0 | 0 | 0 | 0 | 0 | 0 | 0 | 0 | 0 | 0 | 0 | 0.525 | 0 | 0.15 | 4.159151 | 24.249 | 0.228746 | 0.004222462 | 28.78971 | 0.379524 | 0.0103029682 | 28.63311 | 0.09582 | 0.1013592136 | 28.50855 | 0.184464 | 0.4625000668 | 27.74012 | 0.322605 | 1.063374117 | 26.85833 | 0.563016 | 0.7705047178 | 27.21415 | 0.530251 | 2.526143224 | 24.45981 | 0.40301 | 9.483867 | 32.3359 | 1.20119 | 4.159151 | 24.249 | 0.228746 | 10.15729 | 33.85443 | 2.001767 | 6.453502 | 26.97086 | 0.551999 | 8.459777 | 31.07344 | 0.765388 | 0.1369220844 | 0.1369220844 | 26.3276 | 0.280087 | 0.6121784946 | 25.38557 | 0.393214 | 1.085772 | 24.94518 | 0.337359 | 0.4704893351 | 16.90165 | 0.0059170821 | 17.38578 | 0.382885 | 0.0576613611 | 17.26706 | 0.041322 | 0.1698544702 | 17.18212 | 0.197423 | 0.2746713528 | 16.79403 | 0.247258 | 0.4034222287 | 16.81037 | 0.303995 | 0.4704893351 | 16.90165 | 0.19133 | 0.523033024 | 16.63074 | 0.161536 | 0.000102721 | 10.2721 | 28.69683 | 0.08903324 | 5.87923e-06 | 0.587923 | 17.30681 | 4.022229 | 1.063374117 | 27.621 | 29.668 | 27.2 | 25.995 | 27.271 | 28.69683 | 0.9620149034 | 0.9264520326 | 13.2 | 17.47185 | 17.251 | 97.71 | 17.30681 | 16.856 | 16.631 | 0.4034 | 0.523 | 11.39
45 | AFOVOH_clean | AFOVOH_clean | [Nd].[O-]C(=O)c1ccc(cc1)c1ccc(cc1)C(=O)[O-] MOFid-v1.tsy.cat0;AFOVOH_clean | [Nd] | [O-]C(=O)c1ccc(cc1)c1ccc(cc1)C(=O)[O-] | tsy | 0 | Nd | 7 | O14 | 1 | 4.543 | Nd稀土高配位节点 | CN=7 | 8.78847 | 6.84598 | 8.77538 | 1.04816 | 1663.77 | 1587.32 | 0 | 0 | 0.6228 | 0.594182 | 0 | Nd | Nd | No |  | 1.04816 | 1598.69 | 80 | 8.723 | 14.179 | 15.0312 | 1598.687 | 2 | 4 | 42 | 24 | 0 | 12 | 0 | 0 | 0 | 0 | 0 | 0 | 0 | 0 | 0 | 0 | 0 | 0.525 | 0 | 0.15 | 4.04913 | 23.84369 | 0.90341 | 0.0040568063 | 28.31713 | 0.2712 | 0.0099304011 | 28.34779 | 0.39709 | 0.0959057903 | 28.23876 | 0.21501 | 0.4292926833 | 27.6486 | 0.717369 | 1.041194 | 26.67457 | 0.473611 | 0.7745010891 | 27.44396 | 0.383352 | 2.451254 | 23.81288 | 0.366462 | 9.879535 | 32.41565 | 1.202029 | 4.04913 | 23.84369 | 0.90341 | 10.54541 | 33.47508 | 1.685579 | 6.443994157 | 26.49737 | 0.198253 | 8.785601 | 30.55887 | 0.347174 | 0.1329207925 | 0.1329207925 | 26.11473 | 0.42739 | 0.61118625 | 25.37404 | 0.572414 | 1.072024 | 25.05255 | 0.333636 | 0.4721936675 | 16.58361 | 0.0057773876 | 17.13547 | 0.283307 | 0.0565929634 | 17.07887 | 0.112665 | 0.171449097 | 17.04804 | 0.24921 | 0.2759784393 | 16.89783 | 0.338989 | 0.4009507819 | 16.72284 | 0.116913 | 0.4721936675 | 16.58361 | 0.363899 | 0.5211953452 | 16.71405 | 0.172872 | 0.000100552 | 10.0552 | 28.54273 | 0.04051067 | 5.81847e-06 | 0.581847 | 17.16073 | 3.91621 | 1.041194 | 27.361 | 29.388 | 26.807 | 25.886 | 27.256 | 28.54273 | 0.945288297 | 0.9082732948 | 13 | 17.28152 | 17.292 | 99.09 | 17.16073 | 16.653 | 16.714 | 0.401 | 0.5212 | 11.382
46 | AFOYAW_clean | AFOYAW_clean | [Cu].[Cu][OH][Cu][OH][Cu].n1ncn(c1)c1ccc(cc1)n1cnnc1 MOFid-v1.UNKNOWN.cat0;AFOYAW_clean | [Cu].[Cu][OH][Cu][OH][Cu] | n1ncn(c1)c1ccc(cc1)n1cnnc1 | UNKNOWN | 0 | Cu | 5 | N16,O4 | 0.2 | 3.274 | Cu节点 (CN=5) | 需人工确认 | 5.94533 | 4.22739 | 5.94533 | 0.978122 | 1810.39 | 1850.89 | 0 | 0 | 0.6112 | 0.624871 | 0 | Cu | Cu | Yes | Cu | 0.978122 | 2290.64 | 128 | 13.3427 | 13.4047 | 13.562 | 2290.642 | 4 | 5 | 50 | 42 | 30 | 2 | 0 | 0 | 0 | 4 | 0 | 0 | 0 | 0 | 0 | 0 | 0 | 0.390625 | 0.234375 | 0.015625 | 5.663258 | 29.22891 | 0.167033 | 0.0030618763 | 23.93472 | 0.200283 | 0.0083194098 | 23.87545 | 0.188673 | 0.0808177852 | 23.96269 | 0.086787 | 0.4023564877 | 24.28108 | 0.043225 | 1.218223772 | 24.88323 | 0.21516 | 0.8005579027 | 24.53236 | 0.241783 | 3.619133 | 27.11717 | 0.140481 | 9.649334 | 33.50618 | 1.808065 | 5.663258 | 29.22891 | 0.167033 | 10.37725 | 33.79879 | 2.289609 | 7.330095 | 32.06012 | 0.633303 | 8.799594 | 33.01986 | 0.441625 | 0.1421377644 | 0.1421377644 | 23.87026 | 0.043645 | 0.7014754 | 24.38932 | 0.136916 | 1.327819 | 24.94473 | 0.16447 | 0.4395992798 | 15.4785 | 0.0049082665 | 15.38136 | 0.10186 | 0.0509448044 | 15.35922 | 0.088132 | 0.1521534814 | 15.42229 | 0.042792 | 0.2519076515 | 15.43989 | 0.059107 | 0.3699821253 | 15.48132 | 0.015914 | 0.4395992798 | 15.4785 | 0.027156 | 0.4860554939 | 15.53448 | 0.039475 | 7.95525e-05 | 7.95525 | 23.88149 | 0.005832356 | 5.16895e-06 | 0.516895 | 15.40194 | 5.52112 | 1.218223772 | 25.92 | 27.614 | 24.656 | 25.49 | 24.566 | 23.88149 | 1.137406 | 1.076086 | 16.5 | 15.39046 | 15.944 | 84.87 | 15.40194 | 15.48 | 15.534 | 0.37 | 0.4861 | 8.48
47 | AFOYIE_clean | AFOYIE_clean | [Cu].n1ncn(c1)c1ccc(cc1)n1cnnc1 MOFid-v1.lim.cat0;AFOYIE_clean | [Cu] | n1ncn(c1)c1ccc(cc1)n1cnnc1 | lim | 0 | Cu | 4 | N16 | 0 | 3.575 | Cu单核四面体 |  | 9.08566 | 8.61929 | 9.08005 | 0.761887 | 2055.27 | 2697.6 | 0 | 0 | 0.71 | 0.931897 | 0 | Cu | Cu | Yes | Cu | 0.761887 | 2404.1 | 100 | 7.1442 | 19.4387 | 17.3114 | 2404.103 | 4 | 4 | 40 | 32 | 24 | 0 | 0 | 0 | 0 | 4 | 0 | 0 | 0 | 0 | 0 | 0 | 0 | 0.4 | 0.24 | 0 | 2.678733 | 20.1346 | 0.3672 | 0.0009575908 | 18.78832 | 0.740056 | 0.0022188908 | 18.82061 | 0.142922 | 0.0225827105 | 18.74417 | 0.174731 | 0.1145255914 | 18.84603 | 0.156867 | 0.3525463968 | 18.97383 | 0.128279 | 0.2297537938 | 18.93339 | 0.124147 | 1.204377 | 19.32526 | 0.059416 | 15.14093 | 30.67472 | 0.40419 | 2.678733 | 20.1346 | 0.3672 | 16.69874 | 31.98506 | 0.739613 | 6.336733 | 22.292 | 0.162956 | 12.68723 | 27.44969 | 0.199078 | 0.0609600027 | 0.0609600027 | 18.3267 | 0.09131 | 0.3049246704 | 18.28638 | 0.092234 | 0.6082174701 | 18.52501 | 0.069142 | 0.2785994232 | 11.66094 | 0.0031305853 | 11.62306 | 0.319839 | 0.0318271446 | 11.5728 | 0.060619 | 0.093560586 | 11.53461 | 0.066025 | 0.1568681028 | 11.60407 | 0.046451 | 0.2322724275 | 11.61482 | 0.06048 | 0.2785994232 | 11.66094 | 0.087022 | 0.3103081438 | 11.64287 | 0.045523 | 2.29023e-05 | 2.29023 | 18.8155 | 0.01336867 | 3.14318e-06 | 0.314318 | 11.58448 | 2.617773 | 0.3525463968 | 20.884 | 22.565 | 18.835 | 21.25 | 18.918 | 18.8155 | 0.3299636863 | 0.2915863941 | 7.6 | 7.286347 | 18.778 | 241.82 | 11.58448 | 11.638 | 11.643 | 0.2323 | 0.3103 | 7.231
48 | AFOYOK_clean | AFOYOK_clean | N1=[C][C]([C]=N1)c1ccc(cc1)C1=[C][N]N=[C]1.[Cu].[N]1N=[C]C(=[C]1)c1ccc(cc1)C1=[C]N=N[C]1.[N]1N=[C]C(=[C]1)c1ccc(cc1)C1=[C][N]N=[C]1 MOFid-v1.tsy.cat0;AFOYOK_clean | [Cu] | N1=[C][C]([C]=N1)c1ccc(cc1)C1=[C][N]N=[C]1.[N]1N=[C]C(=[C]1)c1ccc(cc1)C1=[C]N=N[C]1.[N]1N=[C]C(=[C]1)c1ccc(cc1)C1=[C][N]N=[C]1 | tsy | 0 | Cu | 6 | N24 | 0 | 3.856 | Cu节点 (CN=6) | 需人工确认 | 7.73482 | 5.71785 | 7.72321 | 0.979448 | 1633.89 | 1668.18 | 0 | 0 | 0.588 | 0.600338 | 0 | Cu | Cu | No |  | 0.979448 | 2508.04 | 124 | 7.7119 | 13.4745 | 25.1892 | 2508.041 | 4 | 4 | 72 | 24 | 24 | 0 | 0 | 0 | 0 | 4 | 0 | 0 | 0 | 0 | 0 | 0 | 0 | 0.5806452 | 0.1935484 | 0 | 4.647795 | 26.87571 | 0.28191 | 0.0013540954 | 21.31396 | 0.23397 | 0.0035912047 | 21.57225 | 0.196899 | 0.0355212395 | 21.55957 | 0.135224 | 0.1814741361 | 21.63482 | 0.047417 | 0.5713488387 | 22.15327 | 0.122442 | 0.3743619658 | 21.9144 | 0.113053 | 2.156494 | 23.93171 | 0.049036 | 10.12417 | 33.76346 | 1.640268 | 4.647795 | 26.87571 | 0.28191 | 10.70297 | 35.74119 | 1.133126 | 7.298076 | 30.17714 | 0.535874 | 9.160223 | 32.72864 | 0.816559 | 0.0768496682 | 0.0768496682 | 21.05812 | 0.154971 | 0.3927679461 | 21.30414 | 0.149602 | 0.7833241327 | 21.82284 | 0.08278 | 0.2697349629 | 13.30635 | 0.0031623726 | 13.22626 | 0.108032 | 0.0310765955 | 13.22293 | 0.04339 | 0.0921566502 | 13.23434 | 0.07286 | 0.1538269298 | 13.24724 | 0.06631 | 0.2250312242 | 13.26589 | 0.100557 | 0.2697349629 | 13.30635 | 0.053227 | 0.3025357592 | 13.34431 | 0.062823 | 3.56289e-05 | 3.56289 | 21.44177 | 0.01377623 | 3.09586e-06 | 0.309586 | 13.18021 | 4.570945 | 0.5713488387 | 23.774 | 25.555 | 21.746 | 24.023 | 21.901 | 21.44177 | 0.5358275992 | 0.4944991705 | 12.7 | 11.50856 | 16.485 | 153.29 | 13.18021 | 13.286 | 13.344 | 0.225 | 0.3025 | 8.262
49 | AFUKET_clean | AFUKET_clean | [Mn].[O-]C(=O)c1ccc(cc1)OCC(COc1ccc(cc1)C(=O)[O-])(COc1ccc(cc1)C(=O)[O-])COCC(COc1ccc(cc1)C(=O)[O-])(COc1ccc(cc1)C(=O)[O-])COc1ccc(cc1)C(=O)[O-].c1ncn(c1)c1ccc(cc1)n1cncc1 MOFid-v1.UNKNOWN.cat0;AFUKET_clean | [Mn] | [O-]C(=O)c1ccc(cc1)OCC(COc1ccc(cc1)C(=O)[O-])(COc1ccc(cc1)C(=O)[O-])COCC(COc1ccc(cc1)C(=O)[O-])(COc1ccc(cc1)C(=O)[O-])COc1ccc(cc1)C(=O)[O-].c1ncn(c1)c1ccc(cc1)n1cncc1 | UNKNOWN | 0 | Mn | 6 | O40,N5 | 0.89 | 3.378 | Mn单核八面体 |  | 5.96671 | 4.7743 | 5.96671 | 0.9597 | 1662.19 | 1731.99 | 97.0966 | 101.174 | 0.5958 | 0.620819 | 0 | Mn | Mn | Yes | Mn | 0.9597 | 9301.42 | 560 | 10.5211 | 24.1489 | 37.8771 | 9301.419 | 12 | 5 | 256 | 200 | 16 | 76 | 0 | 0 | 0 | 0 | 0 | 0 | 0 | 0 | 12 | 0 | 0 | 0.4571429 | 0.02857143 | 0.1357143 | 5.511028 | 28.73933 | 0.297873 | 0.0117427548 | 31.12669 | 0.249754 | 0.0283763864 | 31.03021 | 0.060832 | 0.2205607149 | 29.99626 | 0.33991 | 0.7090081594 | 27.10886 | 0.530924 | 1.537197 | 25.97119 | 0.283397 | 1.150435 | 26.26884 | 0.560716 | 3.699251 | 26.73975 | 0.269493 | 9.164118732 | 34.22372 | 0.634908 | 5.511028 | 28.73933 | 0.297873 | 9.750258 | 35.12062 | 1.795442 | 7.066836 | 31.01025 | 0.735121 | 8.38172 | 33.19265 | 0.624558 | 0.2667938396 | 0.2667938396 | 28.01253 | 0.534391 | 0.9449716481 | 26.11828 | 0.637232 | 1.588138 | 25.67734 | 0.275968 | 0.6372469832 | 17.00589 | 0.009918171 | 18.53786 | 0.095782 | 0.0947682946 | 18.39445 | 0.242435 | 0.2574228887 | 17.83997 | 0.133989 | 0.4021829198 | 17.42333 | 0.060982 | 0.5562137588 | 17.22585 | 0.059417 | 0.6372469832 | 17.00589 | 0.288495 | 0.6910295755 | 16.9341 | 0.235168 | 0.000295752 | 29.5752 | 31.31229 | 0.03615756 | 9.8241e-06 | 0.98241 | 18.60748 | 5.244234 | 1.537197 | 27.448 | 29.753 | 26.734 | 25.858 | 26.45 | 31.31229 | 1.316636 | 1.270403 | 13.8 | 30.10474 | 17.217 | 78.28 | 18.60748 | 17.116 | 16.934 | 0.5562 | 0.691 | 12.705
50 | AFUKIX_clean | AFUKIX_clean | N1=[C]N([C]=[C]1)c1ccc(cc1)c1ccc(cc1)n1ccnc1.[Mn].[O-]C(=O)C1=[C][C]=C([C]=[C]1)OCC(COc1ccc(cc1)C(=O)[O-])(COc1ccc(cc1)C(=O)[O-])COCC(COc1ccc(cc1)C(=O)[O-])(COc1ccc(cc1)C(=O)[O-])COc1ccc(cc1)C(=O)[O-].[O-]C(=O)c1ccc(cc1)OCC(COc1ccc(cc1)C(=O)[O-])(COc1ccc(cc1)C(=O)[O-])COCC(COc1ccc(cc1)C(=O)[O-])(COc1ccc(cc1)C(=O)[O-])COc1ccc(cc1)C(=O)[O-].c1ncn(c1)c1ccc(cc1)c1ccc(cc1)n1cncc1 MOFid-v1.UNKNOWN.cat0;AFUKIX_clean | [Mn] | N1=[C]N([C]=[C]1)c1ccc(cc1)c1ccc(cc1)n1ccnc1.[O-]C(=O)C1=[C][C]=C([C]=[C]1)OCC(COc1ccc(cc1)C(=O)[O-])(COc1ccc(cc1)C(=O)[O-])COCC(COc1ccc(cc1)C(=O)[O-])(COc1ccc(cc1)C(=O)[O-])COc1ccc(cc1)C(=O)[O-].[O-]C(=O)c1ccc(cc1)OCC(COc1ccc(cc1)C(=O)[O-])(COc1ccc(cc1)C(=O)[O-])COCC(COc1ccc(cc1)C(=O)[O-])(COc1ccc(cc1)C(=O)[O-])COc1ccc(cc1)C(=O)[O-].c1ncn(c1)c1ccc(cc1)c1ccc(cc1)n1cncc1 | UNKNOWN | 0 | Mn | 5 | O36,N4 | 0.9 | 3.615 | Mn节点 (CN=5) | 需人工确认 | 8.69504 | 5.47442 | 8.69504 | 0.784292 | 2017.86 | 2572.85 | 0 | 0 | 0.6382 | 0.813728 | 0 | Mn | Mn | Yes | Mn | 0.784292 | 11390 | 550 | 15.3269 | 25.4411 | 31.096 | 11390.04 | 12 | 5 | 262 | 188 | 12 | 76 | 0 | 0 | 0 | 0 | 0 | 0 | 0 | 0 | 12 | 0 | 0 | 0.4763636 | 0.02181818 | 0.1381818 | 3.808822 | 22.00505 | 0.110285 | 0.0019239358 | 22.48822 | 0.469802 | 0.0043846218 | 22.40952 | 0.426543 | 0.0446664464 | 22.35322 | 0.170632 | 0.2232392884 | 22.18599 | 0.184529 | 0.6258553822 | 21.41012 | 0.306118 | 0.4200755787 | 21.67757 | 0.24086 | 1.883387 | 21.31758 | 0.334209 | 13.67804 | 30.52315 | 0.824662 | 3.808822 | 22.00505 | 0.110285 | 14.98019 | 31.34378 | 0.881597 | 7.396861584 | 24.16029 | 0.528912 | 11.80556 | 29.5814 | 0.276583 | 0.0949141655 | 0.0949141655 | 21.0445 | 0.113097 | 0.4527820224 | 20.9093 | 0.127422 | 0.8654383657 | 20.79488 | 0.197526 | 0.3676645937 | 13.06468 | 0.0044496824 | 13.19673 | 0.219797 | 0.041985019 | 13.18546 | 0.08678 | 0.1261943872 | 13.18881 | 0.050155 | 0.2082846377 | 13.09874 | 0.145544 | 0.3084408312 | 13.1729 | 0.180524 | 0.3676645937 | 13.06468 | 0.08492 | 0.4069751561 | 13.0012 | 0.149216 | 4.57743e-05 | 4.57743 | 22.49775 | 0.01362898 | 4.24098e-06 | 0.424098 | 13.17547 | 3.713908 | 0.6258553822 | 23.35 | 25.595 | 21.378 | 23.077 | 21.758 | 22.49775 | 0.5811889358 | 0.5309412167 | 10.1 | 10.79333 | 17.54 | 144.28 | 13.17547 | 13.119 | 13.001 | 0.3084 | 0.407 | 9.322
51 | AFUPEX_clean | AFUPEX_clean | [O-]C(=O)c1cc(cc(c1)C(=O)[O-])C(=O)[O-].[Tm] MOFid-v1.sql.cat0;AFUPEX_clean | [Tm] | [O-]C(=O)c1cc(cc(c1)C(=O)[O-])C(=O)[O-] | sql | 0 | Tm | 6 | O24 | 1 | 5.211 | Tm单核八面体 |  | 5.43312 | 4.58891 | 5.43311 | 1.38641 | 2204.93 | 1590.39 | 0 | 0 | 0.6146 | 0.443303 | 0 | Tm | Tm | Yes | Tm | 1.38641 | 1801.62 | 76 | 10.801 | 10.906 | 15.55 | 1801.625 | 4 | 4 | 36 | 12 | 0 | 24 | 0 | 0 | 0 | 0 | 0 | 0 | 0 | 0 | 0 | 0 | 0 | 0.4736842 | 0 | 0.3157895 | 3.340535 | 25.0185 | 0.182637 | 0.0014367138 | 21.42105 | 0.057307 | 0.0035474642 | 21.2003 | 0.189976 | 0.0363056462 | 21.35012 | 0.040694 | 0.1833656736 | 21.52255 | 0.103814 | 0.5571550158 | 21.94186 | 0.163351 | 0.3689676717 | 21.69755 | 0.058453 | 1.815143 | 23.40036 | 0.099969 | 7.323451 | 31.04882 | 0.631508 | 3.340535 | 25.0185 | 0.182637 | 7.85392 | 31.4066 | 0.430853 | 5.034608 | 27.401 | 0.138465 | 6.581746 | 30.02258 | 0.463306 | 0.0772759956 | 0.0772759956 | 21.48148 | 0.101237 | 0.3810888823 | 21.81419 | 0.056172 | 0.7349991288 | 22.12761 | 0.114118 | 0.2964439116 | 14.16112 | 0.0033997301 | 14.08135 | 0.113533 | 0.0336316597 | 14.07633 | 0.021956 | 0.1025846874 | 14.10623 | 0.021454 | 0.1688467392 | 14.13241 | 0.046296 | 0.2488266374 | 14.1316 | 0.059267 | 0.2964439116 | 14.16112 | 0.020045 | 0.327583667 | 14.16911 | 0.064726 | 3.63529e-05 | 3.63529 | 21.31604 | 0.004982537 | 3.45294e-06 | 0.345294 | 14.08506 | 3.263259 | 0.5571550158 | 23.82 | 25.657 | 21.909 | 23.895 | 21.721 | 21.31604 | 0.5208493696 | 0.4798790202 | 11.2 | 10.5281 | 17.008 | 157.11 | 14.08506 | 14.146 | 14.169 | 0.2488 | 0.3276 | 7.231
52 | AGABIU_clean | AGABIU_clean | * MOFid-v1.NA.NA;AGABIU_clean | * |  |  |  | Li,Ni | 4 | O30,N6 | 0.83 | 5.379 | Li单核四面体 |  | 12.57098 | 10.82742 | 12.57098 | 0.647122 | 1792.07 | 2769.29 | 2.83534 | 4.38145 | 0.7402 | 1.14383 | 0 | Ni,Li | Li | Yes | Li | 0.647122 | 4467.79 | 118 | 18.605 | 18.605 | 14.904 | 4467.791 | 10 | 5 | 60 | 0 | 12 | 36 | 0 | 0 | 0 | 0 | 4 | 0 | 0 | 0 | 0 | 0 | 0 | 0.5084746 | 0.1016949 | 0.3050847 | 0.449980581 | 12.37093 | 0.093738 | 0.0001938411 | 12.59242 | 0.926193 | 0.0003876822 | 11.88948 | 1.3294 | 0.004246556 | 12.3463 | 0.32752 | 0.0216491794 | 12.1492 | 0.124217 | 0.0656791089 | 12.30095 | 0.050906 | 0.0440162888 | 12.29838 | 0.12075 | 0.2201632881 | 12.38895 | 0.08446 | 6.184187 | 15.38366 | 0.213316 | 0.449980581 | 12.37093 | 0.093738 | 16.35028 | 21.81169 | 0.413773 | 0.9205908808 | 12.79003 | 0.199816 | 2.443014 | 13.5817 | 0.100839 | 0.0188492524 | 0.0188492524 | 11.97472 | 0.136295 | 0.0910083975 | 12.00147 | 0.119968 | 0.1856602898 | 11.98872 | 0.109331 | 0.1244459876 | 7.78325 | 0 |  |  | 0.0133032431 | 7.75558 | 0.086087 | 0.0417727575 | 7.77939 | 0.077433 | 0.0691869149 | 7.74632 | 0.069687 | 0.1021255437 | 7.76778 | 0.0747 | 0.1244459876 | 7.78325 | 0.03395 | 0.1371389902 | 7.77852 | 0.072522 | 4.36593e-06 | 0.436593 | 12.2692 | 0.01398884 | 1.38372e-06 | 0.138372 | 7.743982 | 0.4311313286 | 0.0656791089 | 13.471 | 13.174 | 13.928 | 13.312 | 12.25 | 12.2692 | 0.0614325529 | 0.0468298565 | 3.2 | 3.155212 | 27.166 | 1400.26 | 7.743982 | 7.776 | 7.779 | 0.1021 | 0.1371 | 4.525
53 | AGARUW_clean | AGARUW_clean | [La].[O-]C(=O)[O-].[O-]C(=O)c1[nH][n-]c(c1)C(=O)[O-] MOFid-v1.UNKNOWN.cat0;AGARUW_clean | [La] | [O-]C(=O)[O-].[O-]C(=O)c1[nH][n-]c(c1)C(=O)[O-] | UNKNOWN | 0 | La | 9 | O64,N8 | 0.89 | 4.39 | La稀土高配位节点 | CN=9 | 6.77693 | 6.25183 | 6.7733 | 1.77195 | 1346.33 | 759.804 | 0 | 0 | 0.5056 | 0.285336 | 0 | La | La | No |  | 1.77195 | 2421.47 | 128 | 8.521 | 15.38 | 18.477 | 2421.466 | 8 | 5 | 44 | 16 | 16 | 44 | 0 | 0 | 0 | 0 | 0 | 0 | 0 | 0 | 0 | 0 | 0 | 0.34375 | 0.125 | 0.34375 | 1.380066 | 23.33309 | 0.144258 | 0.0005478586 | 19.57623 | 0.087611 | 0.0013714605 | 19.6738 | 0.166799 | 0.0138657806 | 19.62105 | 0.070971 | 0.0696682607 | 19.79093 | 0.048559 | 0.2120239303 | 20.21472 | 0.017882 | 0.1401705242 | 20.00973 | 0.07669 | 0.7088479699 | 21.56582 | 0.233602 | 3.759155 | 30.54845 | 1.05227 | 1.380066 | 23.33309 | 0.144258 | 4.199788 | 31.28232 | 1.434734 | 2.251569 | 25.45376 | 0.362217 | 3.214554 | 28.83509 | 0.590417 | 0.033678185 | 0.033678185 | 19.77407 | 0.040207 | 0.1634021467 | 20.11217 | 0.061409 | 0.3242442337 | 20.55092 | 0.118129 | 0.1341612533 | 13.03533 | 0.0015712536 | 12.98522 | 0.024872 | 0.0156024802 | 12.99968 | 0.050395 | 0.0465595133 | 12.98501 | 0.032313 | 0.0764157498 | 13.04635 | 0.028067 | 0.1120122865 | 13.05877 | 0.049896 | 0.1341612533 | 13.03533 | 0.034496 | 0.1488017761 | 13.08167 | 0.008177 | 1.38021e-05 | 1.38021 | 19.6014 | 0.003698606 | 1.56992e-06 | 0.156992 | 12.97297 | 1.346388 | 0.2120239303 | 22.299 | 23.954 | 20.456 | 22.488 | 20.005 | 19.6014 | 0.1981581497 | 0.1783457453 | 9.5 | 8.791594 | 17.603 | 384.41 | 12.97297 | 13.047 | 13.082 | 0.112 | 0.1488 | 6.628
54 | AGOFEJ_clean | AGOFEJ_clean | * MOFid-v1.NA.NA;AGOFEJ_clean | * |  |  |  | Cu | 4 | O24,N8 | 0.75 | 2.632 | Cu桨轮 (paddlewheel) | Cu-Cu ~2.6Å, 4×羧酸 | 12.6138 | 8.71559 | 12.59801 | 0.583675 | 1959.85 | 3357.77 | 0 | 0 | 0.767 | 1.31409 | 0 | Cu | Cu | Yes | Cu | 0.583675 | 24480.1 | 904 | 19.4251 | 36.589 | 37.762 | 24480.15 | 24 | 5 | 400 | 352 | 64 | 64 | 0 | 0 | 0 | 24 | 0 | 0 | 0 | 0 | 0 | 0 | 0 | 0.4424779 | 0.07079646 | 0.07079646 | 1.966963 | 18.70577 | 0.59483 | 0.0011389276 | 20.80478 | 1.130592 | 0.0025596817 | 20.96135 | 0.227675 | 0.0271994512 | 20.9808 | 0.317881 | 0.1336206162 | 20.66514 | 0.158413 | 0.3780280928 | 20.40612 | 0.392791 | 0.2657507479 | 20.63223 | 0.241834 | 1.109191 | 19.62985 | 0.830661 | 17.48539 | 21.87239 | 0.400275 | 1.966963 | 18.70577 | 0.59483 | 23.35629 | 27.08743 | 0.461733 | 3.491763 | 17.7859 | 0.369852 | 8.223871 | 18.3635 | 0.311421 | 0.0629245892 | 0.0629245892 | 18.70203 | 0.190118 | 0.3112584607 | 18.2734 | 0.428952 | 0.597727813 | 18.37715 | 0.386252 | 0.3002004032 | 11.23821 | 0.0035085944 | 11.61871 | 0.097176 | 0.0352951347 | 11.45524 | 0.091913 | 0.1046360702 | 11.42791 | 0.145818 | 0.1685845321 | 11.29196 | 0.13776 | 0.2556427653 | 11.33234 | 0.067001 | 0.3002004032 | 11.23821 | 0.068135 | 0.3364920996 | 11.22673 | 0.188538 | 2.69511e-05 | 2.69511 | 20.82979 | 0.02527011 | 3.48858e-06 | 0.348858 | 11.50776 | 1.904038 | 0.3780280928 | 21.875 | 24.385 | 19.996 | 21.245 | 20.568 | 20.82979 | 0.3508286416 | 0.3151035036 | 7.4 | 7.725522 | 19.249 | 226.91 | 11.50776 | 11.285 | 11.227 | 0.2556 | 0.3365 | 9.322
55 | AGONAM_clean | AGONAM_clean | [Cd].[O-]C(=O)c1cc(C(=O)O)c(cc1C(=O)[O-])C(=O)[O-] MOFid-v1.sql.cat0;AGONAM_clean | [Cd] | [O-]C(=O)c1cc(C(=O)O)c(cc1C(=O)[O-])C(=O)[O-] | sql | 0 | Cd | 6 | O24 | 1 | 4.134 | Cd单核八面体 |  | 5.63222 | 4.90729 | 5.59904 | 1.43768 | 1370.35 | 953.171 | 0 | 0 | 0.568 | 0.395082 | 0 | Cd | Cd | No |  | 1.43768 | 1679.56 | 88 | 7.9105 | 11.128 | 19.441 | 1679.562 | 4 | 4 | 40 | 12 | 0 | 32 | 0 | 0 | 0 | 0 | 0 | 0 | 0 | 0 | 0 | 0 | 0 | 0.4545455 | 0 | 0.3636364 | 2.672878161 | 26.66909 | 0.220648 | 0.0017321093 | 22.64306 | 0.10869 | 0.0042693844 | 22.55171 | 0.213405 | 0.0419746385 | 22.56921 | 0.070149 | 0.2107815113 | 22.93386 | 0.109229 | 0.60780417 | 23.74231 | 0.15064 | 0.4105901317 | 23.24106 | 0.160509 | 1.775946 | 25.31277 | 0.167678 | 4.611184 | 29.64442 | 0.43193 | 2.672878161 | 26.66909 | 0.220648 | 4.945165 | 30.75296 | 1.680312 | 3.443126675 | 28.01127 | 0.539008 | 4.179346 | 29.73468 | 0.572036 | 0.0819177378 | 0.0819177378 | 22.77357 | 0.124409 | 0.3865683977 | 23.10426 | 0.062817 | 0.7236663787 | 23.75556 | 0.128796 | 0.2957078756 | 15.15287 | 0.0035880021 | 14.96119 | 0.051809 | 0.0359172704 | 15.00958 | 0.050073 | 0.1055111007 | 15.06854 | 0.044589 | 0.1717576191 | 15.08132 | 0.035258 | 0.2506257557 | 15.08183 | 0.063861 | 0.2957078756 | 15.15287 | 0.068438 | 0.3313343121 | 15.11953 | 0.109915 | 4.20839e-05 | 4.20839 | 22.56157 | 0.0208872 | 3.62186e-06 | 0.362186 | 15.00101 | 2.59096 | 0.60780417 | 24.871 | 26.591 | 23.423 | 24.598 | 23.306 | 22.56157 | 0.5658295315 | 0.5258864322 | 12.1 | 11.61942 | 16.876 | 146.77 | 15.00101 | 15.117 | 15.12 | 0.2506 | 0.3313 | 7.561
56 | AGONEQ_clean | AGONEQ_clean | [Cd].[O-]C(=O)c1cc(C(=O)[O-])c(cc1C(=O)[O-])C(=O)[O-] MOFid-v1.pts.cat0;AGONEQ_clean | [Cd] | [O-]C(=O)c1cc(C(=O)[O-])c(cc1C(=O)[O-])C(=O)[O-] | pts | 0 | Cd | 8 | O32 | 1 | 6.452 | Cd节点 (CN=8) | 需人工确认 | 6.16099 | 5.90611 | 6.12795 | 1.08253 | 2263.15 | 2090.61 | 0 | 0 | 0.6752 | 0.623722 | 0 | Cd | Cd | No |  | 1.08253 | 2224.39 | 84 | 12.9012 | 14.5816 | 11.8243 | 2224.389 | 4 | 4 | 40 | 8 | 0 | 32 | 0 | 0 | 0 | 0 | 0 | 0 | 0 | 0 | 0 | 0 | 0 | 0.4761905 | 0 | 0.3809524 | 2.639926 | 20.95447 | 0.100688 | 0.0009252107 | 17.78136 | 0.2404 | 0.0021492472 | 17.75502 | 0.205985 | 0.0226791556 | 17.77474 | 0.024012 | 0.1155450251 | 17.89892 | 0.049693 | 0.3505973908 | 18.21591 | 0.074059 | 0.2313745094 | 18.01194 | 0.07713 | 1.231314 | 19.33259 | 0.06435 | 9.317058568 | 29.67944 | 1.110074 | 2.639926 | 20.95447 | 0.100688 | 10.32692 | 29.84287 | 0.439099 | 5.099883 | 23.76848 | 0.084664 | 7.93911 | 27.88932 | 0.588549 | 0.0628304269 | 0.0628304269 | 18.08593 | 0.031483 | 0.313910775 | 18.37596 | 0.04958 | 0.6280031441 | 18.7767 | 0.062328 | 0.2871716109 | 12.13611 | 0.0033876504 | 12.01763 | 0.092592 | 0.0326610872 | 12.06184 | 0.048073 | 0.0975493896 | 12.0875 | 0.03391 | 0.1614119148 | 12.07625 | 0.033504 | 0.2398594387 | 12.12573 | 0.027521 | 0.2871716109 | 12.13611 | 0.04303 | 0.3169277664 | 12.13672 | 0.028511 | 2.24894e-05 | 2.24894 | 17.71792 | 0.004506953 | 3.28261e-06 | 0.328261 | 12.04575 | 2.577096 | 0.3505973908 | 20.541 | 22.232 | 18.386 | 21.003 | 18.042 | 17.71792 | 0.3279182352 | 0.2877669639 | 7.3 | 6.851073 | 18.912 | 243.88 | 12.04575 | 12.131 | 12.137 | 0.2399 | 0.3169 | 5.672
57 | AGOVOJ_clean | AGOVOJ_clean | [In][O]([In])[In].[O-]C(=O)C1=[C]C2=C([C][C]1)[C]=C([C]=[C]2)C(=O)[O-].[O-]C(=O)C1=[C]C2=[C][C]=C([C]=C2[C][C]1)C(=O)[O-] MOFid-v1.ERROR.cat1;AGOVOJ_clean | [In][O]([In])[In] | [O-]C(=O)C1=[C]C2=C([C][C]1)[C]=C([C]=[C]2)C(=O)[O-].[O-]C(=O)C1=[C]C2=[C][C]=C([C]=C2[C][C]1)C(=O)[O-] | ERROR | 1 | In | 5 | O35,N8 | 0.81 | 3.501 | In节点 (CN=5) | 需人工确认 | 13.91201 | 9.20691 | 13.91201 | 0.616035 | 2114.14 | 3431.85 | 0 | 0 | 0.7722 | 1.2535 | 0 | In | In | Yes | In | 0.616035 | 24302.4 | 512 | 29.0505 | 29.0505 | 28.7967 | 24302.44 | 24 | 4 | 376 | 0 | 24 | 88 | 0 | 0 | 0 | 0 | 0 | 0 | 0 | 0 | 0 | 0 | 0 | 0.734375 | 0.046875 | 0.171875 | 1.470527351 | 16.80122 | 0.310823 | 0.000659954 | 17.78532 | 1.433248 | 0.0015805622 | 17.64953 | 1.230265 | 0.0145023515 | 16.98573 | 0.189288 | 0.0747755663 | 17.18735 | 0.16386 | 0.2267358084 | 17.23278 | 0.14146 | 0.1502831824 | 17.12693 | 0.166537 | 0.7371021189 | 16.89918 | 0.131546 | 18.282 | 22.37469 | 0.437223 | 1.470527351 | 16.80122 | 0.310823 | 23.79928 | 27.84056 | 0.383782 | 2.892651 | 16.97497 | 0.12447 | 8.297995969 | 18.04184 | 0.437268 | 0.046069229 | 0.046069229 | 15.72085 | 0.276321 | 0.2250997879 | 15.72807 | 0.141363 | 0.4565440079 | 15.67995 | 0.089762 | 0.2392416603 | 9.64211 | 0.0028283745 | 9.75356 | 0.206109 | 0.0264979868 | 9.65674 | 0.089305 | 0.0809713701 | 9.63753 | 0.050222 | 0.1340372212 | 9.66028 | 0.128842 | 0.1980583095 | 9.64528 | 0.060168 | 0.2392416603 | 9.64211 | 0.051699 | 0.2686789382 | 9.60092 | 0.086124 | 1.49502e-05 | 1.49502 | 17.1735 | 0.04273389 | 2.71168e-06 | 0.271168 | 9.651587 | 1.424458122 | 0.2267358084 | 18.575 | 20.198 | 16.779 | 18.749 | 17.182 | 17.1735 | 0.2122334569 | 0.1806665794 | 5.7 | 5.513261 | 20.705 | 376.94 | 9.651587 | 9.644 | 9.601 | 0.1981 | 0.2687 | 7.522
58 | AGUBUA_clean | AGUBUA_clean | MOFid数据库中无此结构 |  |  |  |  | Zn | 4 | O32 | 1 | 4.015 | Zn单核四面体 |  | 5.46218 | 4.59563 | 5.46034 | 1.83317 | 1345.91 | 734.196 | 0 | 0 | 0.576 | 0.31421 | 0 | Zn | Zn | No |  | 1.83317 | 2087.1 | 92 | 10.089 | 14.789 | 13.988 | 2087.097 | 12 | 4 | 0 | 8 | 0 | 48 | 0 | 0 | 12 | 0 | 0 | 0 | 0 | 0 | 0 | 0 | 0 | 0 | 0 | 0.5217391 | 2.957407 | 30.97131 | 0.227212 | 0.0046998885 | 26.15801 | 0.037008 | 0.0115399694 | 26.15654 | 0.051464 | 0.1148304709 | 26.32509 | 0.032437 | 0.5329592566 | 26.95098 | 0.058459 | 1.317023 | 28.11868 | 0.135132 | 0.9625781053 | 27.63103 | 0.085689 | 2.465502 | 30.06642 | 0.039242 | 3.969499 | 32.42853 | 1.098965 | 2.957407 | 30.97131 | 0.227212 | 4.325869 | 33.48925 | 0.730216 | 3.296951 | 31.58717 | 0.514372 | 3.65921 | 31.58507 | 0.685286 | 0.1679938913 | 0.1679938913 | 26.6161 | 0.054103 | 0.7165123972 | 27.32225 | 0.073451 | 1.196781 | 27.99641 | 0.045893 | 0.4763971327 | 17.66388 | 0 |  |  | 0.0615484323 | 17.53815 | 0.019258 | 0.1771694508 | 17.55281 | 0.022723 | 0.2838275548 | 17.58703 | 0.02253 | 0.4055943031 | 17.61689 | 0.026472 | 0.4763971327 | 17.66388 | 0.047465 | 0 |  |  | 0.00011566 | 11.566 | 26.13035 | 0.008037221 | 6.27168e-06 | 0.627168 | 17.51212 | 2.789413 | 1.317023 | 28.316 | 29.029 | 27.763 | 28.154 | 27.567 | 26.13035 | 1.202192 | 1.149029 | 16.2 | 18.44163 | 16.477 | 83.85 | 17.51212 | 17.64 |  | 0.4056 | 0 | 8.618
59 | AGUVOO_charged | AGUVOO_charged | [Cu][OH][Cu][OH][Cu].n1ncn(c1)n1cnnc1 MOFid-v1.UNKNOWN.cat0;AGUVOO_charged | [Cu][OH][Cu][OH][Cu] | n1ncn(c1)n1cnnc1 | UNKNOWN | 0 | Cu | 6 | N32,O14 | 0.3 | 3.283 | Cu节点 (CN=6) | 需人工确认 | 6.0722 | 4.11181 | 6.0722 | 1.16455 | 1517.34 | 1302.94 | 0 | 0 | 0.582 | 0.499765 | 0 | Cu | Cu | Yes | Cu | 1.16455 | 10062.8 | 560 | 17.4259 | 21.5209 | 26.8326 | 10062.79 | 24 | 6 | 144 | 144 | 192 | 32 | 24 | 0 | 0 | 24 | 0 | 0 | 0 | 0 | 0 | 0 | 0 | 0.2571429 | 0.3428571 | 0.05714286 | 2.717305111 | 25.07919 | 0.315569 | 0.0013001231 | 22.37213 | 0.126427 | 0.003301675 | 22.22806 | 0.265753 | 0.0340033559 | 22.41636 | 0.072391 | 0.1691630201 | 22.46288 | 0.086297 | 0.5013019622 | 22.91234 | 0.183947 | 0.3397501532 | 22.70969 | 0.081483 | 1.538237 | 23.79316 | 0.121148 | 6.165807249 | 29.59671 | 1.070607 | 2.717305111 | 25.07919 | 0.315569 | 6.830172 | 29.85883 | 1.416861 | 3.972074 | 26.40416 | 0.329434 | 5.353115 | 28.64045 | 0.645573 | 0.0666640778 | 0.0666640778 | 22.29862 | 0.091665 | 0.3333983257 | 22.6647 | 0.189794 | 0.6376005626 | 23.04876 | 0.145796 | 0.2680396848 | 14.83225 | 0.0030997485 | 14.85534 | 0.098437 | 0.0306042602 | 14.82044 | 0.065687 | 0.0926789389 | 14.79135 | 0.052139 | 0.1540061354 | 14.83367 | 0.086199 | 0.2251784875 | 14.85365 | 0.022143 | 0.2680396848 | 14.83225 | 0.060338 | 0.2998661316 | 14.89335 | 0.117018 | 3.37008e-05 | 3.37008 | 22.34931 | 0.02173656 | 3.13706e-06 | 0.313706 | 14.77698 | 2.650641 | 0.5013019622 | 24.389 | 26.48 | 22.627 | 24.061 | 22.695 | 22.34931 | 0.4672986063 | 0.4346378844 | 11.1 | 10.7428 | 17.179 | 172.19 | 14.77698 | 14.843 | 14.893 | 0.2252 | 0.2999 | 7.572
60 | AHEQAH_clean | AHEQAH_clean | [Ho].[O-]C(=O)c1ccc(cc1)C#Cc1cc(C#Cc2ccc(cc2)C(=O)[O-])cc(c1)C#Cc1ccc(cc1)C(=O)[O-] MOFid-v1.UNKNOWN.cat0;AHEQAH_clean | [Ho] | [O-]C(=O)c1ccc(cc1)C#Cc1cc(C#Cc2ccc(cc2)C(=O)[O-])cc(c1)C#Cc1ccc(cc1)C(=O)[O-] | UNKNOWN | 0 | Ho | 6 | O24 | 1 | 4.164 | Ho单核八面体 |  | 9.26829 | 6.21673 | 9.2669 | 0.759287 | 2415.98 | 3181.91 | 0 | 0 | 0.7146 | 0.941146 | 0 | Ho | Ho | Yes | Ho | 0.759287 | 5882.14 | 220 | 21.403 | 34.255 | 8.023 | 5882.141 | 4 | 4 | 132 | 60 | 0 | 24 | 0 | 0 | 0 | 0 | 0 | 0 | 0 | 0 | 0 | 0 | 0 | 0.6 | 0 | 0.1090909 | 4.048013 | 21.35457 | 0.267879 | 0.0014221442 | 19.99072 | 0.50063 | 0.0034391724 | 19.76799 | 0.359718 | 0.0356860607 | 19.79339 | 0.098197 | 0.1798059726 | 19.98262 | 0.332003 | 0.5541552361 | 20.10549 | 0.240321 | 0.3616661535 | 19.99758 | 0.166658 | 1.895672 | 20.58348 | 0.28425 | 16.74859 | 31.4496 | 1.003324 | 4.048013 | 21.35457 | 0.267879 | 18.21219 | 32.09611 | 1.053382 | 8.29441 | 23.58958 | 0.539455 | 14.30206 | 28.29042 | 0.464049 | 0.0880544312 | 0.0880544312 | 19.18779 | 0.076688 | 0.4438995531 | 19.32728 | 0.151317 | 0.8831771374 | 19.63885 | 0.17681 | 0.3895606299 | 12.33131 | 0.0043082605 | 12.36666 | 0.217268 | 0.0440520799 | 12.36556 | 0.080295 | 0.1313252612 | 12.30418 | 0.071301 | 0.2165284326 | 12.32597 | 0.094738 | 0.3239514459 | 12.34416 | 0.122905 | 0.3895606299 | 12.33131 | 0.096613 | 0.4257114436 | 12.35998 | 0.132973 | 3.62391e-05 | 3.62391 | 19.87655 | 0.03798297 | 4.40397e-06 | 0.440397 | 12.31335 | 3.959958 | 0.5541552361 | 21.936 | 23.769 | 19.873 | 22.165 | 20.029 | 19.87655 | 0.5184691754 | 0.4661008049 | 8.6 | 8.228735 | 18.179 | 159.46 | 12.31335 | 12.338 | 12.36 | 0.324 | 0.4257 | 7.563
61 | AJAKON_clean | AJAKON_clean | [Cd].[O-]C(=O)c1ccc(cc1)N(c1ccc(cc1)C(=O)[O-])c1ccc(cc1)C(=O)[O-] MOFid-v1.UNKNOWN.cat0;AJAKON_clean | [Cd] | [O-]C(=O)c1ccc(cc1)N(c1ccc(cc1)C(=O)[O-])c1ccc(cc1)C(=O)[O-] | UNKNOWN | 0 | Cd | 7 | O48 | 1 | 3.585 | Cd节点 (CN=7) | 需人工确认 | 5.2765 | 4.32303 | 5.27104 | 1.36723 | 1066.44 | 780.005 | 8.76449 | 6.41042 | 0.5024 | 0.367459 | 0 | Cd | Cd | Yes | Cd | 1.36723 | 5002.33 | 330 | 14.4144 | 23.3964 | 15.5641 | 5002.331 | 10 | 5 | 168 | 96 | 8 | 48 | 0 | 0 | 0 | 0 | 0 | 0 | 0 | 0 | 0 | 0 | 0 | 0.5090909 | 0.02424242 | 0.1454545 | 3.131337 | 31.426 | 0.326888 | 0.0035129354 | 27.23049 | 0.194173 | 0.0088331737 | 27.07001 | 0.267988 | 0.0879754354 | 27.32859 | 0.132701 | 0.4237935474 | 27.57051 | 0.192844 | 1.113116 | 28.39024 | 0.386992 | 0.7761660072 | 28.17146 | 0.276606 | 2.389094 | 30.2385 | 0.60696 | 4.902317 | 34.45459 | 0.912935 | 3.131337 | 31.426 | 0.326888 | 5.225534 | 34.03933 | 0.831327 | 3.786603 | 32.0642 | 1.560503 | 4.485385 | 33.44623 | 0.972865 | 0.1233230012 | 0.1233230012 | 26.937 | 0.248057 | 0.5518158395 | 27.41598 | 0.319262 | 0.9793766498 | 27.94775 | 0.173325 | 0.33566242 | 17.49139 | 0.0041135487 | 17.57694 | 0.056589 | 0.0414486924 | 17.52515 | 0.036647 | 0.1217888424 | 17.53655 | 0.120681 | 0.1954026694 | 17.51088 | 0.039077 | 0.2834066332 | 17.56901 | 0.087548 | 0.33566242 | 17.49139 | 0.029855 | 0.3692973728 | 17.55896 | 0.041385 | 8.88515e-05 | 8.88515 | 27.24941 | 0.03107156 | 4.20336e-06 | 0.420336 | 17.49863 | 3.008014 | 1.113116 | 28.79 | 29.517 | 28.376 | 28.477 | 28.044 | 27.24941 | 1.025141 | 0.9897934517 | 19.6 | 21.13821 | 15.939 | 93.56 | 17.49863 | 17.53 | 17.559 | 0.2834 | 0.3693 | 9.751
62 | AJAYIT_clean | AJAYIT_clean | [Cu].[Er].[O-]C(=O)CNCC(=O)[O-] MOFid-v1.UNKNOWN.cat0;AJAYIT_clean | [Cu].[Er] | [O-]C(=O)CNCC(=O)[O-] | UNKNOWN | 0 | Cu,Er | 6 | O46,N8 | 0.85 | 4.525 | Cu单核八面体 |  | 7.12611 | 4.89301 | 7.12611 | 1.98392 | 840.751 | 423.782 | 0 | 0 | 0.4314 | 0.217448 | 0 | Cu,Er | Cu | No |  | 1.98392 | 2195.74 | 178 | 13.3169 | 13.3169 | 14.297 | 2195.745 | 10 | 6 | 48 | 60 | 12 | 48 | 0 | 0 | 0 | 6 | 0 | 0 | 0 | 0 | 0 | 0 | 0 | 0.2696629 | 0.06741573 | 0.2696629 | 0 |  |  | 0.0018064222 | 25.10904 | 0.092152 | 0 |  |  | 0 |  |  | 0.2101559413 | 26.09762 | 0.229355 | 0.5625215714 | 27.61091 | 0.154121 | 0.3972447393 | 26.83361 | 0.110973 | 1.383381 | 31.50882 | 0.391836 | 2.870763 | 38.86091 | 1.85016 | 0 |  |  | 2.953279 | 37.9286 | 1.158625 | 0 |  |  | 0 |  |  | 0 | 0 |  |  | 0.3080955794 | 26.20868 | 0.082348 | 0.5237216129 | 27.01706 | 0.205521 | 0.2077491432 | 16.73906 | 0.0027191631 | 16.53889 | 0.117289 | 0.026811287 | 16.57979 | 0.042204 | 0.0766056435 | 16.64052 | 0.023054 | 0.1226641156 | 16.68942 | 0.065844 | 0.1775473732 | 16.74125 | 0.037094 | 0.2077491432 | 16.73906 | 0.06521 | 0.2275617618 | 16.7699 | 0.034033 | 4.39435e-05 | 4.39435 | 25.1454 | 0.01237479 | 2.72475e-06 | 0.272475 | 16.565 | 0 | 0.5625215714 | 27.204 |  | 26.84 | 27.568 | 26.847 | 25.1454 | 0.5625215714 | 0.5625215714 | 15.8 | 16.12753 | 16.105 | 141.92 | 16.565 | 16.74 | 16.77 | 0.1775 | 0.2276 | 8.58
63 | AJIGIL_clean | AJIGIL_clean | OCC1OC2C(C1OP(=O)([O])OC(C)CNC(=O)CCC1(C3=C([C]4N5[Co]67(N8[CH]N2c2cc(C)c(cc82)C)N2[C](C(=C5C(C4CCC(=O)N)(C)C)Br)C(C(C2=C([C]2N7C(C(N36)C1CC(=O)N)(C)C(C2CCC(=O)N)(C)CC(=O)N)C)(C)CC(=O)N)CCC(=O)N)C)C)O.[Na] MOFid-v1.dia,UNKNOWN.cat0;AJIGIL_clean | [Na] | OCC1OC2C(C1OP(=O)([O])OC(C)CNC(=O)CCC1(C3=C([C]4N5[Co]67(N8[CH]N2c2cc(C)c(cc82)C)N2[C](C(=C5C(C4CCC(=O)N)(C)C)Br)C(C(C2=C([C]2N7C(C(N36)C1CC(=O)N)(C)C(C2CCC(=O)N)(C)CC(=O)N)C)(C)CC(=O)N)CCC(=O)N)C)C)O | dia | 0 | Co,Na | 3 | O24 | 1 | 6.237 | Co节点 (CN=3) | 需人工确认 | 6.71352 | 5.54656 | 6.70452 | 1.08988 | 996.607 | 914.419 | 0 | 0 | 0.4838 | 0.443902 | 0 | Na,Co | Na | Yes | Na | 1.08988 | 9118.85 | 736 | 15.3745 | 23.4023 | 25.3443 | 9118.845 | 12 | 8 | 248 | 348 | 64 | 56 | 0 | 0 | 0 | 0 | 0 | 4 | 0 | 0 | 0 | 0 | 0 | 0.3369565 | 0.08695652 | 0.07608696 | 2.032769 | 24.96312 | 0.455585 | 0.0009408968 | 23.18417 | 0.412022 | 0.0023339671 | 23.35747 | 0.25374 | 0.0244351208 | 23.40903 | 0.070382 | 0.1196703751 | 23.50422 | 0.214135 | 0.3567450364 | 23.73411 | 0.189595 | 0.2384144733 | 23.46661 | 0.223838 | 1.143137 | 24.13168 | 0.684253 | 4.757056 | 30.94966 | 0.971709 | 2.032769 | 24.96312 | 0.455585 | 5.238256 | 32.12562 | 0.699686 | 3.093236 | 27.02989 | 0.627842 | 4.170479 | 29.91251 | 0.500419 | 0.0461968834 | 0.0461968834 | 22.44107 | 0.182174 | 0.2308225536 | 22.8202 | 0.274054 | 0.441176164 | 22.74787 | 0.279878 | 0.1804276624 | 14.55219 | 0.0020969154 | 14.51325 | 0.148218 | 0.0207143492 | 14.51287 | 0.059514 | 0.0618704904 | 14.54163 | 0.116279 | 0.1001297972 | 14.50854 | 0.080766 | 0.150198873 | 14.5898 | 0.122951 | 0.1804276624 | 14.55219 | 0.068614 | 0.1991359486 | 14.52503 | 0.196077 | 2.40335e-05 | 2.40335 | 23.36583 | 0.05483634 | 2.08952e-06 | 0.208952 | 14.481 | 1.986573 | 0.3567450364 | 24.706 | 26.772 | 22.883 | 24.462 | 23.568 | 23.36583 | 0.3323099156 | 0.310548153 | 11.9 | 11.50192 | 17.016 | 232.83 | 14.481 | 14.571 | 14.525 | 0.1502 | 0.1991 | 8.885
64 | AJOTEY_clean | AJOTEY_clean | MOFid数据库中无此结构 |  |  |  |  | V | 4 | O32 | 1 | 4.709 | V单核四面体 |  | 5.91075 | 5.20074 | 5.90935 | 1.2556 | 1942.39 | 1546.98 | 0 | 0 | 0.6358 | 0.506371 | 0 | V | V | Yes | V | 1.2556 | 2479.48 | 76 | 19.0766 | 9.1657 | 14.1806 | 2479.483 | 12 | 3 | 0 | 0 | 0 | 48 | 0 | 0 | 0 | 0 | 0 | 0 | 0 | 0 | 0 | 0 | 0 | 0 | 0 | 0.6315789 | 1.111407 | 18.46113 | 0.211088 | 0.000460037 | 17.1629 | 0.441283 | 0.0011000885 | 17.15258 | 0.139851 | 0.0111408958 | 17.01646 | 0.093738 | 0.0565134331 | 17.14802 | 0.054923 | 0.1711204263 | 17.28401 | 0.043762 | 0.1124090387 | 17.21725 | 0.027943 | 0.565245451 | 17.80829 | 0.062175 | 6.054794 | 24.59038 | 0.336104 | 1.111407 | 18.46113 | 0.211088 | 7.393423 | 26.21907 | 0.505504 | 2.162092 | 19.75705 | 0.112422 | 4.393451 | 22.48653 | 0.275414 | 0.0323826039 | 0.0323826039 | 17.39499 | 0.070408 | 0.1592372486 | 17.49431 | 0.079278 | 0.3133518631 | 17.64445 | 0.059596 | 0.1563992426 | 11.5896 | 0.0018268136 | 11.51902 | 0.088494 | 0.0180370059 | 11.5601 | 0.056497 | 0.053813216 | 11.57318 | 0.026358 | 0.0882493183 | 11.58644 | 0.038895 | 0.1310838737 | 11.5788 | 0.055528 | 0.1563992426 | 11.5896 | 0.025613 | 0.1747096038 | 11.59076 | 0.030323 | 1.11996e-05 | 1.11996 | 17.04567 | 0.005865705 | 1.80025e-06 | 0.180025 | 11.55945 | 1.079025 | 0.1711204263 | 19.823 | 21.435 | 17.795 | 20.239 | 17.216 | 17.04567 | 0.1599795305 | 0.1387378224 | 6.5 | 6.221136 | 19.637 | 485.71 | 11.55945 | 11.584 | 11.591 | 0.1311 | 0.1747 | 5.486
65 | AJOXAA_clean | AJOXAA_clean | [Nd].[Nd][Nd].[O-]C(=O)c1ccc(s1)C(=O)[O-] MOFid-v1.ERROR.cat0;AJOXAA_clean | [Nd].[Nd][Nd] | [O-]C(=O)c1ccc(s1)C(=O)[O-] | ERROR | 0 | Nd | 7 | O52 | 1 | 3.99 | Nd稀土高配位节点 | CN=7 | 6.60857 | 4.38157 | 6.58169 | 1.52914 | 1380.73 | 902.948 | 0 | 0 | 0.5468 | 0.357587 | 0 | Nd | Nd | Yes | Nd | 1.52914 | 3470.25 | 164 | 17.2489 | 11.7539 | 17.7527 | 3470.254 | 8 | 5 | 72 | 24 | 0 | 48 | 0 | 12 | 0 | 0 | 0 | 0 | 0 | 0 | 0 | 0 | 0 | 0.4390244 | 0 | 0.2926829 | 3.072059 | 29.31202 | 0.48389 | 0.0021305327 | 23.27618 | 0.10872 | 0.005197248 | 23.53521 | 0.192175 | 0.0520807012 | 23.51661 | 0.128422 | 0.2635262879 | 23.89304 | 0.168009 | 0.7406299989 | 24.76239 | 0.320606 | 0.502784844 | 24.29519 | 0.152758 | 2.067385 | 27.16505 | 0.404264 | 5.310212 | 32.21643 | 1.313131 | 3.072059 | 29.31202 | 0.48389 | 5.677155 | 32.38051 | 1.639452 | 3.927461 | 31.08549 | 0.199884 | 4.814861672 | 32.09423 | 0.480617 | 0.0964346358 | 0.0964346358 | 23.48507 | 0.108674 | 0.4514629983 | 24.0219 | 0.186009 | 0.8125283047 | 24.71025 | 0.165411 | 0.30046769 | 15.30341 | 0.0036430283 | 15.13086 | 0.063939 | 0.0359048211 | 15.12129 | 0.063067 | 0.1058460096 | 15.1928 | 0.093699 | 0.1745406931 | 15.20004 | 0.096379 | 0.2535060042 | 15.27517 | 0.067739 | 0.30046769 | 15.30341 | 0.061271 | 0.3267094894 | 15.26835 | 0.077731 | 5.23474e-05 | 5.23474 | 23.41493 | 0.02494871 | 3.677e-06 | 0.3677 | 15.14214 | 2.975624 | 0.7406299989 | 25.622 | 27.19 | 24.327 | 25.348 | 24.317 | 23.41493 | 0.6885492977 | 0.6441953631 | 14.6 | 14.23644 | 16.304 | 125.06 | 15.14214 | 15.289 | 15.268 | 0.2535 | 0.3267 | 8.273
66 | AKEDIF_clean | AKEDIF_clean | [O-]C(=O)c1ccc(cc1)C(=O)[O-].[Zn].n1ccc(cc1)C=Cc1ccc(cc1)C=Cc1ccncc1 MOFid-v1.dia.cat0;AKEDIF_clean | [Zn] | [O-]C(=O)c1ccc(cc1)C(=O)[O-].n1ccc(cc1)C=Cc1ccc(cc1)C=Cc1ccncc1 | dia | 0 | Zn | 4 | O8,N8 | 0.5 | 10.439 | Zn单核四面体 |  | 5.94406 | 5.31262 | 5.94406 | 0.925851 | 1673.96 | 1808.02 | 0 | 0 | 0.5828 | 0.629475 | 0 | Zn | Zn | No |  | 0.925851 | 3686.54 | 220 | 31.3256 | 5.8888 | 20.4485 | 3686.544 | 4 | 5 | 112 | 80 | 8 | 16 | 0 | 0 | 4 | 0 | 0 | 0 | 0 | 0 | 0 | 0 | 0 | 0.5090909 | 0.03636364 | 0.07272727 | 6.439422 | 30.4734 | 0.584519 | 0.0050352303 | 24.74666 | 0.15616 | 0.0126586177 | 24.76966 | 0.127417 | 0.1260860592 | 24.85299 | 0.066568 | 0.630761113 | 25.28928 | 0.176479 | 1.772323 | 25.85155 | 0.276187 | 1.214668 | 25.47232 | 0.444358 | 4.722212 | 28.05448 | 0.421558 | 9.34619749 | 35.3468 | 1.566706 | 6.439422 | 30.4734 | 0.584519 | 9.883303319 | 34.66274 | 1.663046 | 7.619899 | 32.46037 | 0.953406 | 8.687305 | 33.70303 | 0.952513 | 0.2099666719 | 0.2099666719 | 24.39195 | 0.204808 | 0.9901476365 | 24.84293 | 0.184582 | 1.870374 | 25.45793 | 0.318651 | 0.7078536514 | 16.23792 | 0.0085988112 | 16.11985 | 0.137434 | 0.0846210591 | 16.03197 | 0.077764 | 0.2509417708 | 16.09333 | 0.09322 | 0.4088679995 | 16.15514 | 0.036184 | 0.5963926255 | 16.12915 | 0.06524 | 0.7078536514 | 16.23792 | 0.128736 | 0.7788868861 | 16.23556 | 0.141473 | 0.000125176 | 12.5176 | 24.75062 | 0.02988849 | 8.69499e-06 | 0.869499 | 16.04961 | 6.229456 | 1.772323 | 26.605 | 28.16 | 25.958 | 25.697 | 25.538 | 24.75062 | 1.646237 | 1.562357 | 14.9 | 14.39634 | 16.416 | 67.01 | 16.04961 | 16.184 | 16.236 | 0.5964 | 0.7789 | 8.701
67 | AKUKUO_clean | AKUKUO_clean | [Ni].[O]P(=O)(C(P(=O)([O])[O])(Cn1cncc1)O)O.n1ccc(cc1)C=Cc1ccncc1 MOFid-v1.frl,UNKNOWN.cat0;AKUKUO_clean | [Ni] | [O]P(=O)(C(P(=O)([O])[O])(Cn1cncc1)O)O.n1ccc(cc1)C=Cc1ccncc1 | frl,UNKNOWN | 0 | Ni | 6 | O12,N6 | 0.67 | 4.806 | Ni节点 (CN=6) | 需人工确认 | 5.04792 | 4.38484 | 5.0448 | 1.30477 | 1062.64 | 814.426 | 0 | 0 | 0.5004 | 0.383515 | 0 | Ni | Ni | No |  | 1.30477 | 1372.78 | 97 | 8.8545 | 10.672 | 15.389 | 1372.778 | 3 | 6 | 34 | 34 | 8 | 14 | 0 | 0 | 0 | 0 | 3 | 0 | 0 | 0 | 0 | 0 | 0 | 0.3505155 | 0.08247423 | 0.1443299 | 3.540084 | 33.9729 | 0.576275 | 0.0064071538 | 27.81783 | 0.105969 | 0.0156625039 | 27.84226 | 0.091157 | 0.1583530134 | 27.98662 | 0.098393 | 0.712879303 | 28.89287 | 0.098845 | 1.661178 | 30.36338 | 0.17256 | 1.243811918 | 29.44362 | 0.204344 | 2.924168 | 33.05325 | 0.42867 | 5.181564 | 36.44959 | 2.001511 | 3.540084 | 33.9729 | 0.576275 | 5.515488 | 36.11129 | 3.229287 | 4.04912 | 34.40066 | 1.249627 | 4.74697 | 35.25739 | 0.672048 | 0.2073363226 | 0.2073363226 | 28.07138 | 0.185579 | 0.8414488368 | 28.88133 | 0.102443 | 1.396911 | 29.83628 | 0.255296 | 0.4890708264 | 18.13999 | 0.0067033044 | 17.96059 | 0.085174 | 0.0648698575 | 17.98015 | 0.102722 | 0.1821454951 | 18.0459 | 0.063393 | 0.2947934576 | 18.04919 | 0.060755 | 0.412089697 | 18.08058 | 0.074993 | 0.4890708264 | 18.13999 | 0.045795 | 0.5304984325 | 18.17401 | 0.047947 | 0.000158259 | 15.8259 | 27.75871 | 0.008745766 | 6.55296e-06 | 0.655296 | 17.95759 | 3.332748 | 1.661178 | 29.745 | 29.894 | 29.538 | 29.803 | 29.567 | 27.75871 | 1.502825 | 1.453842 | 20.2 | 24.15077 | 16.08 | 73.85 | 17.95759 | 18.11 | 18.174 | 0.4121 | 0.5305 | 9.801
68 | ALAHUS_clean | ALAHUS_clean | [O-]C(=O)c1cc(ccc1c1cncc(c1)c1ccc(cc1C(=O)[O-])C(=O)[O-])C(=O)[O-].[O-]C=O.[Tb] MOFid-v1.UNKNOWN.cat0;ALAHUS_clean | [Tb] | [O-]C(=O)c1cc(ccc1c1cncc(c1)c1ccc(cc1C(=O)[O-])C(=O)[O-])C(=O)[O-].[O-]C=O | UNKNOWN | 0 | Tb | 6 | O48 | 1 | 6.397 | Tb单核八面体 |  | 7.1812 | 5.45466 | 7.18023 | 1.36604 | 1533.73 | 1122.76 | 0 | 0 | 0.5724 | 0.41902 | 0 | Tb | Tb | Yes | Tb | 1.36604 | 12918.2 | 680 | 14.234 | 14.234 | 63.76 | 12918.21 | 24 | 5 | 344 | 152 | 16 | 144 | 0 | 0 | 0 | 0 | 0 | 0 | 0 | 0 | 0 | 0 | 0 | 0.5058824 | 0.02352941 | 0.2117647 | 2.495446 | 24.60494 | 0.270566 | 0.0010174431 | 20.92366 | 0.199479 | 0.0024230437 | 21.19059 | 0.164764 | 0.0246197703 | 21.13656 | 0.117181 | 0.1223813482 | 21.19981 | 0.114308 | 0.3729605255 | 21.59333 | 0.154667 | 0.2480126331 | 21.53574 | 0.261494 | 1.289461 | 22.98562 | 0.335699 | 6.233692665 | 31.38507 | 1.220172 | 2.495446 | 24.60494 | 0.270566 | 6.802332 | 32.71933 | 0.990044 | 3.980957 | 27.23006 | 0.414336 | 5.465428 | 29.94543 | 0.600648 | 0.0534833957 | 0.0534833957 | 20.8813 | 0.068271 | 0.2698459031 | 21.15544 | 0.190527 | 0.5120055919 | 21.4403 | 0.31273 | 0.2108083268 | 13.54462 | 0.0024724455 | 13.4043 | 0.135615 | 0.0242386702 | 13.41903 | 0.077207 | 0.0725819199 | 13.42836 | 0.097337 | 0.119129059 | 13.44569 | 0.086046 | 0.1775879278 | 13.48941 | 0.067727 | 0.2108083268 | 13.54462 | 0.047921 | 0.231510059 | 13.54737 | 0.02258 | 2.44365e-05 | 2.44365 | 21.05476 | 0.007022061 | 2.44721e-06 | 0.244721 | 13.42291 | 2.441962 | 0.3729605255 | 23.433 | 25.286 | 21.29 | 23.723 | 21.443 | 21.05476 | 0.3483407552 | 0.3194771298 | 10.5 | 9.985453 | 17.276 | 224.86 | 13.42291 | 13.517 | 13.547 | 0.1776 | 0.2315 | 7.632
69 | ALAMUW_clean | ALAMUW_clean | [Cu][Cu].[O-]C(=O)c1cc(cc(c1)C(=O)[O-])n1c(=O)c2c(c1=O)cc1c(c2)c(=O)n(c1=O)c1cc(cc(c1)C(=O)[O-])C(=O)[O-] MOFid-v1.nbo,UNKNOWN.cat0;ALAMUW_clean | [Cu][Cu] | [O-]C(=O)c1cc(cc(c1)C(=O)[O-])n1c(=O)c2c(c1=O)cc1c(c2)c(=O)n(c1=O)c1cc(cc(c1)C(=O)[O-])C(=O)[O-] | nbo,UNKNOWN | 0 | Cu | 4 | O24 | 1 | 2.66 | Cu桨轮 (paddlewheel) | Cu-Cu ~2.6Å, 4×羧酸 | 11.92678 | 5.98269 | 11.92678 | 0.64997 | 2447.93 | 3766.22 | 0 | 0 | 0.761 | 1.17082 | 0 | Cu | Cu | Yes | Cu | 0.64997 | 5115.55 | 150 | 18.794 | 18.794 | 19.9351 | 5115.546 | 6 | 5 | 78 | 24 | 6 | 36 | 0 | 0 | 0 | 6 | 0 | 0 | 0 | 0 | 0 | 0 | 0 | 0.52 | 0.04 | 0.24 | 2.484595 | 18.7277 | 0.47732 | 0.0015762941 | 22.30709 | 0.44315 | 0.0040047235 | 21.98761 | 0.496079 | 0.0393449256 | 21.90888 | 0.33138 | 0.1885591124 | 21.81983 | 0.352787 | 0.5172211193 | 21.20372 | 0.356613 | 0.3591640786 | 21.36368 | 0.323504 | 1.406488 | 19.81211 | 0.4148 | 18.7708 | 24.38852 | 0.410174 | 2.484595 | 18.7277 | 0.47732 | 22.55477 | 28.18921 | 0.66835 | 4.68557 | 18.7272 | 0.227393 | 12.03241 | 20.79003 | 0.459773 | 0.0856380309 | 0.0856380309 | 19.95056 | 0.381661 | 0.4224842817 | 19.32962 | 0.20245 | 0.7723466643 | 18.9472 | 0.231907 | 0.3590798015 | 11.67967 | 0.0041545495 | 11.87344 | 0.310557 | 0.0413457267 | 11.91335 | 0.086756 | 0.1231194959 | 11.84157 | 0.104511 | 0.2011788295 | 11.75243 | 0.15417 | 0.2989340362 | 11.81448 | 0.123888 | 0.3590798015 | 11.67967 | 0.087762 | 0.3950879777 | 11.67383 | 0.090076 | 3.94217e-05 | 3.94217 | 22.01398 | 0.04984379 | 4.12899e-06 | 0.412899 | 11.88404 | 2.398957 | 0.5172211193 | 22.148 | 24.952 | 20.022 | 21.471 | 21.462 | 22.01398 | 0.4778761937 | 0.4315830884 | 8.7 | 9.547541 | 18.396 | 172.15 | 11.88404 | 11.747 | 11.674 | 0.2989 | 0.3951 | 10.13
70 | ALANAD_clean | ALANAD_clean | [O-]C(=O)c1cc(cc(c1)C(=O)[O-])n1c(=O)c2c(c1=O)cc1c(c2)c(=O)n(c1=O)c1cc(cc(c1)C(=O)[O-])C(=O)[O-].[Zn] MOFid-v1.pts,tfi.cat0;ALANAD_clean | [Zn] | [O-]C(=O)c1cc(cc(c1)C(=O)[O-])n1c(=O)c2c(c1=O)cc1c(c2)c(=O)n(c1=O)c1cc(cc(c1)C(=O)[O-])C(=O)[O-] | pts,tfi | 0 | Zn | 6 | O36 | 1 | 3.424 | Zn单核八面体 |  | 8.58065 | 5.8094 | 8.54388 | 0.697286 | 2813.81 | 4035.37 | 0 | 0 | 0.7542 | 1.08162 | 0 | Zn | Zn | Yes | Zn | 0.697286 | 12786 | 400 | 18.199 | 20.125 | 37.4537 | 12786.04 | 16 | 5 | 208 | 64 | 16 | 96 | 0 | 0 | 16 | 0 | 0 | 0 | 0 | 0 | 0 | 0 | 0 | 0.52 | 0.04 | 0.24 | 2.360196 | 17.86555 | 0.076432 | 0.0008567175 | 16.71289 | 0.551203 | 0.0021185134 | 16.62583 | 0.178262 | 0.0214435465 | 16.57401 | 0.073825 | 0.1079859846 | 16.60978 | 0.096824 | 0.3277992145 | 16.81694 | 0.087655 | 0.2137789586 | 16.67136 | 0.133383 | 1.099012 | 17.24147 | 0.125682 | 17.9214 | 28.20789 | 0.667285 | 2.360196 | 17.86555 | 0.076432 | 20.17278 | 29.51569 | 0.854604 | 5.307603 | 19.43546 | 0.189178 | 13.80726 | 24.66503 | 0.383328 | 0.0640303228 | 0.0640303228 | 16.44391 | 0.069175 | 0.3270146661 | 16.64264 | 0.0615 | 0.6414788861 | 16.83252 | 0.116008 | 0.3268912801 | 10.79121 | 0.003801684 | 10.7603 | 0.065098 | 0.0367713405 | 10.72499 | 0.045859 | 0.1098088374 | 10.74069 | 0.024724 | 0.1831466511 | 10.79387 | 0.039724 | 0.2727132089 | 10.83157 | 0.05895 | 0.3268912801 | 10.79121 | 0.044032 | 0.3588645369 | 10.82492 | 0.02249 | 2.13668e-05 | 2.13668 | 16.56045 | 0.009057937 | 3.69804e-06 | 0.369804 | 10.76052 | 2.296166 | 0.3277992145 | 19.025 | 20.902 | 16.698 | 19.475 | 16.699 | 16.56045 | 0.306355668 | 0.2637688917 | 6 | 5.777872 | 20.237 | 263.11 | 10.76052 | 10.811 | 10.825 | 0.2727 | 0.3589 | 5.8
71 | ALEJEI_clean | ALEJEI_clean | O=C(Nc1cc(cc(c1)C(=O)[O-])C(=O)[O-])Nc1cc(NC(=O)Nc2cc(cc(c2)C(=O)[O-])C(=O)[O-])cc(c1)NC(=O)Nc1cc(cc(c1)C(=O)[O-])C(=O)[O-].[Cu][Cu] MOFid-v1.ERROR,ntt.cat0;ALEJEI_clean | [Cu][Cu] | O=C(Nc1cc(cc(c1)C(=O)[O-])C(=O)[O-])Nc1cc(NC(=O)Nc2cc(cc(c2)C(=O)[O-])C(=O)[O-])cc(c1)NC(=O)Nc1cc(cc(c1)C(=O)[O-])C(=O)[O-] | ntt | 0 | Cu | 4 | O32 | 1 | 2.647 | Cu桨轮 (paddlewheel) | Cu-Cu ~2.6Å, 4×羧酸 | 18.06508 | 7.13825 | 11.29555 | 0.600782 | 2223.57 | 3701.13 | 0 | 0 | 0.783 | 1.3033 | 0 | Cu | Cu | Yes | Cu | 0.600782 | 41091.2 | 1200 | 30.4638 | 30.4638 | 44.2772 | 41091.15 | 48 | 5 | 528 | 288 | 96 | 240 | 0 | 0 | 0 | 48 | 0 | 0 | 0 | 0 | 0 | 0 | 0 | 0.44 | 0.08 | 0.2 | 2.022592 | 17.55794 | 0.506777 | 0.0009181615 | 19.4416 | 0.207573 | 0.002307175 | 18.85693 | 0.366308 | 0.0236804942 | 18.76877 | 0.164663 | 0.1171648028 | 18.88816 | 0.309774 | 0.3551468748 | 18.61025 | 0.196503 | 0.2346121167 | 18.78698 | 0.181822 | 1.065228741 | 17.51144 | 0.79298 | 20.17792 | 23.31056 | 0.37814 | 2.022592 | 17.55794 | 0.506777 | 25.20464 | 27.80222 | 0.955901 | 4.170306216 | 17.72945 | 0.359162 | 12.11402 | 20.94304 | 0.340908 | 0.0639551594 | 0.0639551594 | 17.2687 | 0.139058 | 0.3188576357 | 17.13387 | 0.241331 | 0.6180269299 | 16.90449 | 0.142499 | 0.3141861109 | 10.40149 | 0.0033699553 | 10.40628 | 0.22967 | 0.0363295978 | 10.51511 | 0.060811 | 0.1069876723 | 10.51947 | 0.126492 | 0.1764618903 | 10.43451 | 0.0367 | 0.2633475439 | 10.38892 | 0.11638 | 0.3141861109 | 10.40149 | 0.113937 | 0.3495807311 | 10.4679 | 0.081133 | 2.40595e-05 | 2.40595 | 19.10361 | 0.09678433 | 3.58163e-06 | 0.358163 | 10.50044 | 1.958637 | 0.3551468748 | 20.233 | 22.267 | 18.349 | 20.083 | 18.762 | 19.10361 | 0.3314663806 | 0.2911917154 | 6.7 | 6.717472 | 19.626 | 242 | 10.50044 | 10.395 | 10.468 | 0.2633 | 0.3496 | 8.603
72 | ALEJIM_clean | ALEJIM_clean | O=C(Nc1cc(cc(c1)C(=O)[O-])C(=O)[O-])Nc1cc(NC(=O)Nc2cc(cc(c2)C(=O)[O-])C(=O)[O-])cc(c1)NC(=O)Nc1cc(cc(c1)C(=O)[O-])C(=O)[O-].[Zn][Zn] MOFid-v1.ERROR,ntt.cat0;ALEJIM_clean | [Zn][Zn] | O=C(Nc1cc(cc(c1)C(=O)[O-])C(=O)[O-])Nc1cc(NC(=O)Nc2cc(cc(c2)C(=O)[O-])C(=O)[O-])cc(c1)NC(=O)Nc1cc(cc(c1)C(=O)[O-])C(=O)[O-] | ntt | 0 | Zn | 4 | O32 | 1 | 2.973 | Zn4O 或 Zn桨轮 | 需人工确认 | 18.20917 | 7.10984 | 11.84134 | 0.592075 | 2208.62 | 3730.3 | 0 | 0 | 0.783 | 1.32247 | 0 | Zn | Zn | Yes | Zn | 0.592075 | 41943.7 | 1200 | 30.5919 | 30.5919 | 44.8181 | 41943.66 | 48 | 5 | 528 | 288 | 96 | 240 | 0 | 0 | 48 | 0 | 0 | 0 | 0 | 0 | 0 | 0 | 0 | 0.44 | 0.08 | 0.2 | 2.081776 | 17.31867 | 0.246809 | 0.0010363682 | 19.02071 | 0.827527 | 0.0022900393 | 18.74835 | 0.760458 | 0.0237896639 | 18.91854 | 0.401656 | 0.1176545307 | 18.52051 | 0.184502 | 0.3451808015 | 18.31682 | 0.234028 | 0.235218797 | 18.34754 | 0.346053 | 1.096129824 | 17.65589 | 0.374814 | 21.06051 | 23.61155 | 0.302097 | 2.081776 | 17.31867 | 0.246809 | 25.97908 | 28.43433 | 0.511403 | 4.338721853 | 17.6325 | 0.211651 | 12.9004 | 21.08941 | 0.344221 | 0.0636029167 | 0.0636029167 | 16.97831 | 0.230002 | 0.323032611 | 16.95674 | 0.18183 | 0.6362665283 | 16.76203 | 0.213047 | 0.323955313 | 10.46746 | 0.0038044741 | 10.60084 | 0.193609 | 0.0363898948 | 10.41875 | 0.128817 | 0.1076452202 | 10.39472 | 0.090549 | 0.1811604968 | 10.33529 | 0.159193 | 0.2690144283 | 10.38099 | 0.129702 | 0.323955313 | 10.46746 | 0.081323 | 0.3603418646 | 10.32409 | 0.151892 | 2.37448e-05 | 2.37448 | 18.74353 | 0.0570585 | 3.64824e-06 | 0.364824 | 10.39035 | 2.018173 | 0.3451808015 | 19.999 | 22.415 | 17.789 | 19.793 | 18.395 | 18.74353 | 0.3213911376 | 0.2815778848 | 6.4 | 6.508563 | 19.977 | 249.27 | 10.39035 | 10.424 | 10.324 | 0.269 | 0.3603 | 8.353
73 | ALIXOJ_clean | ALIXOJ_clean | [Ni][OH][Ni].[O-]C(=O)c1cc(Cc2cc(cc(c2)C(=O)O)C(=O)[O-])cc(c1)C(=O)[O-] MOFid-v1.crb,UNKNOWN.cat0;ALIXOJ_clean | [Ni][OH][Ni] | [O-]C(=O)c1cc(Cc2cc(cc(c2)C(=O)O)C(=O)[O-])cc(c1)C(=O)[O-] | crb | 0 | Ni | 4 | O32 | 1 | 3.508 | Ni单核四面体 |  | 7.8603 | 5.01976 | 7.84665 | 0.979833 | 2007.79 | 2049.12 | 0 | 0 | 0.6394 | 0.65256 | 0 | Ni | Ni | Yes | Ni | 0.979833 | 3224.33 | 152 | 10.247 | 15.25 | 20.946 | 3224.325 | 8 | 4 | 68 | 40 | 0 | 36 | 0 | 0 | 0 | 0 | 8 | 0 | 0 | 0 | 0 | 0 | 0 | 0.4473684 | 0 | 0.2368421 | 2.329374 | 21.02588 | 0.170271 | 0.0009110469 | 20.01754 | 0.917818 | 0.0023214176 | 20.09738 | 0.243446 | 0.0241887338 | 20.04239 | 0.157632 | 0.1175688534 | 20.22845 | 0.078631 | 0.3548133563 | 20.27795 | 0.119452 | 0.2400542942 | 20.18775 | 0.156548 | 1.158994 | 20.4578 | 0.220308 | 9.65473 | 28.0447 | 0.708437 | 2.329374 | 21.02588 | 0.170271 | 10.70361 | 29.60498 | 1.020842 | 4.481722 | 22.29889 | 0.360121 | 7.967686 | 25.91827 | 0.901353 | 0.0563447482 | 0.0563447482 | 19.62464 | 0.08309 | 0.2771487961 | 19.72114 | 0.127344 | 0.5582899925 | 19.97719 | 0.288991 | 0.2508948766 | 12.58471 | 0.0028514017 | 12.45382 | 0.201099 | 0.0289892503 | 12.55719 | 0.087566 | 0.0851806973 | 12.54616 | 0.107354 | 0.14080274 | 12.51234 | 0.048524 | 0.2124819847 | 12.56462 | 0.089678 | 0.2508948766 | 12.58471 | 0.118404 | 0.2781496337 | 12.53921 | 0.04938 | 2.36313e-05 | 2.36313 | 20.15382 | 0.03617872 | 2.85883e-06 | 0.285883 | 12.51113 | 2.273029223 | 0.3548133563 | 22.228 | 24.192 | 20.456 | 22.035 | 20.231 | 20.15382 | 0.3306246225 | 0.2984686081 | 8.3 | 8.266074 | 18.375 | 237.99 | 12.51113 | 12.575 | 12.539 | 0.2125 | 0.2781 | 7.643
74 | ALIXUP_clean | ALIXUP_clean | [Cu][OH][Cu][OH][Cu].[O-]C(=O)c1cc(Cc2cc(cc(c2)C(=O)[O-])C(=O)[O-])cc(c1)C(=O)[O-] MOFid-v1.pts,sur.cat0;ALIXUP_clean | [Cu][OH][Cu][OH][Cu] | [O-]C(=O)c1cc(Cc2cc(cc(c2)C(=O)[O-])C(=O)[O-])cc(c1)C(=O)[O-] | pts,sur | 0 | Cu | 3 | O24 | 1 | 5.325 | Cu节点 (CN=3) | 需人工确认 | 6.38387 | 5.75713 | 6.38387 | 1.33865 | 1367.26 | 1021.37 | 0 | 0 | 0.5492 | 0.410264 | 0 | Cu | Cu | Yes | Cu | 1.33865 | 2802.92 | 160 | 8.1387 | 18.4609 | 18.6553 | 2802.916 | 12 | 4 | 68 | 40 | 0 | 40 | 0 | 0 | 0 | 12 | 0 | 0 | 0 | 0 | 0 | 0 | 0 | 0.425 | 0 | 0.25 | 0.3052314437 | 17.13933 | 0.108853 | 0.0001175552 | 16.19451 | 0.974208 | 0.0002959626 | 16.24422 | 0.566303 | 0.0028807945 | 16.54046 | 0.158341 | 0.0145464215 | 16.52533 | 0.158691 | 0.0430680845 | 16.63148 | 0.146489 | 0.0284787899 | 16.51361 | 0.128016 | 0.1501927013 | 16.83238 | 0.110562 | 3.269137 | 23.01211 | 0.306549 | 0.3052314437 | 17.13933 | 0.108853 | 4.535023 | 25.65048 | 0.678153 | 0.6439011247 | 17.81613 | 0.425777 | 1.768964 | 19.94605 | 0.277991 | 0.0090185601 | 0.0090185601 | 16.06035 | 0.133585 | 0.0445907704 | 16.12459 | 0.124057 | 0.0899781503 | 16.25906 | 0.049314 | 0.0527712309 | 10.62675 | 0.0005587331 | 10.61049 | 0.529165 | 0.0059966994 | 10.6679 | 0.123158 | 0.0177522216 | 10.63259 | 0.029877 | 0.0296239161 | 10.64563 | 0.039641 | 0.0442975738 | 10.68036 | 0.079261 | 0.0527712309 | 10.62675 | 0.061643 | 0.0587153761 | 10.64266 | 0.067957 | 2.88759e-06 | 0.288759 | 16.50342 | 0.03244192 | 5.9245e-07 | 0.059245 | 10.61677 | 0.2962128836 | 0.0430680845 | 18.507 | 20.144 | 16.423 | 18.955 | 16.557 | 16.50342 | 0.04018729 | 0.0340495244 | 4.9 | 4.873981 | 22.239 | 1925.53 | 10.61677 | 10.654 | 10.643 | 0.0443 | 0.0587 | 5.887
75 | ALOLET_charged | ALOLET_charged | [In].[N][C]1[C][C](C=C([CH]1)C(=O)[O-])C(=O)[O-].[N]c1cc(cc(c1)C(=O)[O-])C(=O)[O-].[O-]C(=O)c1ccc(cc1)c1ccc(cc1)C(=O)[O-].[O-]C(=O)c1ccc(cc1)c1ccc(cc1)[C]1OO1 MOFid-v1.npo.cat2;ALOLET_charged | [In] | [N][C]1[C][C](C=C([CH]1)C(=O)[O-])C(=O)[O-].[N]c1cc(cc(c1)C(=O)[O-])C(=O)[O-].[O-]C(=O)c1ccc(cc1)c1ccc(cc1)C(=O)[O-].[O-]C(=O)c1ccc(cc1)c1ccc(cc1)[C]1OO1 | npo | 2 | In | 8 | O64 | 1 | 7.613 | In节点 (CN=8) | 需人工确认 | 9.3993 | 5.21411 | 9.3806 | 0.901246 | 1693.51 | 1879.08 | 13.2521 | 14.7042 | 0.6446 | 0.715232 | 0 | In | In | No |  | 0.901246 | 18124.7 | 822 | 27.2959 | 27.2959 | 28.0896 | 18124.71 | 18 | 5 | 408 | 228 | 24 | 144 | 0 | 0 | 0 | 0 | 0 | 0 | 0 | 0 | 0 | 0 | 0 | 0.4963504 | 0.02919708 | 0.1751825 | 3.575495 | 22.80782 | 0.398238 | 0.0017497728 | 27.26825 | 1.21205 | 0.00478932 | 28.83611 | 1.929114 | 0.0484904355 | 28.17738 | 1.777874 | 0.2212668383 | 26.65035 | 1.97375 | 0.572908904 | 23.32242 | 1.720847 | 0.432291724 | 24.37219 | 1.808491 | 1.765405 | 21.72016 | 0.371735 | 11.68525 | 31.82579 | 0.886461 | 3.575495 | 22.80782 | 0.398238 | 12.6757 | 33.39039 | 1.093373 | 6.799864 | 25.53227 | 0.435273 | 10.21984 | 29.86224 | 0.429025 | 0.0745692931 | 0.0745692931 | 22.14924 | 0.690077 | 0.3708641521 | 22.17815 | 1.277477 | 0.7184323097 | 22.07537 | 0.412063 | 0.2965337532 | 13.37769 | 0.0034766727 | 13.49159 | 0.319533 | 0.0344058446 | 13.43995 | 0.196664 | 0.1010751105 | 13.31804 | 0.161189 | 0.1684915561 | 13.41378 | 0.294132 | 0.2503522046 | 13.22183 | 0.382905 | 0.2965337532 | 13.37769 | 0.257456 | 0.3281160719 | 13.58546 | 0.221824 | 4.895e-05 | 4.895 | 28.83529 | 0.8947762 | 3.41388e-06 | 0.341388 | 13.47564 | 3.500926 | 0.572908904 | 25.926 | 28.5 | 25.062 | 24.218 | 24.782 | 28.83529 | 0.5244184685 | 0.4983396109 | 11.4 | 14.33852 | 17.548 | 156 | 13.47564 | 13.3 | 13.585 | 0.2504 | 0.3281 | 15.36
76 | ALOLIX_charged | ALOLIX_charged | [Cs].[In].[N]c1cc(cc(c1)C(=O)[O-])C(=O)[O-].[N]c1cc(cc(c1)C(=O)[O-])[C]([O])[O].[O-]C(=O)C1=CC=C(C=[C]1)c1ccc(cc1)C(=O)[O-].[O-]C(=O)C1=[C]C=C(C=C1)c1ccc(cc1)C(=O)[O-].[O-]C(=O)c1ccc(cc1)c1ccc(cc1)C(=O)[O-] MOFid-v1.ERROR.cat0;ALOLIX_charged | [Cs].[In] | [N]c1cc(cc(c1)C(=O)[O-])C(=O)[O-].[N]c1cc(cc(c1)C(=O)[O-])[C]([O])[O].[O-]C(=O)C1=CC=C(C=[C]1)c1ccc(cc1)C(=O)[O-].[O-]C(=O)C1=[C]C=C(C=C1)c1ccc(cc1)C(=O)[O-].[O-]C(=O)c1ccc(cc1)c1ccc(cc1)C(=O)[O-] | ERROR | 0 | Cs,In | 9 | O70 | 1 | 4.3 | Cs节点 (CN=9) | 需人工确认 | 9.32283 | 5.599 | 9.29982 | 0.940569 | 1861.76 | 1979.4 | 0 | 0 | 0.66 | 0.701703 | 0 | In,Cs | In | No |  | 0.940569 | 18297.2 | 768 | 27.3449 | 27.3449 | 28.2554 | 18297.21 | 24 | 6 | 396 | 186 | 18 | 144 | 0 | 0 | 0 | 0 | 0 | 0 | 0 | 0 | 0 | 0 | 0 | 0.515625 | 0.0234375 | 0.1875 | 2.942034 | 21.28478 | 0.220586 | 0.0009878018 | 20.01045 | 0.258484 | 0.0026244892 | 19.70283 | 0.276492 | 0.0255984182 | 19.75411 | 0.097222 | 0.1285396638 | 19.67089 | 0.143518 | 0.3924732983 | 19.79909 | 0.295349 | 0.2612223056 | 19.81323 | 0.104928 | 1.360018 | 20.29638 | 0.228176 | 11.76544 | 31.35877 | 1.007082 | 2.942034 | 21.28478 | 0.220586 | 12.81561 | 33.61416 | 1.345215 | 6.264452 | 24.05174 | 0.430466 | 10.21965 | 29.34203 | 0.528665 | 0.0644543663 | 0.0644543663 | 19.08476 | 0.09218 | 0.3225094345 | 19.15873 | 0.130847 | 0.6273819641 | 19.39426 | 0.182369 | 0.2763565382 | 12.14898 | 0.0031274358 | 12.13243 | 0.123071 | 0.031369641 | 12.13351 | 0.060044 | 0.0939424801 | 12.09079 | 0.039288 | 0.1545988149 | 12.15815 | 0.079486 | 0.2334167113 | 12.12799 | 0.069901 | 0.2763565382 | 12.14898 | 0.110101 | 0.3068614003 | 12.16128 | 0.089219 | 2.5792e-05 | 2.5792 | 19.68184 | 0.02359838 | 3.16788e-06 | 0.316788 | 12.10113 | 2.877579897 | 0.3924732983 | 21.77 | 23.455 | 19.65 | 22.206 | 19.761 | 19.68184 | 0.3668748801 | 0.328018932 | 8.4 | 8.141723 | 18.255 | 217.92 | 12.10113 | 12.138 | 12.161 | 0.2334 | 0.3069 | 7.581
77 | ALOLIY_clean | ALOLIY_clean | [Mn].[Mn][OH2][Mn][OH2][Mn].[O-]C(=O)c1cc(cc(c1)C(=O)[O-])c1cc(cc(c1)C(=O)[O-])C(=O)[O-] MOFid-v1.tfi.cat0;ALOLIY_clean | [Mn].[Mn][OH2][Mn][OH2][Mn] | [O-]C(=O)c1cc(cc(c1)C(=O)[O-])c1cc(cc(c1)C(=O)[O-])C(=O)[O-] | tfi | 0 | Mn | 2 | O16 | 1 | 6.486 | Mn节点 (CN=2) | 需人工确认 | 6.86569 | 5.12412 | 6.86243 | 1.19169 | 992.554 | 832.898 | 0 | 0 | 0.537 | 0.450621 | 0 | Mn | Mn | Yes | Mn | 1.19169 | 5062.15 | 280 | 23.113 | 7.3954 | 29.657 | 5062.148 | 16 | 4 | 128 | 64 | 0 | 72 | 0 | 0 | 0 | 0 | 0 | 0 | 0 | 0 | 16 | 0 | 0 | 0.4571429 | 0 | 0.2571429 | 0.2163419553 | 14.25142 | 0.025696 | 7.56982e-05 | 13.36808 | 0.852493 | 0.0001892454 | 13.52541 | 0.669537 | 0.0020507325 | 13.74837 | 0.272589 | 0.0102398991 | 13.70608 | 0.121324 | 0.0315128079 | 13.73893 | 0.085602 | 0.0210372122 | 13.7248 | 0.097659 | 0.1066518528 | 13.98086 | 0.052303 | 2.21234 | 18.62355 | 0.286677 | 0.2163419553 | 14.25142 | 0.025696 | 3.43138 | 21.02896 | 0.377031 | 0.4454321721 | 14.79549 | 0.131887 | 1.155868 | 16.50017 | 0.077635 | 0.0076231507 | 0.0076231507 | 13.81545 | 0.089813 | 0.0382499459 | 13.84157 | 0.081796 | 0.077683536 | 13.92539 | 0.087522 | 0.0501982153 | 9.39868 | 0.0005384893 | 9.52258 | 0.274422 | 0.0056945676 | 9.36343 | 0.093646 | 0.0170647782 | 9.37932 | 0.056217 | 0.0279016607 | 9.36776 | 0.093026 | 0.0420778651 | 9.39325 | 0.032709 | 0.0501982153 | 9.39868 | 0.032334 | 0.0557138599 | 9.38584 | 0.033679 | 2.08592e-06 | 0.208592 | 13.6433 | 0.02119004 | 5.6847e-07 | 0.056847 | 9.350278 | 0.2087188046 | 0.0315128079 | 15.962 | 16.707 | 15.166 | 16.014 | 13.723 | 13.6433 | 0.0294620754 | 0.0238896572 | 3.7 | 3.669358 | 24.943 | 2734.57 | 9.350278 | 9.396 | 9.386 | 0.0421 | 0.0557 | 4.293
78 | ALOLOD_charged | ALOLOD_charged | Oc1cc(cc(c1)C(=O)[O-])C(=O)[O-].[In].[O-]C(=O)c1ccc(cc1)C=Cc1ccc(cc1)C(=O)[O-] MOFid-v1.npo.cat2;ALOLOD_charged | [In] | Oc1cc(cc(c1)C(=O)[O-])C(=O)[O-].[O-]C(=O)c1ccc(cc1)C=Cc1ccc(cc1)C(=O)[O-] | npo | 2 | In | 8 | O64 | 1 | 7.536 | In节点 (CN=8) | 需人工确认 | 7.87306 | 5.02701 | 7.86695 | 0.898447 | 1801.13 | 2004.72 | 5.88259 | 6.54751 | 0.6338 | 0.70544 | 0 | In | In | No |  | 0.898447 | 21113.5 | 1134 | 27.234 | 27.234 | 32.8706 | 21113.54 | 18 | 5 | 492 | 432 | 30 | 162 | 0 | 0 | 0 | 0 | 0 | 0 | 0 | 0 | 0 | 0 | 0 | 0.4338624 | 0.02645503 | 0.1428571 | 4.149713 | 24.13611 | 0.235409 | 0.0019652397 | 25.97097 | 1.924161 | 0.0048824608 | 25.63256 | 1.632502 | 0.0491900818 | 25.59508 | 1.262278 | 0.2493425265 | 25.11723 | 0.976111 | 0.6757349887 | 24.16868 | 0.788602 | 0.4881519809 | 24.58798 | 1.290264 | 2.174901048 | 23.67237 | 0.404028 | 10.38584 | 31.2949 | 0.736219 | 4.149713 | 24.13611 | 0.235409 | 11.20788 | 31.70215 | 2.400946 | 6.704216 | 26.88846 | 0.529757 | 9.191934 | 29.7494 | 0.500119 | 0.0866664156 | 0.0866664156 | 22.36816 | 0.249964 | 0.4239610798 | 22.46424 | 0.642359 | 0.8194984027 | 22.28165 | 0.491847 | 0.32610943 | 13.92471 | 0.0038046428 | 13.8612 | 0.162439 | 0.0376448455 | 13.8397 | 0.10709 | 0.1108598736 | 13.86714 | 0.155171 | 0.186076251 | 13.86442 | 0.112151 | 0.272928686 | 13.88006 | 0.247542 | 0.32610943 | 13.92471 | 0.174914 | 0.3569372134 | 13.87977 | 0.27831 | 5.03293e-05 | 5.03293 | 26.21593 | 0.904867 | 3.77189e-06 | 0.377189 | 13.85186 | 4.063047 | 0.6757349887 | 25.731 | 27.691 | 24.848 | 24.653 | 24.625 | 26.21593 | 0.6265449069 | 0.5890685731 | 12.4 | 13.34326 | 17.043 | 135.17 | 13.85186 | 13.902 | 13.88 | 0.2729 | 0.3569 | 12.364
79 | ALONEV_clean | ALONEV_clean | CC1=NC23C45C62C34N2[Mn]34N6C(=C[C](N3C36C7(N4[C](C=C2C)C)C23C67[O]3[Mn]46=[O](C78C9%10[O]%11=C(C=C([O]%12C%13%14C%15(N=C([CH]1)C)C%13(C%14%15N=C([CH]C(=N5)C)C)[O]1=C(C)C=C([O](=[Mn]%11%121)C79C8%10[O]6=C(C=C3C)C)C)C)C)C(=CC(=[O]24)C)C)C)C.CC1=NC23C45C62C34[O]2[Mn]34=[O](C(=CC(=[O]53)C)C)C35C7([O]4=C(C=C2C)C)C23C57N3[Mn]45N2[C](C)C=C(N5C25C78[O]9[Mn]%10%11=[O](C%12%13C%14(N=C([CH]1)C)C%12(C%13%14N=C([CH]C(=N6)C)C)[O]%10=C(C)C=C9C)C(=CC(=[O]%11C27C58N4C(=C[C]3C)C)C)C)C.[Mn] MOFid-v1.ERROR.cat1;ALONEV_clean | [Mn] | CC1=NC23C45C62C34N2[Mn]34N6C(=C[C](N3C36C7(N4[C](C=C2C)C)C23C67[O]3[Mn]46=[O](C78C9%10[O]%11=C(C=C([O]%12C%13%14C%15(N=C([CH]1)C)C%13(C%14%15N=C([CH]C(=N5)C)C)[O]1=C(C)C=C([O](=[Mn]%11%121)C79C8%10[O]6=C(C=C3C)C)C)C)C)C(=CC(=[O]24)C)C)C)C.CC1=NC23C45C62C34[O]2[Mn]34=[O](C(=CC(=[O]53)C)C)C35C7([O]4=C(C=C2C)C)C23C57N3[Mn]45N2[C](C)C=C(N5C25C78[O]9[Mn]%10%11=[O](C%12%13C%14(N=C([CH]1)C)C%12(C%13%14N=C([CH]C(=N6)C)C)[O]%10=C(C)C=C9C)C(=CC(=[O]%11C27C58N4C(=C[C]3C)C)C)C)C | ERROR | 1 | Mn,Nb | 6 | O24,N24 | 0.5 | 6.829 | Mn节点 (CN=6) | 需人工确认 | 5.59976 | 4.84057 | 5.59976 | 1.49156 | 1651.89 | 1107.49 | 0 | 0 | 0.571 | 0.382821 | 0 | Nb,Mn | Nb | Yes | Nb | 1.49156 | 25582.5 | 1008 | 30.585 | 30.585 | 27.348 | 25582.47 | 112 | 7 | 320 | 224 | 128 | 32 | 0 | 0 | 0 | 0 | 0 | 0 | 0 | 0 | 16 | 0 | 0 | 0.3174603 | 0.1269841 | 0.03174603 | 0.4583720998 | 20.53303 | 0.372204 | 0.0002349968 | 21.45612 | 1.063014 | 0.0005374463 | 20.50524 | 0.778462 | 0.0052896035 | 20.84132 | 0.244175 | 0.0257321475 | 20.83586 | 0.101021 | 0.0770528332 | 20.75742 | 0.208734 | 0.0508593958 | 20.75721 | 0.146213 | 0.240745498 | 20.79469 | 0.267957 | 2.367832 | 20.63911 | 0.448004 | 0.4583720998 | 20.53303 | 0.372204 | 3.194561 | 21.01505 | 0.639166 | 0.8277674557 | 20.61976 | 0.257509 | 1.573823 | 19.96483 | 0.350661 | 0.0118042364 | 0.0118042364 | 20.08686 | 0.209568 | 0.0580790191 | 20.12767 | 0.162455 | 0.1139190411 | 19.98917 | 0.088393 | 0.0545714746 | 12.6717 | 0.0006440653 | 12.42253 | 0.567869 | 0.006116444 | 12.59248 | 0.148965 | 0.0181991951 | 12.66336 | 0.102981 | 0.0304386108 | 12.66067 | 0.049624 | 0.045639421 | 12.63081 | 0.117352 | 0.0545714746 | 12.6717 | 0.034423 | 0.0616583682 | 12.69942 | 0.122559 | 5.14704e-06 | 0.514704 | 20.84078 | 0.02783544 | 6.1949e-07 | 0.061949 | 12.68078 | 0.4465678634 | 0.0770528332 | 22.662 | 24.764 | 20.723 | 22.499 | 20.783 | 20.84078 | 0.0717632297 | 0.0652485968 | 8.4 | 8.308512 | 18.388 | 1016.98 | 12.68078 | 12.651 | 12.699 | 0.0456 | 0.0617 | 8.16
80 | ALUJEX_clean | ALUJEX_clean | [La].[La][OH2][La].[O-]C(=O)c1ccc(cc1)C(=O)[O-].[OH2][La] MOFid-v1.UNKNOWN.cat0;ALUJEX_clean | [La].[La][OH2][La].[OH2][La] | [O-]C(=O)c1ccc(cc1)C(=O)[O-] | UNKNOWN | 0 | La | 7 | O57,H2 | 0.97 | 4.203 | La稀土高配位节点 | CN=7 | 5.99288 | 4.42191 | 5.93648 | 1.43356 | 1311.29 | 914.712 | 0 | 0 | 0.5364 | 0.374173 | 0 | La | La | Yes | La | 1.43356 | 5436.08 | 312 | 11.1068 | 17.7727 | 29.228 | 5436.075 | 12 | 4 | 144 | 80 | 0 | 76 | 0 | 0 | 0 | 0 | 0 | 0 | 0 | 0 | 0 | 0 | 0 | 0.4615385 | 0 | 0.2435897 | 3.463077 | 31.27559 | 0.526505 | 0.002644008 | 25.00982 | 0.194901 | 0.0069110001 | 24.93579 | 0.083057 | 0.0687939272 | 25.05124 | 0.093568 | 0.344072626 | 25.59672 | 0.223821 | 0.9717910198 | 26.78108 | 0.305426 | 0.6717999911 | 26.15105 | 0.252406 | 2.545739 | 29.19428 | 0.366199 | 5.144023 | 33.32745 | 1.096734 | 3.463077 | 31.27559 | 0.526505 | 5.462667889 | 34.41465 | 1.168252 | 4.148459 | 32.64228 | 0.711495 | 4.781265 | 33.15377 | 1.363012 | 0.1107233836 | 0.1107233836 | 24.8439 | 0.25389 | 0.529462156 | 25.50982 | 0.28912 | 0.9563815495 | 26.06387 | 0.17085 | 0.3476524246 | 16.23679 | 0.0043468983 | 16.08675 | 0.084776 | 0.0417430086 | 16.01799 | 0.096672 | 0.1231017447 | 16.07174 | 0.062011 | 0.2007812434 | 16.11355 | 0.064479 | 0.2963757163 | 16.19549 | 0.1033 | 0.3476524246 | 16.23679 | 0.050043 | 0.3801476202 | 16.22224 | 0.110266 | 6.8091e-05 | 6.8091 | 24.8972 | 0.03423628 | 4.26902e-06 | 0.426902 | 16.02322 | 3.352354 | 0.9717910198 | 27.148 | 28.469 | 26.435 | 26.539 | 26.176 | 24.8972 | 0.9029970926 | 0.8610676362 | 16.4 | 15.95003 | 16.164 | 101.43 | 16.02322 | 16.216 | 16.222 | 0.2964 | 0.3801 | 8.874
81 | ALUJIB_clean | ALUJIB_clean | [Ce].[Ce][Ce].[Ce][OH2][Ce].[O-]C(=O)c1ccc(cc1)C(=O)[O-] MOFid-v1.ERROR.cat0;ALUJIB_clean | [Ce].[Ce][Ce].[Ce][OH2][Ce] | [O-]C(=O)c1ccc(cc1)C(=O)[O-] | ERROR | 0 | Ce | 7 | O56,H2 | 0.97 | 4.181 | Ce稀土高配位节点 | CN=7 | 6.08943 | 4.42337 | 5.91878 | 1.4324 | 1320.62 | 921.959 | 0 | 0 | 0.5424 | 0.378664 | 0 | Ce | Ce | Yes | Ce | 1.4324 | 5415.53 | 306 | 11.0987 | 17.768 | 29.159 | 5415.527 | 12 | 4 | 144 | 76 | 0 | 74 | 0 | 0 | 0 | 0 | 0 | 0 | 0 | 0 | 0 | 0 | 0 | 0.4705882 | 0 | 0.2418301 | 3.48849 | 30.96531 | 0.751478 | 0.0026008809 | 24.68141 | 0.411851 | 0.0065378797 | 24.64365 | 0.219848 | 0.0655108031 | 24.70587 | 0.078347 | 0.3286136338 | 25.31822 | 0.269691 | 0.9202587436 | 26.23656 | 0.214004 | 0.6409280571 | 25.84243 | 0.312757 | 2.521063 | 28.71578 | 0.484492 | 5.28849 | 33.80674 | 2.211277 | 3.48849 | 30.96531 | 0.751478 | 5.667888583 | 34.77368 | 1.26202 | 4.200681 | 32.26236 | 1.083384 | 4.879691 | 33.18497 | 0.612824 | 0.1109298903 | 0.1109298903 | 24.6129 | 0.154479 | 0.5187669279 | 25.24853 | 0.151002 | 0.9357944583 | 25.91981 | 0.22629 | 0.3423387215 | 15.98893 | 0.0041867404 | 15.76264 | 0.043409 | 0.0414250046 | 15.85417 | 0.061976 | 0.1195138677 | 15.87205 | 0.044488 | 0.1974760761 | 15.90408 | 0.105431 | 0.2876774093 | 15.96684 | 0.051415 | 0.3423387215 | 15.98893 | 0.025958 | 0.3745553947 | 16.01294 | 0.146194 | 6.46346e-05 | 6.46346 | 24.60937 | 0.01188402 | 4.1517e-06 | 0.41517 | 15.83042 | 3.37756 | 0.9202587436 | 26.709 | 28.017 | 26.021 | 26.089 | 25.799 | 24.60937 | 0.8547479405 | 0.8093288533 | 16 | 15.56823 | 16.197 | 105.91 | 15.83042 | 15.978 | 16.013 | 0.2877 | 0.3746 | 8.779
82 | ALUJOH_clean | ALUJOH_clean | [Nd].[Nd][Nd].[O-]C(=O)c1ccc(cc1)C(=O)[O-] MOFid-v1.ERROR.cat0;ALUJOH_clean | [Nd].[Nd][Nd] | [O-]C(=O)c1ccc(cc1)C(=O)[O-] | ERROR | 0 | Nd | 7 | O53 | 1 | 4.216 | Nd稀土高配位节点 | CN=7 | 6.14197 | 4.45081 | 6.02384 | 1.41539 | 1356.59 | 958.46 | 0 | 0 | 0.5526 | 0.390423 | 0 | Nd | Nd | Yes | Nd | 1.41539 | 5496.43 | 300 | 11.1436 | 17.85 | 29.34 | 5496.428 | 12 | 4 | 144 | 72 | 0 | 72 | 0 | 0 | 0 | 0 | 0 | 0 | 0 | 0 | 0 | 0 | 0 | 0.48 | 0 | 0.24 | 3.348836 | 29.86627 | 0.45946 | 0.0022768143 | 24.15297 | 0.211269 | 0.0054216641 | 24.13995 | 0.163342 | 0.0560309777 | 24.30621 | 0.174896 | 0.2807134195 | 24.78639 | 0.124103 | 0.8168693981 | 25.6629 | 0.170737 | 0.5639829188 | 25.1879 | 0.075969 | 2.298549 | 27.8533 | 0.448384 | 5.423027 | 32.73178 | 2.234611 | 3.348836 | 29.86627 | 0.45946 | 5.843014 | 33.01279 | 1.495509 | 4.176403 | 31.2947 | 0.432358 | 4.952354 | 32.49953 | 0.364585 | 0.098105795 | 0.098105795 | 23.99319 | 0.107194 | 0.4648650087 | 24.65132 | 0.135528 | 0.8548085957 | 25.32652 | 0.405493 | 0.3142519618 | 15.64049 | 0.0038243366 | 15.44642 | 0.069609 | 0.0372632683 | 15.5492 | 0.056593 | 0.1096944242 | 15.56006 | 0.049247 | 0.180585173 | 15.61566 | 0.067519 | 0.2608375419 | 15.61879 | 0.130235 | 0.3142519618 | 15.64049 | 0.038494 | 0.3446509907 | 15.75404 | 0.099275 | 5.54548e-05 | 5.54548 | 24.13733 | 0.02955304 | 3.78578e-06 | 0.378578 | 15.49697 | 3.250731 | 0.8168693981 | 26.38 | 27.691 | 25.626 | 25.824 | 25.212 | 24.13733 | 0.7608384204 | 0.7187636031 | 15.7 | 14.64818 | 16.181 | 115.47 | 15.49697 | 15.63 | 15.754 | 0.2608 | 0.3447 | 8.64
83 | ALUKIC_clean | ALUKIC_clean | [Ce].[O-]C(=O)c1ccc(cc1)N=Nc1ccc(cc1)C(=O)[O-] MOFid-v1.pcu.cat0;ALUKIC_clean | [Ce] | [O-]C(=O)c1ccc(cc1)N=Nc1ccc(cc1)C(=O)[O-] | pcu | 0 | Ce | 6 | O24 | 1 | 4.159 | Ce单核八面体 |  | 8.54387 | 6.77342 | 8.52787 | 0.56692 | 2883.21 | 5085.74 | 0 | 0 | 0.7934 | 1.39949 | 0 | Ce | Ce | Yes | Ce | 0.56692 | 6355.56 | 172 | 16.1035 | 16.1035 | 28.128 | 6355.559 | 4 | 5 | 84 | 48 | 12 | 24 | 0 | 0 | 0 | 0 | 0 | 0 | 0 | 0 | 0 | 0 | 0 | 0.4883721 | 0.06976744 | 0.1395349 | 1.536372 | 15.14712 | 0.16476 | 0.0005415216 | 13.67283 | 0.574668 | 0.0013653256 | 13.77285 | 0.130598 | 0.0139412998 | 14.27871 | 0.082278 | 0.0702134552 | 14.41128 | 0.079469 | 0.2127834084 | 14.40005 | 0.109591 | 0.1400178888 | 14.37022 | 0.095008 | 0.7378519317 | 14.71995 | 0.100107 | 21.75056 | 25.25041 | 0.254007 | 1.536372 | 15.14712 | 0.16476 | 25.94886 | 28.32192 | 0.434381 | 3.334932 | 16.00888 | 0.198701 | 11.93919 | 19.74204 | 0.241789 | 0.050632266 | 0.050632266 | 14.19287 | 0.087037 | 0.2548780685 | 14.23384 | 0.061331 | 0.5076534203 | 14.36079 | 0.066217 | 0.2882680575 | 9.30153 | 0.0033124989 | 9.38427 | 0.171331 | 0.0324970545 | 9.24982 | 0.045495 | 0.0972780115 | 9.29089 | 0.095036 | 0.1589653826 | 9.31617 | 0.037142 | 0.2443760067 | 9.32864 | 0.021637 | 0.2882680575 | 9.30153 | 0.042785 | 0.3219748943 | 9.30067 | 0.060198 | 1.40028e-05 | 1.40028 | 14.32047 | 0.01183001 | 3.24951e-06 | 0.324951 | 9.292083 | 1.485739 | 0.2127834084 | 16.52 | 17.34 | 15.324 | 16.895 | 14.394 | 14.32047 | 0.1988421086 | 0.1621511424 | 4.4 | 4.309204 | 23.137 | 415.25 | 9.292083 | 9.315 | 9.301 | 0.2444 | 0.322 | 5.028
84 | ALUKOI_clean | ALUKOI_clean | [O-]C(=O)c1ccc(cc1)N=Nc1ccc(cc1)C(=O)[O-].[Sm] MOFid-v1.pcu.cat0;ALUKOI_clean | [Sm] | [O-]C(=O)c1ccc(cc1)N=Nc1ccc(cc1)C(=O)[O-] | pcu | 0 | Sm | 6 | O24 | 1 | 4.129 | Sm单核八面体 |  | 8.54787 | 6.76817 | 8.5436 | 0.579939 | 2887.58 | 4979.11 | 0 | 0 | 0.7926 | 1.3667 | 0 | Sm | Sm | Yes | Sm | 0.579939 | 6330.21 | 172 | 16.1086 | 16.1086 | 27.9632 | 6330.206 | 4 | 5 | 84 | 48 | 12 | 24 | 0 | 0 | 0 | 0 | 0 | 0 | 0 | 0 | 0 | 0 | 0 | 0.4883721 | 0.06976744 | 0.1395349 | 1.512282 | 15.03699 | 0.192411 | 0.0006106347 | 14.44335 | 0.679408 | 0.0014078522 | 14.35381 | 0.543087 | 0.0135809674 | 14.35785 | 0.194682 | 0.0697537032 | 14.37108 | 0.122031 | 0.2088087876 | 14.44375 | 0.051121 | 0.1406382113 | 14.44222 | 0.13491 | 0.7236642802 | 14.74827 | 0.157404 | 21.38919 | 25.6974 | 0.602966 | 1.512282 | 15.03699 | 0.192411 | 25.47103 | 28.87885 | 0.862168 | 3.307655 | 15.89002 | 0.178553 | 11.94741 | 19.79322 | 0.26648 | 0.0502360098 | 0.0502360098 | 14.25751 | 0.179569 | 0.2485848516 | 14.27086 | 0.088505 | 0.4914704463 | 14.46269 | 0.107742 | 0.2856752539 | 9.3346 | 0.0030757895 | 9.41039 | 0.16067 | 0.0327481113 | 9.27582 | 0.03766 | 0.0965933586 | 9.30991 | 0.065024 | 0.1595056919 | 9.31651 | 0.03461 | 0.2385998439 | 9.33613 | 0.030919 | 0.2856752539 | 9.3346 | 0.045265 | 0.3156642011 | 9.35649 | 0.04848 | 1.38411e-05 | 1.38411 | 14.33648 | 0.01263259 | 3.19648e-06 | 0.319648 | 9.305283 | 1.462046 | 0.2088087876 | 16.602 | 17.329 | 15.372 | 17.104 | 14.419 | 14.33648 | 0.1952278202 | 0.1585727778 | 4.4 | 4.330107 | 23.084 | 424.32 | 9.305283 | 9.335 | 9.356 | 0.2386 | 0.3157 | 5.031
85 | ALUKUO_clean | ALUKUO_clean | [Eu].[O-]C(=O)c1ccc(cc1)N=Nc1ccc(cc1)C(=O)[O-] MOFid-v1.pcu.cat0;ALUKUO_clean | [Eu] | [O-]C(=O)c1ccc(cc1)N=Nc1ccc(cc1)C(=O)[O-] | pcu | 0 | Eu | 6 | O24 | 1 | 4.128 | Eu单核八面体 |  | 8.54799 | 6.78315 | 8.52991 | 0.582411 | 2894.93 | 4970.58 | 0 | 0 | 0.7922 | 1.36021 | 0 | Eu | Eu | Yes | Eu | 0.582411 | 6321.62 | 172 | 16.1044 | 16.1044 | 27.919 | 6321.625 | 4 | 5 | 84 | 48 | 12 | 24 | 0 | 0 | 0 | 0 | 0 | 0 | 0 | 0 | 0 | 0 | 0 | 0.4883721 | 0.06976744 | 0.1395349 | 1.532114 | 15.12924 | 0.123271 | 0.0005581347 | 14.42663 | 0.701653 | 0.0013417784 | 14.39538 | 0.351598 | 0.0138349759 | 14.32662 | 0.254644 | 0.0692538076 | 14.37124 | 0.149406 | 0.2105182701 | 14.41821 | 0.080991 | 0.1404131661 | 14.41668 | 0.11786 | 0.7230607164 | 14.76662 | 0.118025 | 21.36256 | 25.84044 | 0.492351 | 1.532114 | 15.12924 | 0.123271 | 25.34473 | 29.09613 | 0.505962 | 3.287566 | 15.93146 | 0.201572 | 11.96614 | 19.95548 | 0.330443 | 0.0503166911 | 0.0503166911 | 14.24542 | 0.098474 | 0.250811087 | 14.31016 | 0.140621 | 0.5031499973 | 14.48306 | 0.085206 | 0.2809334489 | 9.36963 | 0.0030161826 | 9.10736 | 0.264456 | 0.0317516643 | 9.27781 | 0.085368 | 0.0957623881 | 9.31455 | 0.024846 | 0.1591980641 | 9.33708 | 0.04588 | 0.2398287997 | 9.35661 | 0.099176 | 0.2809334489 | 9.36963 | 0.039716 | 0.3142636761 | 9.33836 | 0.056438 | 1.38824e-05 | 1.38824 | 14.36587 | 0.01092845 | 3.19898e-06 | 0.319898 | 9.322198 | 1.481797 | 0.2105182701 | 16.43 | 17.201 | 15.35 | 16.739 | 14.402 | 14.36587 | 0.1966832942 | 0.160201579 | 4.4 | 4.339633 | 23.059 | 420.14 | 9.322198 | 9.363 | 9.338 | 0.2398 | 0.3143 | 5.044
86 | ALULAV_clean | ALULAV_clean | [Gd].[O-]C(=O)c1ccc(cc1)N=Nc1ccc(cc1)C(=O)[O-] MOFid-v1.pcu.cat0;ALULAV_clean | [Gd] | [O-]C(=O)c1ccc(cc1)N=Nc1ccc(cc1)C(=O)[O-] | pcu | 0 | Gd | 6 | O24 | 1 | 4.122 | Gd单核八面体 |  | 8.53005 | 6.74275 | 8.5229 | 0.590909 | 2900.24 | 4908.1 | 0 | 0 | 0.7924 | 1.34099 | 0 | Gd | Gd | Yes | Gd | 0.590909 | 6290.14 | 172 | 16.0636 | 16.0636 | 27.915 | 6290.139 | 4 | 5 | 84 | 48 | 12 | 24 | 0 | 0 | 0 | 0 | 0 | 0 | 0 | 0 | 0 | 0 | 0 | 0.4883721 | 0.06976744 | 0.1395349 | 1.547038 | 15.21743 | 0.16281 | 0.000692472 | 14.56793 | 1.072534 | 0.0016529977 | 14.76089 | 0.672466 | 0.0138382713 | 14.43407 | 0.133948 | 0.0700513621 | 14.54477 | 0.06667 | 0.2142195672 | 14.58834 | 0.126807 | 0.1404154535 | 14.47812 | 0.046005 | 0.7384432172 | 14.83801 | 0.054916 | 20.99257 | 25.74087 | 0.496491 | 1.547038 | 15.21743 | 0.16281 | 24.99694 | 28.83864 | 0.480813 | 3.302745 | 15.99097 | 0.160945 | 12.02042 | 20.17404 | 0.152746 | 0.0502991565 | 0.0502991565 | 14.31824 | 0.08536 | 0.253433587 | 14.39355 | 0.044827 | 0.5007745373 | 14.53583 | 0.102849 | 0.2854995087 | 9.40345 | 0.0031831375 | 9.35761 | 0.223582 | 0.0315465677 | 9.40908 | 0.056444 | 0.0953154216 | 9.34343 | 0.029865 | 0.1593690826 | 9.35466 | 0.061232 | 0.2394445355 | 9.38115 | 0.082348 | 0.2854995087 | 9.40345 | 0.05595 | 0.3157839903 | 9.39327 | 0.053357 | 1.39858e-05 | 1.39858 | 14.43883 | 0.00757856 | 3.18409e-06 | 0.318409 | 9.363137 | 1.496739 | 0.2142195672 | 16.658 | 17.416 | 15.413 | 17.144 | 14.537 | 14.43883 | 0.2003812959 | 0.1639204107 | 4.5 | 4.392401 | 22.836 | 411.06 | 9.363137 | 9.392 | 9.393 | 0.2394 | 0.3158 | 5.076
87 | ALULEZ_clean | ALULEZ_clean | [Ce].[O-]C(=O)c1ccc(cc1)N=Nc1ccc(cc1)C(=O)[O-] MOFid-v1.ERROR.cat0;ALULEZ_clean | [Ce] | [O-]C(=O)c1ccc(cc1)N=Nc1ccc(cc1)C(=O)[O-] | ERROR | 0 | Ce | 12 | O84 | 1 | 4.043 | Ce稀土高配位节点 | CN=12 | 18.75501 | 13.37911 | 18.68884 | 0.425946 | 1475.35 | 3463.71 | 0 | 0 | 0.8336 | 1.95706 | 0 | Ce | Ce | No |  | 0.425946 | 31651.2 | 684 | 34.5146 | 34.5146 | 34.5146 | 31651.2 | 12 | 5 | 336 | 192 | 48 | 96 | 0 | 0 | 0 | 0 | 0 | 0 | 0 | 0 | 0 | 0 | 0 | 0.4912281 | 0.07017544 | 0.1403509 | 0.7286681239 | 13.20533 | 0.096404 | 0.0002278666 | 14.83334 | 1.724006 | 0.0007821367 | 13.71356 | 0.879725 | 0.0073040484 | 13.13001 | 0.126872 | 0.0359721303 | 13.18193 | 0.303209 | 0.1093821274 | 13.10421 | 0.124091 | 0.0720871391 | 13.14283 | 0.03025 | 0.3614333817 | 13.18052 | 0.212647 | 9.002763 | 14.66486 | 0.234021 | 0.7286681239 | 13.20533 | 0.096404 | 28.87176 | 20.09988 | 0.452034 | 1.508754 | 13.51421 | 0.186332 | 3.84265 | 13.54578 | 0.458675 | 0.0294132673 | 0.0294132673 | 11.68741 | 0.229332 | 0.1440609607 | 11.96782 | 0.140637 | 0.291047236 | 12.0347 | 0.166499 | 0.1991492514 | 7.39244 | 0.0021862877 | 7.46555 | 0.18695 | 0.0222323901 | 7.43507 | 0.116689 | 0.0669127197 | 7.42756 | 0.128197 | 0.1118763429 | 7.44022 | 0.075467 | 0.1645935891 | 7.3767 | 0.10957 | 0.1991492514 | 7.39244 | 0.046627 | 0.2247750062 | 7.49716 | 0.083475 | 7.16412e-06 | 0.716412 | 13.05383 | 0.02044462 | 2.2439e-06 | 0.22439 | 7.457828 | 0.6992548566 | 0.1093821274 | 14.432 | 14.686 | 14.367 | 14.243 | 13.143 | 13.05383 | 0.102078079 | 0.0799688601 | 3.3 | 3.192709 | 26.601 | 825.96 | 7.457828 | 7.385 | 7.497 | 0.1646 | 0.2248 | 5.596
88 | ALULID_clean | ALULID_clean | [Ce].[O-]C(=O)c1ccc(cc1)N=Nc1ccc(cc1)C(=O)[O-].[O-]C(=O)c1ccc(cc1)[N][N]c1ccc(cc1)C(=O)[O-] MOFid-v1.UNKNOWN.cat0;ALULID_clean | [Ce] | [O-]C(=O)c1ccc(cc1)N=Nc1ccc(cc1)C(=O)[O-].[O-]C(=O)c1ccc(cc1)[N][N]c1ccc(cc1)C(=O)[O-] | UNKNOWN | 0 | Ce | 7 | O28 | 1 | 4.118 | Ce稀土高配位节点 | CN=7 | 7.81513 | 5.26988 | 7.81513 | 0.929552 | 2122.82 | 2283.71 | 0 | 0 | 0.6652 | 0.715614 | 0 | Ce | Ce | Yes | Ce | 0.929552 | 3876.16 | 172 | 15.7428 | 16.5562 | 16.976 | 3876.159 | 4 | 5 | 84 | 48 | 12 | 24 | 0 | 0 | 0 | 0 | 0 | 0 | 0 | 0 | 0 | 0 | 0 | 0.4883721 | 0.06976744 | 0.1395349 | 0 |  |  | 0.0012357061 | 19.8537 | 0.579696 | 0.0030158142 | 19.9937 | 0.25757 | 0.0309704246 | 20.0371 | 0.147137 | 0.1549212535 | 20.16397 | 0.098296 | 0.4722730515 | 20.23663 | 0.13014 | 0.3096495179 | 20.11614 | 0.059248 | 1.635706 | 21.18496 | 0.171999 | 11.53647 | 31.6574 | 0.538225 | 0 |  |  | 12.58703 | 33.0037 | 1.669931 | 6.702185 | 25.14605 | 0.413753 | 10.06047 | 29.1983 | 0.78812 | 0.0744448125 | 0.0744448125 | 19.6443 | 0.05057 | 0.37214053 | 19.72759 | 0.204548 | 0.7468993743 | 20.2023 | 0.208709 | 0.3150071248 | 12.71642 | 0.0035573358 | 12.62222 | 0.251249 | 0.0351614558 | 12.67288 | 0.067288 | 0.1049658894 | 12.71491 | 0.049589 | 0.175732388 | 12.71132 | 0.06791 | 0.2605294797 | 12.69808 | 0.058607 | 0.3150071248 | 12.71642 | 0.097454 | 0.3435263003 | 12.72086 | 0.070343 | 3.06771e-05 | 3.06771 | 19.94457 | 0.01492879 | 3.56227e-06 | 0.356227 | 12.66358 | -0.0744448125 | 0.4722730515 | 22.161 | 24.05 | 20.114 | 22.318 | 20.172 | 19.94457 | 0.4413026269 | 0.397828239 | 9.1 | 8.611672 | 17.872 | 183.54 | 12.66358 | 12.707 | 12.721 | 0.2605 | 0.3435 | 7.281
89 | ALURAB_clean | ALURAB_clean | CC(C(=O)[O-])NC(=O)c1cc(cc(c1)C(=O)NC(C(=O)[O-])C)C(=O)NC(C(=O)[O-])C.[Co].n1ccc(cc1)c1ccncc1 MOFid-v1.ERROR.cat0;ALURAB_clean | [Co] | CC(C(=O)[O-])NC(=O)c1cc(cc(c1)C(=O)NC(C(=O)[O-])C)C(=O)NC(C(=O)[O-])C.n1ccc(cc1)c1ccncc1 | ERROR | 0 | Co | 6 | O20,N16 | 0.56 | 3.754 | Co节点 (CN=6) | 需人工确认 | 6.8318 | 3.73291 | 6.33433 | 1.05182 | 1255.59 | 1193.73 | 0 | 0 | 0.5338 | 0.507503 | 0 | Co | Co | No |  | 1.05182 | 5185.38 | 358 | 11.4 | 18.657 | 24.38 | 5185.377324 | 6 | 5 | 152 | 136 | 28 | 36 | 0 | 0 | 0 | 0 | 0 | 6 | 0 | 0 | 0 | 0 | 0 | 0.424581 | 0.07821229 | 0.1005587 | 4.891056124 | 31.64736 | 0.459531 | 0.0035190785 | 26.31891 | 0.136415 | 0.0087406096 | 26.10701 | 0.093389 | 0.0872043898 | 26.23449 | 0.156573 | 0.4399139943 | 26.37095 | 0.13633 | 1.31321 | 27.33817 | 0.163381 | 0.8719779316 | 26.83755 | 0.24634 | 3.601483 | 29.92261 | 0.622273 | 7.105697 | 34.14309 | 0.71084 | 4.891056124 | 31.64736 | 0.459531 | 7.463339 | 36.27673 | 1.539399 | 5.816452 | 33.49206 | 0.835771 | 6.628602 | 34.17653 | 1.261091 | 0.1377984382 | 0.1377984382 | 25.62655 | 0.121011 | 0.6466262403 | 26.01928 | 0.444209 | 1.258109 | 26.90785 | 0.258137 | 0.384772038 | 16.26228 | 0.0046937962 | 15.98203 | 0.136587 | 0.0464508218 | 16.05154 | 0.098427 | 0.1349276109 | 16.04373 | 0.068904 | 0.2209851922 | 16.06545 | 0.089784 | 0.3284071576 | 16.23659 | 0.114661 | 0.384772038 | 16.26228 | 0.199548 | 0.4263095969 | 16.243 | 0.165177 | 8.85666e-05 | 8.85666 | 26.20213 | 0.03625487 | 4.61967e-06 | 0.461967 | 15.99795 | 4.753258 | 1.31321 | 27.63 | 28.667 | 27.272 | 26.951 | 26.849 | 26.20213 | 1.226006 | 1.175412 | 20 | 19.17163 | 15.701 | 82.01 | 15.99795 | 16.249 | 16.243 | 0.3284 | 0.4263 | 10.204
90 | AMAFOK_clean | AMAFOK_clean | [Cu].[O-]C(=O)c1cncnc1 MOFid-v1.nbo.cat0;AMAFOK_clean | [Cu] | [O-]C(=O)c1cncnc1 | nbo | 0 | Cu | 4 | O6,N6 | 0.5 | 6.716 | Cu单核四面体 |  | 6.60314 | 5.66314 | 6.60314 | 1.49249 | 870.16 | 583.026 | 0 | 0 | 0.4392 | 0.294274 | 0 | Cu | Cu | Yes | Cu | 1.49249 | 1033.81 | 75 | 7.7719 | 12.6613 | 12.6613 | 1033.808 | 3 | 5 | 30 | 18 | 12 | 12 | 0 | 0 | 0 | 3 | 0 | 0 | 0 | 0 | 0 | 0 | 0 | 0.4 | 0.16 | 0.16 | 2.486485 | 32.41178 | 0.779283 | 0.0038519775 | 25.21255 | 0.041621 | 0.0094602893 | 25.26038 | 0.081066 | 0.0922770576 | 25.45785 | 0.10471 | 0.4390312625 | 26.29492 | 0.19098 | 1.049044 | 27.91648 | 0.233385 | 0.7602042713 | 27.15802 | 0.179385 | 1.993057 | 30.54301 | 0.247181 | 3.515476 | 34.5668 | 1.026535 | 2.486485 | 32.41178 | 0.779283 | 3.735583 | 34.13512 | 1.894823 | 2.852783 | 33.44159 | 1.000329 | 3.294941 | 34.41172 | 0.758947 | 0.1450567722 | 0.1450567722 | 25.65435 | 0.089171 | 0.5994406387 | 26.60549 | 0.208418 | 0.9740465691 | 27.40551 | 0.195041 | 0.377689605 | 16.93021 | 0.0053482248 | 16.79234 | 0.056414 | 0.0518604418 | 16.80105 | 0.015687 | 0.1486546417 | 16.81553 | 0.036641 | 0.2324145989 | 16.86893 | 0.079918 | 0.3247678888 | 16.847 | 0.061557 | 0.377689605 | 16.93021 | 0.101893 | 0.4085771729 | 16.89325 | 0.04671 | 9.45491e-05 | 9.45491 | 25.22157 | 0.01006818 | 5.28579e-06 | 0.528579 | 16.76929 | 2.341428 | 1.049044 | 27.75 | 28.471 | 27.071 | 27.707 | 27.123 | 25.22157 | 0.9567672289 | 0.9039875143 | 16.2 | 17.88741 | 16.366 | 98.63 | 16.76929 | 16.889 | 16.893 | 0.3248 | 0.4086 | 8.452
91 | AMAGAX_clean | AMAGAX_clean | [Cu].[O-]C(=O)c1cncnc1 MOFid-v1.nbo.cat0;AMAGAX_clean | [Cu] | [O-]C(=O)c1cncnc1 | nbo | 0 | Cu | 4 | O16,N16 | 0.5 | 6.754 | Cu单核四面体 |  | 6.93247 | 6.0951 | 6.93247 | 1.45916 | 960.382 | 658.174 | 0 | 0 | 0.4598 | 0.315113 | 0 | Cu | Cu | Yes | Cu | 1.45916 | 4229.68 | 300 | 7.718 | 25.2869 | 25.2869 | 4229.684 | 12 | 5 | 120 | 72 | 48 | 48 | 0 | 0 | 0 | 12 | 0 | 0 | 0 | 0 | 0 | 0 | 0 | 0.4 | 0.16 | 0.16 | 2.720221 | 31.3621 | 0.603928 | 0.0027998585 | 24.01174 | 0.149564 | 0.0069735815 | 24.0511 | 0.112693 | 0.0700208452 | 24.32506 | 0.109294 | 0.3385768806 | 25.00833 | 0.120407 | 0.9327472084 | 26.35113 | 0.189579 | 0.6537484576 | 25.81708 | 0.185438 | 2.099141 | 29.67107 | 0.427711 | 3.976703 | 33.91284 | 1.499578 | 2.720221 | 31.3621 | 0.603928 | 4.228838 | 34.04247 | 2.22633 | 3.178427 | 32.43003 | 0.742885 | 3.680828 | 32.73151 | 0.400504 | 0.1220032027 | 0.1220032027 | 24.4524 | 0.184829 | 0.5346788004 | 25.38859 | 0.074017 | 0.9362777207 | 26.364 | 0.228429 | 0.3465863256 | 16.10367 | 0.0045958037 | 15.98159 | 0.040742 | 0.045138259 | 16.00428 | 0.084049 | 0.1299722894 | 16.03086 | 0.04772 | 0.2106847263 | 16.06826 | 0.119537 | 0.2998564353 | 16.12242 | 0.067504 | 0.3465863256 | 16.10367 | 0.096834 | 0.3721777047 | 16.13087 | 0.07459 | 7.07948e-05 | 7.07948 | 24.07852 | 0.009601778 | 4.62553e-06 | 0.462553 | 15.97218 | 2.598218222 | 0.9327472084 | 26.548 | 27.55 | 25.893 | 26.2 | 25.726 | 24.07852 | 0.8627263632 | 0.8107440057 | 15.6 | 15.30523 | 16.277 | 105.64 | 15.97218 | 16.113 | 16.131 | 0.2999 | 0.3722 | 8.106
92 | AMILOY_clean | AMILOY_clean | C1N2CN3CN1CN(C2)C3.[O-]C(=O)c1ccc2c(c1)ccc(c2)C(=O)[O-].[Zn].[Zn][Zn] MOFid-v1.UNKNOWN.cat0;AMILOY_clean | [Zn].[Zn][Zn] | C1N2CN3CN1CN(C2)C3.[O-]C(=O)c1ccc2c(c1)ccc(c2)C(=O)[O-] | UNKNOWN | 0 | Zn | 5 | O30,N8 | 0.79 | 2.925 | Zn多核簇 | M-M=2.925Å | 11.03089 | 9.17864 | 11.01877 | 1.00746 | 1259.05 | 1249.73 | 0 | 0 | 0.6048 | 0.60032 | 0 | Zn | Zn | Yes | Zn | 1.00746 | 9221.19 | 544 | 12.3274 | 24.7472 | 30.5413 | 9221.192 | 16 | 5 | 240 | 192 | 32 | 64 | 0 | 0 | 16 | 0 | 0 | 0 | 0 | 0 | 0 | 0 | 0 | 0.4411765 | 0.05882353 | 0.1176471 | 2.721322 | 22.51922 | 0.528355 | 0.0054812633 | 29.17946 | 0.338269 | 0.0136242161 | 29.24561 | 0.108008 | 0.1259662818 | 29.24397 | 0.188038 | 0.4782536265 | 28.46137 | 0.45546 | 0.8957039568 | 26.25722 | 0.87001 | 0.7258577793 | 26.85815 | 0.358561 | 1.740717 | 23.42004 | 0.450136 | 9.050164 | 30.85428 | 2.446161 | 2.721322 | 22.51922 | 0.528355 | 9.868113 | 32.75704 | 0.930374 | 4.494578 | 23.16264 | 0.271702 | 7.720078 | 28.27268 | 0.134662 | 0.1557289456 | 0.1557289456 | 27.98545 | 0.272354 | 0.5845528972 | 26.39611 | 0.421395 | 0.9339402366 | 24.7434 | 0.830915 | 0.3956235825 | 16.12998 | 0.005411258 | 17.10863 | 0.276065 | 0.0518902854 | 17.13727 | 0.101575 | 0.1514273455 | 16.93703 | 0.148088 | 0.2392005422 | 16.64156 | 0.306178 | 0.3384352391 | 16.41017 | 0.154366 | 0.3956235825 | 16.12998 | 0.292749 | 0.4284173253 | 16.28556 | 0.211578 | 0.000138329 | 13.8329 | 29.20072 | 0.03676522 | 5.35186e-06 | 0.535186 | 17.20783 | 2.565593 | 0.8957039568 | 27.74 | 29.98 | 27.743 | 25.497 | 27.192 | 29.20072 | 0.769737675 | 0.7399750112 | 13.2 | 25.8469 | 17.488 | 115.75 | 17.20783 | 16.27 | 16.286 | 0.3384 | 0.4284 | 11.993
93 | AMILUE_clean | AMILUE_clean | C1N2CN3CN1CN(C2)C3.[O-]C(=O)c1ccc2c(c1)ccc(c2)C(=O)[O-].[Zn].[Zn][Zn] MOFid-v1.UNKNOWN.cat0;AMILUE_clean | [Zn].[Zn][Zn] | C1N2CN3CN1CN(C2)C3.[O-]C(=O)c1ccc2c(c1)ccc(c2)C(=O)[O-] | UNKNOWN | 0 | Zn | 5 | O30,N8 | 0.79 | 2.873 | Zn多核簇 | M-M=2.873Å | 11.39418 | 11.07263 | 11.39418 | 0.982365 | 1253.76 | 1276.27 | 0 | 0 | 0.6124 | 0.623394 | 0 | Zn | Zn | Yes | Zn | 0.982365 | 4728.39 | 272 | 12.34 | 19.9029 | 19.9029 | 4728.391 | 8 | 5 | 120 | 96 | 16 | 32 | 0 | 0 | 8 | 0 | 0 | 0 | 0 | 0 | 0 | 0 | 0 | 0.4411765 | 0.05882353 | 0.1176471 | 2.404267 | 21.92865 | 0.325453 | 0.0055691422 | 29.23111 | 0.13243 | 0.0137463529 | 29.26718 | 0.139858 | 0.1267005923 | 29.27458 | 0.287944 | 0.4505747364 | 28.96877 | 0.558585 | 0.8442396609 | 26.34265 | 0.762343 | 0.6960489418 | 27.55342 | 0.872903 | 1.56973 | 22.08448 | 0.934581 | 8.975300516 | 29.44254 | 0.679057 | 2.404267 | 21.92865 | 0.325453 | 9.966264 | 32.38622 | 1.448018 | 3.956549 | 22.03363 | 0.308113 | 7.354385 | 25.95706 | 0.420711 | 0.1555099929 | 0.1555099929 | 27.93361 | 0.208252 | 0.5716138391 | 26.29253 | 0.615854 | 0.8994887095 | 23.89395 | 0.813486 | 0.3836020401 | 16.09967 | 0.0052250738 | 17.1123 | 0.115218 | 0.050411238 | 16.93076 | 0.253047 | 0.1435897348 | 16.70917 | 0.229264 | 0.2368084474 | 16.42406 | 0.328333 | 0.3281578705 | 16.16087 | 0.272308 | 0.3836020401 | 16.09967 | 0.41558 | 0.4253296463 | 15.9721 | 0.35278 | 0.000135979 | 13.5979 | 29.23898 | 0.03426839 | 5.24677e-06 | 0.524677 | 17.04743 | 2.248757 | 0.8442396609 | 27.331 | 29.88 | 27.132 | 24.982 | 27.622 | 29.23898 | 0.7175390686 | 0.688729668 | 12.9 | 25.91671 | 17.71 | 122.72 | 17.04743 | 16.13 | 15.972 | 0.3282 | 0.4253 | 12.192
94 | AMIMAL_clean | AMIMAL_clean | C1N2CN3CN1CN(C2)C3.[O-]C(=O)c1ccc2c(c1)ccc(c2)C(=O)[O-].[Zn].[Zn][Zn] MOFid-v1.UNKNOWN.cat0;AMIMAL_clean | [Zn].[Zn][Zn] | C1N2CN3CN1CN(C2)C3.[O-]C(=O)c1ccc2c(c1)ccc(c2)C(=O)[O-] | UNKNOWN | 0 | Zn | 5 | O30,N8 | 0.79 | 2.883 | Zn多核簇 | M-M=2.883Å | 11.07211 | 9.50667 | 11.06415 | 0.988926 | 1269.07 | 1283.28 | 0 | 0 | 0.6132 | 0.620066 | 0 | Zn | Zn | Yes | Zn | 0.988926 | 9394.04 | 544 | 12.2527 | 24.7184 | 31.2515 | 9394.038 | 16 | 5 | 240 | 192 | 32 | 64 | 0 | 0 | 16 | 0 | 0 | 0 | 0 | 0 | 0 | 0 | 0 | 0.4411765 | 0.05882353 | 0.1176471 | 2.445632 | 21.76128 | 0.304118 | 0.0055214791 | 29.15045 | 0.36533 | 0.0138223161 | 29.33157 | 0.135687 | 0.1224481448 | 29.41747 | 0.216889 | 0.4516114101 | 28.38021 | 0.633437 | 0.8570357296 | 26.29212 | 0.977248 | 0.6809844047 | 27.69058 | 0.985644 | 1.609396 | 22.69633 | 0.126763 | 8.910381804 | 29.94417 | 1.338355 | 2.445632 | 21.76128 | 0.304118 | 9.805657 | 31.43032 | 1.237591 | 3.978962 | 21.98686 | 0.582636 | 7.29334211 | 26.67828 | 0.862433 | 0.1529659718 | 0.1529659718 | 27.77446 | 0.502182 | 0.56442266 | 26.33988 | 0.380519 | 0.881807167 | 24.00257 | 0.416503 | 0.391147714 | 16.03007 | 0.005272737 | 17.29829 | 0.259642 | 0.0513362011 | 17.05129 | 0.091234 | 0.1471302138 | 16.68745 | 0.159276 | 0.232411521 | 16.51802 | 0.128723 | 0.333794039 | 16.32221 | 0.225939 | 0.391147714 | 16.03007 | 0.095619 | 0.4206005673 | 16.1155 | 0.23496 | 0.000135275 | 13.5275 | 29.24447 | 0.02207318 | 5.28913e-06 | 0.528913 | 17.16746 | 2.292666 | 0.8570357296 | 27.547 | 29.796 | 27.144 | 25.702 | 27.454 | 29.24447 | 0.7345875848 | 0.7040697578 | 12.8 | 25.57604 | 17.656 | 120.44 | 17.16746 | 16.176 | 16.116 | 0.3338 | 0.4206 | 12.077
95 | AMIMEP_clean | AMIMEP_clean | C1N2CN3CN1CN(C2)C3.[O-]C(=O)c1ccc2c(c1)ccc(c2)C(=O)[O-].[Zn].[Zn][Zn] MOFid-v1.UNKNOWN.cat0;AMIMEP_clean | [Zn].[Zn][Zn] | C1N2CN3CN1CN(C2)C3.[O-]C(=O)c1ccc2c(c1)ccc(c2)C(=O)[O-] | UNKNOWN | 0 | Zn | 5 | O28,N8 | 0.78 | 2.883 | Zn多核簇 | M-M=2.883Å | 11.21563 | 10.87494 | 11.21563 | 0.985981 | 1260.64 | 1278.57 | 0 | 0 | 0.6026 | 0.611168 | 0 | Zn | Zn | Yes | Zn | 0.985981 | 4711.05 | 272 | 12.2751 | 19.9288 | 19.9288 | 4711.048 | 8 | 5 | 120 | 96 | 16 | 32 | 0 | 0 | 8 | 0 | 0 | 0 | 0 | 0 | 0 | 0 | 0 | 0.4411765 | 0.05882353 | 0.1176471 | 2.368373 | 21.34185 | 0.594265 | 0.0056823422 | 29.66876 | 0.309303 | 0.0144717266 | 29.67033 | 0.161872 | 0.1312122082 | 29.78898 | 0.292565 | 0.4796582002 | 29.1288 | 0.766539 | 0.8586935139 | 26.39706 | 1.148808 | 0.6983665629 | 27.43037 | 1.365692 | 1.574372 | 22.30841 | 1.031375 | 8.929017 | 29.61309 | 1.511039 | 2.368373 | 21.34185 | 0.594265 | 9.816962 | 31.09722 | 0.938927 | 3.898051 | 21.68465 | 0.454683 | 7.323180737 | 25.9488 | 0.818464 | 0.1585157509 | 0.1585157509 | 28.2264 | 0.256251 | 0.5712027443 | 25.9152 | 0.828655 | 0.8763035616 | 24.09385 | 1.032277 | 0.3802522137 | 16.08352 | 0.0053487001 | 17.30451 | 0.259968 | 0.0508297801 | 17.09897 | 0.128067 | 0.1463214296 | 16.8392 | 0.245608 | 0.231191642 | 16.67847 | 0.226776 | 0.3280848863 | 16.15028 | 0.325877 | 0.3802522137 | 16.08352 | 0.266323 | 0.4124010145 | 15.94658 | 0.325626 | 0.000145046 | 14.5046 | 29.74614 | 0.03091013 | 5.28039e-06 | 0.528039 | 17.28368 | 2.209858 | 0.8586935139 | 27.934 | 30.116 | 27.846 | 25.841 | 27.652 | 29.74614 | 0.7274813057 | 0.700177763 | 13.1 | 27.4688 | 17.671 | 121.33 | 17.28368 | 16.117 | 15.947 | 0.3281 | 0.4124 | 12.462
96 | AMODUC_clean | AMODUC_clean | [O-]C(=O)c1ccc(cc1)C=Cc1ccc(cc1)C(=O)[O-].[Tb] MOFid-v1.pcu.cat0;AMODUC_clean | [Tb] | [O-]C(=O)c1ccc(cc1)C=Cc1ccc(cc1)C(=O)[O-] | pcu | 0 | Tb | 7 | O28 | 1 | 4.087 | Tb稀土高配位节点 | CN=7 | 8.56321 | 6.70069 | 8.56321 | 0.575734 | 2862.5 | 4971.91 | 0 | 0 | 0.7896 | 1.37147 | 0.000694765 | Tb | Tb | Yes | Tb | 0.575734 | 6441.06 | 184 | 16.2295 | 16.2295 | 28.0346 | 6441.058 | 4 | 4 | 96 | 60 | 0 | 24 | 0 | 0 | 0 | 0 | 0 | 0 | 0 | 0 | 0 | 0 | 0 | 0.5217391 | 0 | 0.1304348 | 1.936777 | 16.1476 | 0.163327 | 0.0006548915 | 15.51885 | 0.789832 | 0.0018639221 | 15.66859 | 1.054142 | 0.0181970292 | 15.35947 | 0.230624 | 0.0894962473 | 15.41243 | 0.085794 | 0.2746906207 | 15.51364 | 0.091346 | 0.1829274411 | 15.45517 | 0.215225 | 0.9382972618 | 15.74772 | 0.221843 | 23.06629 | 26.9736 | 0.667187 | 1.936777 | 16.1476 | 0.163327 | 26.62044 | 30.16971 | 0.721473 | 4.332359458 | 17.28497 | 0.179441 | 15.03138 | 21.91206 | 0.215997 | 0.0601884512 | 0.0601884512 | 14.97599 | 0.220756 | 0.296352418 | 15.07011 | 0.090164 | 0.5972946741 | 15.15864 | 0.09062 | 0.3249157646 | 9.70668 | 0.0037726231 | 9.83039 | 0.251764 | 0.0363045006 | 9.67387 | 0.116113 | 0.1089079044 | 9.68816 | 0.0334 | 0.1796249966 | 9.69876 | 0.052629 | 0.2704198322 | 9.69806 | 0.05319 | 0.3249157646 | 9.70668 | 0.052809 | 0.3570390346 | 9.73525 | 0.056423 | 1.77215e-05 | 1.77215 | 15.31838 | 0.02076814 | 3.65305e-06 | 0.365305 | 9.717354 | 1.876589 | 0.2746906207 | 17.671 | 18.745 | 16.116 | 18.152 | 15.46 | 15.31838 | 0.2564935915 | 0.2145021695 | 5.1 | 4.851152 | 21.624 | 318.48 | 9.717354 | 9.702 | 9.735 | 0.2704 | 0.357 | 5.601
97 | AMOFAK_clean | AMOFAK_clean | [Eu].[O-]C(=O)c1ccc(cc1)C=Cc1ccc(cc1)C(=O)[O-] MOFid-v1.pcu.cat1;AMOFAK_clean | [Eu] | [O-]C(=O)c1ccc(cc1)C=Cc1ccc(cc1)C(=O)[O-] | pcu | 1 | Eu | 7 | O56 | 1 | 4.074 | Eu稀土高配位节点 | CN=7 | 8.38842 | 6.72694 | 8.33928 | 0.577283 | 2917.64 | 5054.09 | 0 | 0 | 0.7804 | 1.35185 | 0 | Eu | Eu | Yes | Eu | 0.577283 | 12687.4 | 368 | 16.5736 | 21.7897 | 35.132 | 12687.35 | 8 | 4 | 192 | 120 | 0 | 48 | 0 | 0 | 0 | 0 | 0 | 0 | 0 | 0 | 0 | 0 | 0 | 0.5217391 | 0 | 0.1304348 | 1.891599 | 16.04616 | 0.125573 | 0.0007000022 | 14.87861 | 0.282687 | 0.0017967667 | 14.79878 | 0.325026 | 0.0171656404 | 15.00702 | 0.110571 | 0.0863836692 | 15.02485 | 0.039947 | 0.270795983 | 15.08907 | 0.088889 | 0.1743742259 | 15.06267 | 0.09226 | 0.9246235203 | 15.5097 | 0.098434 | 22.54998 | 26.96478 | 0.606608 | 1.891599 | 16.04616 | 0.125573 | 25.9448 | 29.37059 | 1.293342 | 4.461834 | 17.13715 | 0.13337 | 15.41397 | 22.23795 | 0.19414 | 0.05968723 | 0.05968723 | 14.89434 | 0.048153 | 0.2976114509 | 14.96403 | 0.112598 | 0.6062075513 | 15.04918 | 0.257766 | 0.3251099169 | 9.77809 | 0.0034489986 | 9.75825 | 0.118685 | 0.0364596274 | 9.73413 | 0.080051 | 0.1088007429 | 9.72802 | 0.045647 | 0.1820685818 | 9.75123 | 0.039597 | 0.2703850505 | 9.76369 | 0.040361 | 0.3251099169 | 9.77809 | 0.064701 | 0.3608950483 | 9.77899 | 0.069239 | 1.74282e-05 | 1.74282 | 14.96907 | 0.00720357 | 3.66229e-06 | 0.366229 | 9.731713 | 1.831911 | 0.270795983 | 17.287 | 18.18 | 15.976 | 17.704 | 15.059 | 14.96907 | 0.2536303426 | 0.211108753 | 5 | 4.758826 | 21.695 | 322.95 | 9.731713 | 9.771 | 9.779 | 0.2704 | 0.3609 | 5.237
98 | AMUWIP_charged | AMUWIP_charged | [Cu]1[S]2[Cu]3[W]4562[S]1[Cu]4[S]6[Cu][S]35.[Cu]1[S]2[Cu][S]3[W]4562[S]1[Cu]4[S]5[Cu]36.n1ccc(cc1)c1ccc(cc1)c1ccc(cc1)c1ccncc1 MOFid-v1.dia.cat1;AMUWIP_charged | [Cu]1[S]2[Cu]3[W]4562[S]1[Cu]4[S]6[Cu][S]35.[Cu]1[S]2[Cu][S]3[W]4562[S]1[Cu]4[S]5[Cu]36 | n1ccc(cc1)c1ccc(cc1)c1ccc(cc1)c1ccncc1 | dia | 1 | Cu,W | 4 | N16,S16 | 0 | 3.779 | Cu单核四面体 |  | 9.98598 | 8.78636 | 9.98598 | 0.771567 | 2426.54 | 3144.95 | 0 | 0 | 0.7126 | 0.923575 | 0 | W,Cu | Cu | No |  | 0.771567 | 16586.5 | 680 | 20.939 | 25.433 | 31.146 | 16586.54 | 20 | 7 | 352 | 256 | 32 | 0 | 0 | 16 | 0 | 16 | 0 | 0 | 0 | 0 | 0 | 0 | 0 | 0.5176471 | 0.04705882 | 0 | 3.45754 | 21.73305 | 0.400438 | 0.0015376062 | 20.84282 | 0.201175 | 0.0039997225 | 21.16734 | 0.348583 | 0.0382211928 | 21.15031 | 0.154904 | 0.1927700819 | 21.20697 | 0.131987 | 0.5555202615 | 20.87362 | 0.17405 | 0.3743730553 | 21.05023 | 0.190328 | 1.793854 | 21.18459 | 0.087729 | 14.7579 | 29.92982 | 0.754667 | 3.45754 | 21.73305 | 0.400438 | 16.32896 | 30.09395 | 0.864985 | 6.307132608 | 21.84936 | 0.339715 | 12.09895 | 25.76696 | 0.352749 | 0.086096217 | 0.086096217 | 20.12348 | 0.155702 | 0.4331508106 | 20.42737 | 0.262132 | 0.8224863316 | 20.24715 | 0.278359 | 0.3592938094 | 12.74551 | 0.004171649 | 12.70276 | 0.188084 | 0.041116369 | 12.786 | 0.067635 | 0.1220791222 | 12.78487 | 0.105785 | 0.2004305399 | 12.68666 | 0.117121 | 0.298417254 | 12.76651 | 0.081983 | 0.3592938094 | 12.74551 | 0.112365 | 0.3895366424 | 12.81976 | 0.048751 | 3.88467e-05 | 3.88467 | 21.12435 | 0.04584203 | 4.10134e-06 | 0.410134 | 12.74813 | 3.371443 | 0.5555202615 | 22.69 | 24.962 | 20.449 | 22.659 | 21.044 | 21.12435 | 0.5172990687 | 0.4694240445 | 9.3 | 9.471709 | 17.869 | 159.55 | 12.74813 | 12.756 | 12.82 | 0.2984 | 0.3895 | 8.376
99 | AMUWUB_clean | AMUWUB_clean | [Cu].[O-]C(=O)c1ccc(cc1)C=Cc1ccncc1.[O-]C(=O)c1nc(C(=O)[O-])c(cc1C(=O)[O-])C(=O)[O-] MOFid-v1.ERROR.cat0;AMUWUB_clean | [Cu] | [O-]C(=O)c1ccc(cc1)C=Cc1ccncc1.[O-]C(=O)c1nc(C(=O)[O-])c(cc1C(=O)[O-])C(=O)[O-] | ERROR | 0 | Cu | 5 | O18,N6 | 0.75 | 4.544 | Cu节点 (CN=5) | 需人工确认 | 10.40349 | 8.69532 | 10.40349 | 0.914151 | 1431.03 | 1565.42 | 0 | 0 | 0.6498 | 0.710823 | 0 | Cu | Cu | Yes | Cu | 0.914151 | 3234.14 | 152 | 10.0358 | 15.9728 | 21.559 | 3234.144 | 6 | 5 | 74 | 42 | 6 | 24 | 0 | 0 | 0 | 6 | 0 | 0 | 0 | 0 | 0 | 0 | 0 | 0.4868421 | 0.03947368 | 0.1578947 | 0.877505644 | 17.60457 | 0.167534 | 0.0003580595 | 17.34489 | 1.06321 | 0.0008401528 | 17.29725 | 0.501145 | 0.0091363689 | 17.39744 | 0.28171 | 0.044923601 | 17.37033 | 0.168647 | 0.1356460596 | 17.48025 | 0.080424 | 0.0894236152 | 17.68561 | 0.145215 | 0.4468138422 | 17.64399 | 0.229787 | 8.499114 | 23.33497 | 0.348558 | 0.877505644 | 17.60457 | 0.167534 | 10.76965 | 27.17737 | 0.590945 | 1.711108 | 17.67958 | 0.199705 | 4.535379 | 19.20966 | 0.446295 | 0.0259932505 | 0.0259932505 | 16.49161 | 0.163327 | 0.130841509 | 16.53665 | 0.201621 | 0.259003422 | 16.58346 | 0.159021 | 0.145257501 | 10.65137 | 0.0016779653 | 10.48602 | 0.272341 | 0.0163818091 | 10.65326 | 0.092948 | 0.0484761133 | 10.66411 | 0.086299 | 0.0812678145 | 10.65156 | 0.118338 | 0.1206403225 | 10.6055 | 0.081601 | 0.145257501 | 10.65137 | 0.045196 | 0.1619880085 | 10.7038 | 0.13207 | 8.93674e-06 | 0.893674 | 17.48487 | 0.05468391 | 1.64007e-06 | 0.164007 | 10.66895 | 0.8515123935 | 0.1356460596 | 19.42 | 21.371 | 17.243 | 19.646 | 17.512 | 17.48487 | 0.1265096907 | 0.1096528091 | 5.6 | 5.448999 | 20.95 | 610.31 | 10.66895 | 10.628 | 10.704 | 0.1206 | 0.162 | 6.816
100 | AMUXAI_clean | AMUXAI_clean | [Cu].[O-]C(=O)c1ccc(cc1)C=Cc1ccncc1.[O-]C(=O)c1nc(C(=O)[O-])c(cc1C(=O)[O-])C(=O)[O-] MOFid-v1.ERROR.cat0;AMUXAI_clean | [Cu] | [O-]C(=O)c1ccc(cc1)C=Cc1ccncc1.[O-]C(=O)c1nc(C(=O)[O-])c(cc1C(=O)[O-])C(=O)[O-] | ERROR | 0 | Cu | 5 | O18,N8 | 0.69 | 4.497 | Cu节点 (CN=5) | 需人工确认 | 8.64297 | 7.79614 | 8.57936 | 1.02442 | 1402.26 | 1368.83 | 0.421846 | 0.411789 | 0.5964 | 0.582182 | 0 | Cu | Cu | Yes | Cu | 1.02442 | 3142.46 | 174 | 9.9506 | 15.6823 | 21.5 | 3142.455 | 6 | 5 | 84 | 52 | 8 | 24 | 0 | 0 | 0 | 6 | 0 | 0 | 0 | 0 | 0 | 0 | 0 | 0.4827586 | 0.04597701 | 0.137931 | 1.072443 | 19.41447 | 0.278236 | 0.0003739754 | 19.43513 | 0.803163 | 0.0010552983 | 18.99669 | 0.127295 | 0.0111096478 | 19.09825 | 0.164872 | 0.054791691 | 19.01422 | 0.110959 | 0.1638442 | 19.0978 | 0.046683 | 0.1106709196 | 19.01386 | 0.272164 | 0.5459180763 | 19.21634 | 0.179832 | 6.85185 | 26.98268 | 0.510692 | 1.072443 | 19.41447 | 0.278236 | 7.916190381 | 28.96408 | 0.671741 | 2.209077 | 20.05858 | 0.307698 | 5.081868 | 23.27383 | 0.223503 | 0.028009466 | 0.028009466 | 18.22464 | 0.151695 | 0.1419193563 | 18.3274 | 0.112106 | 0.287159356 | 18.37576 | 0.154886 | 0.1440471472 | 11.98294 | 0.001605515 | 11.91839 | 0.177242 | 0.0165903214 | 11.91718 | 0.099569 | 0.0477183982 | 11.88015 | 0.108116 | 0.0796417099 | 11.90144 | 0.100841 | 0.1184341326 | 11.90279 | 0.1458 | 0.1440471472 | 11.98294 | 0.068592 | 0.1596187081 | 11.888 | 0.099875 | 1.08837e-05 | 1.08837 | 18.9889 | 0.02236872 | 1.62145e-06 | 0.162145 | 11.88407 | 1.044434 | 0.1638442 | 21.031 | 23.245 | 18.973 | 20.874 | 19.042 | 18.9889 | 0.1527345522 | 0.135834734 | 6.9 | 6.712325 | 19.474 | 497.56 | 11.88407 | 11.943 | 11.888 | 0.1184 | 0.1596 | 7.105
101 | ANAWIX_clean | ANAWIX_clean | [In].[O-]C(=O)c1c(F)c(F)c(c(c1F)F)C(=O)[O-].[OH] MOFid-v1.ERROR.cat0;ANAWIX_clean | [In].[OH] | [O-]C(=O)c1c(F)c(F)c(c(c1F)F)C(=O)[O-] | ERROR | 0 | In | 6 | O40 | 1 | 3.724 | In单核八面体 |  | 5.45667 | 5.01969 | 5.45432 | 1.52823 | 1486.52 | 972.705 | 0 | 0 | 0.5628 | 0.368269 | 0 | In | In | Yes | In | 1.52823 | 3198.02 | 152 | 16.264 | 15.11 | 14.376 | 3198.017 | 8 | 5 | 64 | 8 | 0 | 40 | 32 | 0 | 0 | 0 | 0 | 0 | 0 | 0 | 0 | 0 | 0 | 0.4210526 | 0 | 0.2631579 | 2.124036 | 25.38428 | 0.268043 | 0.0014078966 | 22.29008 | 0.338546 | 0.0036970558 | 22.44114 | 0.158385 | 0.0344350697 | 22.43795 | 0.053772 | 0.1726446475 | 22.53925 | 0.078613 | 0.4852061862 | 22.74521 | 0.150961 | 0.3300976022 | 22.64792 | 0.076821 | 1.324206 | 23.7991 | 0.09248 | 4.730700326 | 31.12666 | 1.504695 | 2.124036 | 25.38428 | 0.268043 | 5.168684 | 32.18527 | 1.45788 | 3.073137 | 27.3139 | 0.400933 | 4.14328 | 29.71699 | 0.796268 | 0.0688064337 | 0.0688064337 | 22.49149 | 0.050578 | 0.3258675419 | 22.68932 | 0.084006 | 0.6054571191 | 22.8452 | 0.210005 | 0.2417653628 | 14.6765 | 0.0027711992 | 14.60436 | 0.173879 | 0.0288544479 | 14.65824 | 0.034506 | 0.0845353781 | 14.63651 | 0.051911 | 0.1369694396 | 14.62532 | 0.026295 | 0.2045866997 | 14.63267 | 0.037434 | 0.2417653628 | 14.6765 | 0.053184 | 0.2644276139 | 14.61474 | 0.053856 | 3.52775e-05 | 3.52775 | 22.37465 | 0.009859328 | 2.90195e-06 | 0.290195 | 14.63306 | 2.05523 | 0.4852061862 | 24.238 | 26.323 | 22.528 | 23.863 | 22.644 | 22.37465 | 0.4507711165 | 0.4163997525 | 11.9 | 12.15648 | 16.912 | 178.71 | 14.63306 | 14.655 | 14.615 | 0.2046 | 0.2644 | 7.742
102 | ANAWOD_clean | ANAWOD_clean | [In].[O-]C(=O)c1c(F)c(F)c(c(c1F)F)C(=O)[O-].[OH] MOFid-v1.rna.cat0;ANAWOD_clean | [In].[OH] | [O-]C(=O)c1c(F)c(F)c(c(c1F)F)C(=O)[O-] | rna | 0 | In | 6 | O48 | 1 | 3.599 | In单核八面体 |  | 6.92762 | 6.10595 | 6.92762 | 1.43826 | 1562.19 | 1086.17 | 0 | 0 | 0.5924 | 0.411885 | 0 | In | In | No |  | 1.43826 | 5097.09 | 228 | 16.9789 | 21.612 | 13.8905 | 5097.091 | 12 | 5 | 96 | 12 | 0 | 60 | 48 | 0 | 0 | 0 | 0 | 0 | 0 | 0 | 0 | 0 | 0 | 0.4210526 | 0 | 0.2631579 | 3.484103 | 27.50295 | 0.532763 | 0.0014638161 | 22.32925 | 0.421528 | 0.0038265908 | 22.22212 | 0.128948 | 0.0375424936 | 22.34654 | 0.139739 | 0.1916523133 | 22.53563 | 0.12919 | 0.5749243792 | 22.99796 | 0.214577 | 0.3897346581 | 22.64954 | 0.295485 | 1.987797 | 24.91903 | 0.322039 | 6.77699 | 33.18392 | 1.540423 | 3.484103 | 27.50295 | 0.532763 | 7.230365 | 33.37483 | 2.46646 | 4.896574 | 29.99361 | 0.371505 | 6.122560776 | 31.87797 | 0.639302 | 0.0775553537 | 0.0775553537 | 21.97242 | 0.110443 | 0.3795445729 | 22.22292 | 0.153317 | 0.7188370353 | 22.7089 | 0.376942 | 0.2773620003 | 14.12903 | 0.0032574862 | 14.00974 | 0.168557 | 0.0320864519 | 14.0605 | 0.031497 | 0.0954991339 | 14.08924 | 0.057924 | 0.1561469873 | 14.11348 | 0.072051 | 0.2363001191 | 14.12072 | 0.066926 | 0.2773620003 | 14.12903 | 0.057506 | 0.3079237617 | 14.21897 | 0.097858 | 3.76669e-05 | 3.76669 | 22.2555 | 0.03180992 | 3.27228e-06 | 0.327228 | 14.06333 | 3.406548 | 0.5749243792 | 24.465 | 26.079 | 22.763 | 24.554 | 22.728 | 22.2555 | 0.5373818856 | 0.4973690255 | 12.2 | 11.5109 | 16.781 | 153.34 | 14.06333 | 14.125 | 14.219 | 0.2363 | 0.3079 | 8.192
103 | ANOMOG_clean | ANOMOG_clean | [Cu][Cu].[O-]C(=O)C1=C[C]=CC(=C1)C(=O)[O-].[O-]C(=O)c1cc(cc(c1)C(=O)[O-])N1C(=O)c2ccc3c4c2c(C1=O)ccc4C(=O)N(C3=O)c1cc(cc(c1)C(=O)[O-])C(=O)[O-] MOFid-v1.UNKNOWN.cat0;ANOMOG_clean | [Cu][Cu] | [O-]C(=O)C1=C[C]=CC(=C1)C(=O)[O-].[O-]C(=O)c1cc(cc(c1)C(=O)[O-])N1C(=O)c2ccc3c4c2c(C1=O)ccc4C(=O)N(C3=O)c1cc(cc(c1)C(=O)[O-])C(=O)[O-] | UNKNOWN | 0 | Cu | 4 | O32 | 1 | 2.633 | Cu桨轮 (paddlewheel) | Cu-Cu ~2.6Å, 4×羧酸 | 12.8003 | 5.50166 | 12.79961 | 0.784559 | 2116.78 | 2698.05 | 0 | 0 | 0.7198 | 0.917458 | 0 | Cu | Cu | Yes | Cu | 0.784559 | 10009.8 | 376 | 32.461 | 18.024 | 19.748 | 10009.77 | 12 | 5 | 204 | 68 | 12 | 80 | 0 | 0 | 0 | 12 | 0 | 0 | 0 | 0 | 0 | 0 | 0 | 0.5425532 | 0.03191489 | 0.212766 | 3.905645 | 21.77198 | 0.474565 | 0.0027303106 | 26.44006 | 0.733009 | 0.0072367768 | 26.78755 | 0.194157 | 0.0686304406 | 26.51454 | 0.278366 | 0.3099338646 | 25.58807 | 0.609871 | 0.7850026237 | 23.65437 | 0.895935 | 0.5473625206 | 24.59397 | 0.667448 | 2.09557 | 22.18125 | 0.594988 | 16.57691 | 28.58543 | 0.989397 | 3.905645 | 21.77198 | 0.474565 | 18.31474 | 31.20687 | 0.469573 | 7.463755 | 22.77589 | 0.300472 | 13.78332 | 26.49494 | 0.667331 | 0.1099022703 | 0.1099022703 | 23.58864 | 0.516019 | 0.515362646 | 22.52589 | 0.453496 | 0.9560210335 | 21.77652 | 0.335888 | 0.4051960668 | 13.7947 | 0.0046069036 | 14.42658 | 0.330682 | 0.0453791895 | 14.26227 | 0.406231 | 0.1369067074 | 14.19943 | 0.264322 | 0.2269805264 | 14.01539 | 0.189438 | 0.3374537039 | 13.9231 | 0.332586 | 0.4051960668 | 13.7947 | 0.295706 | 0.4392364058 | 13.72189 | 0.167537 | 6.88523e-05 | 6.88523 | 26.66827 | 0.1213559 | 4.67534e-06 | 0.467534 | 14.35051 | 3.795742 | 0.7850026237 | 25.23 | 28.052 | 23.563 | 24.077 | 24.612 | 26.66827 | 0.7163721831 | 0.6751003534 | 11.6 | 14.72669 | 17.409 | 121.29 | 14.35051 | 13.859 | 13.722 | 0.3375 | 0.4392 | 12.318
104 | ANOMUM_clean | ANOMUM_clean | [Cu][Cu].[O-]C(=O)c1cc(cc(c1)C(=O)[O-])N1C(=O)c2ccc3c4c2c(C1=O)ccc4C(=O)N(C3=O)c1cc(cc(c1)C(=O)[O-])C(=O)[O-] MOFid-v1.lvt,lil.cat0;ANOMUM_clean | [Cu][Cu] | [O-]C(=O)c1cc(cc(c1)C(=O)[O-])N1C(=O)c2ccc3c4c2c(C1=O)ccc4C(=O)N(C3=O)c1cc(cc(c1)C(=O)[O-])C(=O)[O-] | lvt,lil | 0 | Cu | 4 | O16 | 1 | 2.662 | Cu桨轮 (paddlewheel) | Cu-Cu ~2.6Å, 4×羧酸 | 7.28969 | 4.98752 | 7.24267 | 0.833729 | 2493.01 | 2990.19 | 0 | 0 | 0.6952 | 0.833844 | 0 | Cu | Cu | Yes | Cu | 0.833729 | 2858.11 | 112 | 10.3036 | 15.2248 | 20.4069 | 2858.105 | 4 | 5 | 60 | 20 | 4 | 24 | 0 | 0 | 0 | 4 | 0 | 0 | 0 | 0 | 0 | 0 | 0 | 0.5357143 | 0.03571429 | 0.2142857 | 4.14672 | 22.21946 | 0.323669 | 0.0016492455 | 20.16208 | 0.499084 | 0.0042131253 | 20.15222 | 0.169225 | 0.040673645 | 20.29503 | 0.147116 | 0.1974942397 | 20.29285 | 0.131713 | 0.6065942208 | 20.3885 | 0.265483 | 0.4001162391 | 20.32989 | 0.143848 | 1.972132 | 20.84468 | 0.123688 | 13.77786 | 30.26753 | 0.633889 | 4.14672 | 22.21946 | 0.323669 | 14.99259 | 31.80193 | 1.52919 | 7.765864 | 24.54384 | 0.209643 | 11.83055 | 28.47348 | 0.259676 | 0.0938763289 | 0.0938763289 | 19.76082 | 0.123796 | 0.4672213654 | 19.91389 | 0.181324 | 0.9297301861 | 20.00232 | 0.259089 | 0.3979588635 | 12.7729 | 0.0047531951 | 12.72145 | 0.121032 | 0.0462688844 | 12.73447 | 0.05574 | 0.1357375468 | 12.73345 | 0.074221 | 0.2269715987 | 12.75901 | 0.069515 | 0.3322532729 | 12.73217 | 0.040285 | 0.3979588635 | 12.7729 | 0.04319 | 0.4422939495 | 12.77359 | 0.052975 | 4.02162e-05 | 4.02162 | 20.25713 | 0.02688181 | 4.58821e-06 | 0.458821 | 12.70607 | 4.052844 | 0.6065942208 | 22.354 | 24.306 | 20.446 | 22.308 | 20.337 | 20.25713 | 0.5659205758 | 0.5127178919 | 9.1 | 8.765118 | 17.862 | 147.1 | 12.70607 | 12.753 | 12.774 | 0.3323 | 0.4423 | 7.551
105 | ANONAT_manual | ANONAT_manual | [Cu][Cu].[O-]C(=O)c1cc(cc(c1)C(=O)[O-])N1C(=O)c2ccc3c4c2c(C1=O)ccc4C(=O)N(C3=O)c1cc(cc(c1)C(=O)[O-])C(=O)[O-] MOFid-v1.lvt,lil.cat0;ANONAT_manual | [Cu][Cu] | [O-]C(=O)c1cc(cc(c1)C(=O)[O-])N1C(=O)c2ccc3c4c2c(C1=O)ccc4C(=O)N(C3=O)c1cc(cc(c1)C(=O)[O-])C(=O)[O-] | lvt,lil | 0 | Cu | 4 | O16 | 1 | 2.678 | Cu桨轮 (paddlewheel) | Cu-Cu ~2.6Å, 4×羧酸 | 7.80429 | 5.88473 | 7.80429 | 0.800823 | 2311.14 | 2885.95 | 0 | 0 | 0.6928 | 0.86511 | 0 | Cu | Cu | Yes | Cu | 0.800823 | 2975.55 | 112 | 10.922 | 14.981 | 20.4118 | 2975.549 | 4 | 5 | 60 | 20 | 4 | 24 | 0 | 0 | 0 | 4 | 0 | 0 | 0 | 0 | 0 | 0 | 0 | 0.5357143 | 0.03571429 | 0.2142857 | 3.265195 | 20.34065 | 0.092004 | 0.0012543557 | 19.60614 | 0.275177 | 0.0033768881 | 19.42571 | 0.378019 | 0.0328745723 | 19.54913 | 0.220665 | 0.1647706547 | 19.49043 | 0.246845 | 0.4924507558 | 19.57823 | 0.282919 | 0.326843864 | 19.54212 | 0.169151 | 1.574733 | 19.73748 | 0.283799 | 14.4616 | 29.27828 | 0.760975 | 3.265195 | 20.34065 | 0.092004 | 16.00466 | 30.90399 | 1.022269 | 6.727159 | 22.451 | 0.326102 | 12.11889 | 27.10032 | 0.519113 | 0.0806881725 | 0.0806881725 | 18.83234 | 0.058984 | 0.4047503866 | 18.96658 | 0.158137 | 0.8033190063 | 19.07378 | 0.135017 | 0.3625465438 | 12.05589 | 0.0042189325 | 12.04771 | 0.119629 | 0.0405342721 | 12.08174 | 0.063978 | 0.1228891117 | 12.03898 | 0.098923 | 0.2063240909 | 12.067 | 0.084029 | 0.3015331727 | 12.04242 | 0.057774 | 0.3625465438 | 12.05589 | 0.052114 | 0.3953311044 | 12.098 | 0.095431 | 3.27357e-05 | 3.27357 | 19.52087 | 0.02981255 | 4.14705e-06 | 0.414705 | 12.05915 | 3.184507 | 0.4924507558 | 21.628 | 23.788 | 19.631 | 21.465 | 19.537 | 19.52087 | 0.4595761835 | 0.4117625833 | 8.2 | 7.893732 | 18.41 | 177.39 | 12.05915 | 12.049 | 12.098 | 0.3015 | 0.3953 | 7.462
106 | ANUGIA_clean | ANUGIA_clean | [Cu][Cu].[O-]C(=O)c1cc(cc(c1)C(=O)[O-])c1cc(cc(c1)c1ccc(cc1)C(=O)[O-])c1ccc(cc1)C(=O)[O-] MOFid-v1.nbo,fof.cat0;ANUGIA_clean | [Cu][Cu] | [O-]C(=O)c1cc(cc(c1)C(=O)[O-])c1cc(cc(c1)c1ccc(cc1)C(=O)[O-])c1ccc(cc1)C(=O)[O-] | nbo,fof | 0 | Cu | 4 | O24 | 1 | 2.611 | Cu桨轮 (paddlewheel) | Cu-Cu ~2.6Å, 4×羧酸 | 13.85309 | 6.75838 | 13.85309 | 0.567973 | 2306.32 | 4060.62 | 0 | 0 | 0.7948 | 1.39936 | 0 | Cu | Cu | Yes | Cu | 0.567973 | 5310.8 | 156 | 17.5838 | 17.5838 | 17.5838 | 5310.8 | 6 | 4 | 84 | 42 | 0 | 24 | 0 | 0 | 0 | 6 | 0 | 0 | 0 | 0 | 0 | 0 | 0 | 0.5384615 | 0 | 0.1538462 | 2.168985 | 17.20463 | 0.417728 | 0.0007397479 | 16.32585 | 0.365319 | 0.0020884975 | 16.55954 | 0.764258 | 0.0202966172 | 16.46917 | 0.231695 | 0.1005885071 | 16.55856 | 0.13417 | 0.3052715823 | 16.58763 | 0.193495 | 0.2030143416 | 16.57171 | 0.125683 | 1.047418 | 16.73151 | 0.121865 | 24.42242 | 27.4072 | 0.560243 | 2.168985 | 17.20463 | 0.417728 | 28.12602 | 30.05708 | 0.565571 | 4.830378 | 18.23017 | 0.115378 | 15.87826 | 21.89126 | 0.413613 | 0.0634049943 | 0.0634049943 | 15.84723 | 0.11245 | 0.3163161901 | 15.84772 | 0.26233 | 0.6330693475 | 16.02012 | 0.119314 | 0.3223958854 | 9.89146 | 0.0036333663 | 9.8438 | 0.06583 | 0.0361134589 | 9.84252 | 0.056588 | 0.1068643217 | 9.85338 | 0.105403 | 0.1779248463 | 9.8258 | 0.082311 | 0.2685972913 | 9.87216 | 0.089274 | 0.3223958854 | 9.89146 | 0.030652 | 0.3545628754 | 9.85125 | 0.073871 | 2.02682e-05 | 2.02682 | 16.53556 | 0.02931622 | 3.60408e-06 | 0.360408 | 9.852398 | 2.10558 | 0.3052715823 | 18.403 | 19.904 | 16.412 | 18.892 | 16.573 | 16.53556 | 0.2849749651 | 0.241866588 | 5.7 | 5.623682 | 20.721 | 285.31 | 9.852398 | 9.882 | 9.851 | 0.2686 | 0.3546 | 6.683
107 | ANUGOG_clean | ANUGOG_clean | [Cu][Cu].[O-]C(=O)c1cc(cc(c1)C(=O)[O-])c1cc(cc(c1)c1ccc(cc1)C(=O)[O-])c1ccc(cc1)C(=O)[O-] MOFid-v1.UNKNOWN.cat0;ANUGOG_clean | [Cu][Cu] | [O-]C(=O)c1cc(cc(c1)C(=O)[O-])c1cc(cc(c1)c1ccc(cc1)C(=O)[O-])c1ccc(cc1)C(=O)[O-] | UNKNOWN | 0 | Cu | 4 | O32 | 1 | 2.617 | Cu桨轮 (paddlewheel) | Cu-Cu ~2.6Å, 4×羧酸 | 11.39005 | 7.08849 | 11.39005 | 0.58467 | 2472.03 | 4228.07 | 0 | 0 | 0.7898 | 1.35085 | 0 | Cu | Cu | Yes | Cu | 0.58467 | 6878.84 | 208 | 18.1148 | 18.1148 | 24.397 | 6878.84 | 8 | 4 | 112 | 56 | 0 | 32 | 0 | 0 | 0 | 8 | 0 | 0 | 0 | 0 | 0 | 0 | 0 | 0.5384615 | 0 | 0.1538462 | 2.507221 | 17.80927 | 0.103754 | 0.001065753 | 17.46038 | 0.678105 | 0.0023895577 | 17.63121 | 0.456991 | 0.0248245623 | 17.68417 | 0.124113 | 0.1280090684 | 17.77677 | 0.197297 | 0.3705285268 | 17.62591 | 0.223571 | 0.2479875715 | 17.69296 | 0.219395 | 1.215415 | 17.7418 | 0.283396 | 23.4188 | 27.44932 | 1.059263 | 2.507221 | 17.80927 | 0.103754 | 26.67046 | 30.95785 | 0.785915 | 5.323431 | 18.47329 | 0.281825 | 16.10478 | 22.57521 | 0.303125 | 0.0712480421 | 0.0712480421 | 16.85627 | 0.164928 | 0.3541448318 | 16.79054 | 0.158731 | 0.7099205496 | 16.85503 | 0.232008 | 0.3467955227 | 10.50842 | 0.0039791554 | 10.47378 | 0.128972 | 0.0392212601 | 10.4767 | 0.089729 | 0.1160251529 | 10.43364 | 0.110877 | 0.193311602 | 10.44514 | 0.088717 | 0.2901506197 | 10.4016 | 0.084173 | 0.3467955227 | 10.50842 | 0.101678 | 0.3826595318 | 10.4376 | 0.05135 | 2.48402e-05 | 2.48402 | 17.68583 | 0.01369597 | 3.90531e-06 | 0.390531 | 10.44254 | 2.435973 | 0.3705285268 | 19.603 | 21.842 | 17.41 | 19.558 | 17.699 | 17.68583 | 0.3457039645 | 0.2992804847 | 6.4 | 6.360622 | 19.898 | 234.89 | 10.44254 | 10.455 | 10.438 | 0.2902 | 0.3827 | 7.243
108 | APACAX_clean | APACAX_clean | [O-]C(=O)c1cc(c2cc(cc(c2)C(=O)[O-])C(=O)[O-])c(cc1C(=O)O)c1cc(cc(c1)C(=O)[O-])C(=O)[O-].[Zn] MOFid-v1.UNKNOWN.cat0;APACAX_clean | [Zn] | [O-]C(=O)c1cc(c2cc(cc(c2)C(=O)[O-])C(=O)[O-])c(cc1C(=O)O)c1cc(cc(c1)C(=O)[O-])C(=O)[O-] | UNKNOWN | 0 | Zn | 4 | O40 | 1 | 8.641 | Zn单核四面体 |  | 5.65344 | 4.07573 | 5.64183 | 1.00727 | 1776.16 | 1763.34 | 0.75218 | 0.746751 | 0.6264 | 0.621879 | 0 | Zn | Zn | Yes | Zn | 1.00727 | 7747 | 372 | 28.2219 | 28.2219 | 9.7266 | 7747 | 12 | 4 | 192 | 72 | 0 | 96 | 0 | 0 | 12 | 0 | 0 | 0 | 0 | 0 | 0 | 0 | 0 | 0.516129 | 0 | 0.2580645 | 6.904706 | 30.50061 | 0.206435 | 0.0056921184 | 25.90781 | 0.291042 | 0.0143349174 | 25.94921 | 0.248852 | 0.1382635055 | 25.94342 | 0.064385 | 0.6859552326 | 26.40836 | 0.155827 | 1.903526 | 26.96874 | 0.227718 | 1.323125 | 26.67185 | 0.190939 | 4.90179 | 29.22004 | 0.34707 | 10.64482 | 34.40499 | 1.085117 | 6.904706 | 30.50061 | 0.206435 | 11.21527 | 33.79028 | 1.336928 | 8.423633 | 32.23321 | 0.411134 | 9.839669 | 33.06639 | 1.140777 | 0.2157224195 | 0.2157224195 | 25.91274 | 0.137093 | 1.004115 | 26.37339 | 0.215593 | 1.790808 | 26.7651 | 0.203608 | 0.5466667912 | 16.474 | 0.0066071131 | 16.35713 | 0.078263 | 0.0646241624 | 16.39045 | 0.092755 | 0.1931277241 | 16.40747 | 0.066999 | 0.3139956903 | 16.38897 | 0.063446 | 0.4655408053 | 16.46663 | 0.049776 | 0.5466667912 | 16.474 | 0.032859 | 0.5980057977 | 16.46953 | 0.072054 | 0.000140583 | 14.0583 | 25.94063 | 0.01914556 | 6.60527e-06 | 0.660527 | 16.37044 | 6.688984 | 1.903526 | 27.708 | 28.711 | 27.072 | 27.34 | 26.683 | 25.94063 | 1.765262 | 1.687804 | 20.4 | 21.28346 | 15.639 | 65.06 | 16.37044 | 16.47 | 16.47 | 0.4655 | 0.598 | 9.57
109 | APARAM_clean | APARAM_clean | O=C(c1ccc(cc1)c1ccncc1)[CH]C(=O)C(F)(F)F.[Mn] MOFid-v1.kgm.cat0;APARAM_clean | [Mn] | O=C(c1ccc(cc1)c1ccncc1)[CH]C(=O)C(F)(F)F | kgm | 0 | Mn | 6 | O12,N6 | 0.67 | 11.1 | Mn节点 (CN=6) | 需人工确认 | 12.00094 | 11.06312 | 12.00094 | 0.965457 | 1025.27 | 1061.95 | 99.7383 | 103.307 | 0.6016 | 0.623124 | 0 | Mn | Mn | No |  | 0.965457 | 3299.26 | 183 | 22.2003 | 22.2003 | 7.7298 | 3299.26 | 3 | 6 | 90 | 54 | 6 | 12 | 18 | 0 | 0 | 0 | 0 | 0 | 0 | 0 | 3 | 0 | 0 | 0.4918033 | 0.03278689 | 0.06557377 | 1.97209 | 21.28115 | 0.503176 | 0.007208856 | 34.76301 | 0.314598 | 0.0181956414 | 34.83815 | 0.197141 | 0.1596928598 | 34.33447 | 0.444735 | 0.5288465665 | 32.67349 | 1.122798 | 0.9037021933 | 27.93607 | 0.794566 | 0.7488087211 | 31.48301 | 1.791544 | 1.453406 | 23.3874 | 0.864944 | 7.293414 | 23.93568 | 0.501183 | 1.97209 | 21.28115 | 0.503176 | 8.747143 | 28.19229 | 0.915431 | 2.841488 | 20.5556 | 0.612131 | 4.911978 | 20.10592 | 0.4502 | 0.1418344463 | 0.1418344463 | 32.69239 | 0.559093 | 0.5513984748 | 30.11294 | 0.723126 | 0.8139181314 | 27.7644 | 1.155676 | 0.5251207691 | 20.3392 | 0.0081537456 | 22.34993 | 0.291149 | 0.0776650382 | 22.24238 | 0.245157 | 0.2134749987 | 21.79085 | 0.355778 | 0.3222431961 | 21.09019 | 0.542934 | 0.4456392621 | 21.01092 | 0.548834 | 0.5251207691 | 20.3392 | 0.736028 | 0.5548505801 | 20.10653 | 0.799021 | 0.000182222 | 18.2222 | 34.88711 | 0.05233444 | 8.0494e-06 | 0.80494 | 22.40072 | 1.830256053 | 0.9037021933 | 32.087 | 35.882 | 30.878 | 29.503 | 30.698 | 34.88711 | 0.7440093335 | 0.761867747 | 10.1 | 22.63796 | 19.558 | 117.66 | 22.40072 | 20.675 | 20.107 | 0.4456 | 0.5549 | 12.486
110 | APAYIB_clean | APAYIB_clean | [Eu].[O-]C(=O)c1ccc(cc1)c1ccc(cc1)c1cc(cc(c1)C(=O)[O-])C(=O)[O-] MOFid-v1.UNKNOWN.cat0;APAYIB_clean | [Eu] | [O-]C(=O)c1ccc(cc1)c1ccc(cc1)c1cc(cc(c1)C(=O)[O-])C(=O)[O-] | UNKNOWN | 0 | Eu | 7 | O56 | 1 | 3.988 | Eu稀土高配位节点 | CN=7 | 5.96805 | 4.21212 | 5.96805 | 1.10941 | 2139.9 | 1928.86 | 0 | 0 | 0.6164 | 0.555611 | 0 | Eu | Eu | Yes | Eu | 1.10941 | 6122.14 | 312 | 33.02 | 13.317 | 14.22 | 6122.14 | 8 | 4 | 168 | 88 | 0 | 48 | 0 | 0 | 0 | 0 | 0 | 0 | 0 | 0 | 0 | 0 | 0 | 0.5384615 | 0 | 0.1538462 | 5.464751 | 27.83592 | 0.487984 | 0.0047308329 | 25.29923 | 0.399791 | 0.0121815892 | 25.11096 | 0.185088 | 0.1179804947 | 25.2679 | 0.151733 | 0.5714222752 | 25.52916 | 0.249349 | 1.500673 | 25.71179 | 0.229979 | 1.065293 | 25.68347 | 0.257643 | 3.746257 | 26.51084 | 0.261925 | 9.157166 | 32.20815 | 0.370514 | 5.464751 | 27.83592 | 0.487984 | 9.727836 | 34.30059 | 1.535828 | 6.996853 | 29.42646 | 0.439154 | 8.422658229 | 31.02965 | 1.22249 | 0.1936615974 | 0.1936615974 | 24.87398 | 0.128436 | 0.8860746195 | 25.10349 | 0.276442 | 1.554372 | 25.27634 | 0.155591 | 0.5892240206 | 16.10208 | 0.0072337736 | 15.97702 | 0.149968 | 0.0724874849 | 16.02823 | 0.09597 | 0.2119951031 | 16.02514 | 0.078567 | 0.3475389679 | 16.10006 | 0.079345 | 0.498662798 | 16.10005 | 0.107236 | 0.5892240206 | 16.10208 | 0.092053 | 0.6572587771 | 16.05244 | 0.044095 | 0.000119725 | 11.9725 | 25.20336 | 0.021072 | 7.30556e-06 | 0.730556 | 16.05809 | 5.271089 | 1.500673 | 26.582 | 28.144 | 25.75 | 25.852 | 25.641 | 25.20336 | 1.382693 | 1.307012 | 15 | 16.3882 | 16.426 | 75.31 | 16.05809 | 16.101 | 16.052 | 0.4987 | 0.6573 | 9.145
111 | APAYOH_clean | APAYOH_clean | [O-]C(=O)c1ccc(cc1)c1ccc(cc1)c1cc(cc(c1)C(=O)[O-])C(=O)[O-].[Tb] MOFid-v1.UNKNOWN.cat0;APAYOH_clean | [Tb] | [O-]C(=O)c1ccc(cc1)c1ccc(cc1)c1cc(cc(c1)C(=O)[O-])C(=O)[O-] | UNKNOWN | 0 | Tb | 7 | O56 | 1 | 3.973 | Tb稀土高配位节点 | CN=7 | 6.13125 | 4.32559 | 6.13125 | 1.11146 | 2186.88 | 1967.56 | 0 | 0 | 0.6078 | 0.546846 | 0 | Tb | Tb | Yes | Tb | 1.11146 | 6194.02 | 312 | 33.13 | 13.572 | 14.049 | 6194.021 | 8 | 4 | 168 | 88 | 0 | 48 | 0 | 0 | 0 | 0 | 0 | 0 | 0 | 0 | 0 | 0 | 0 | 0.5384615 | 0 | 0.1538462 | 5.251821 | 27.09957 | 0.183995 | 0.004398949 | 25.01723 | 0.068413 | 0.0109657146 | 24.8999 | 0.161572 | 0.1092109198 | 25.06283 | 0.119344 | 0.5206438092 | 25.28189 | 0.348587 | 1.405309 | 25.52583 | 0.104697 | 0.9911504535 | 25.30712 | 0.371949 | 3.542348 | 26.04204 | 0.383598 | 9.278451 | 32.19128 | 2.655582 | 5.251821 | 27.09957 | 0.183995 | 9.820734 | 32.62592 | 0.856776 | 6.958598 | 28.80925 | 0.861896 | 8.45949 | 31.0888 | 0.796365 | 0.1798443531 | 0.1798443531 | 24.57837 | 0.083326 | 0.8411309146 | 24.8581 | 0.149479 | 1.472336 | 24.99441 | 0.239512 | 0.5749899753 | 15.96764 | 0.0066994275 | 15.82854 | 0.156622 | 0.0691952573 | 15.89163 | 0.145545 | 0.2025024079 | 15.88599 | 0.096154 | 0.3315734218 | 15.82831 | 0.063369 | 0.4922873214 | 15.96092 | 0.114149 | 0.5749899753 | 15.96764 | 0.073006 | 0.6298969396 | 15.9563 | 0.13789 | 0.000109676 | 10.9676 | 25.03006 | 0.01174691 | 7.0172e-06 | 0.70172 | 15.90652 | 5.071976 | 1.405309 | 26.365 | 28.038 | 25.328 | 25.728 | 25.372 | 25.03006 | 1.296098 | 1.225465 | 14.3 | 15.6296 | 16.574 | 78.35 | 15.90652 | 15.964 | 15.956 | 0.4923 | 0.6299 | 9.124
112 | APAYUN_clean | APAYUN_clean | [La].[O-]C(=O)c1ccc(cc1)c1ccc(cc1)c1cc(cc(c1)C(=O)[O-])C(=O)[O-] MOFid-v1.UNKNOWN.cat0;APAYUN_clean | [La] | [O-]C(=O)c1ccc(cc1)c1ccc(cc1)c1cc(cc(c1)C(=O)[O-])C(=O)[O-] | UNKNOWN | 0 | La | 7 | O56 | 1 | 4.176 | La稀土高配位节点 | CN=7 | 6.02417 | 4.10555 | 6.02138 | 1.04671 | 2066.79 | 1974.55 | 0 | 0 | 0.6206 | 0.592904 | 0 | La | La | Yes | La | 1.04671 | 6323.13 | 312 | 33.69 | 12.97 | 14.771 | 6323.131 | 8 | 4 | 168 | 88 | 0 | 48 | 0 | 0 | 0 | 0 | 0 | 0 | 0 | 0 | 0 | 0 | 0 | 0.5384615 | 0 | 0.1538462 | 5.123902 | 26.86039 | 0.332956 | 0.0036254451 | 24.00851 | 0.332856 | 0.009129473 | 24.02305 | 0.112006 | 0.0895070966 | 24.04186 | 0.08312 | 0.4370354915 | 24.28698 | 0.19218 | 1.231572488 | 24.56426 | 0.204053 | 0.8616422294 | 24.46903 | 0.224077 | 3.313434168 | 25.63751 | 0.366037 | 9.448377 | 33.03679 | 1.648006 | 5.123902 | 26.86039 | 0.332956 | 10.13957 | 31.55263 | 0.917283 | 6.890679 | 28.74039 | 0.583828 | 8.628873 | 31.3348 | 1.071001 | 0.160212685 | 0.160212685 | 23.76051 | 0.075335 | 0.7483878401 | 24.06796 | 0.156417 | 1.363942 | 24.34882 | 0.269092 | 0.5152177764 | 15.41854 | 0.0062629878 | 15.37883 | 0.125168 | 0.0611339115 | 15.31974 | 0.072155 | 0.1811499442 | 15.37008 | 0.06827 | 0.299190172 | 15.31653 | 0.073679 | 0.439892568 | 15.36983 | 0.082261 | 0.5152177764 | 15.41854 | 0.088873 | 0.5706971225 | 15.35895 | 0.043575 | 9.03624e-05 | 9.03624 | 24.00684 | 0.01186586 | 6.2438e-06 | 0.62438 | 15.32659 | 4.963689 | 1.231572488 | 25.783 | 27.33 | 24.828 | 25.191 | 24.44 | 24.00684 | 1.142065 | 1.071359803 | 14 | 14.47234 | 16.496 | 85.05 | 15.32659 | 15.394 | 15.359 | 0.4399 | 0.5707 | 8.68
113 | APAZAU_clean | APAZAU_clean | [Eu].[O-]C(=O)c1ccc(cc1)c1ccc(cc1)c1ccc(cc1)c1cc(cc(c1)C(=O)[O-])C(=O)[O-] MOFid-v1.UNKNOWN.cat0;APAZAU_clean | [Eu] | [O-]C(=O)c1ccc(cc1)c1ccc(cc1)c1ccc(cc1)c1cc(cc(c1)C(=O)[O-])C(=O)[O-] | UNKNOWN | 0 | Eu | 7 | O56 | 1 | 4.001 | Eu稀土高配位节点 | CN=7 | 6.57194 | 4.51844 | 6.57194 | 0.970314 | 2263.88 | 2333.14 | 0 | 0 | 0.6264 | 0.645564 | 0 | Eu | Eu | Yes | Eu | 0.970314 | 8041.59 | 392 | 42.142 | 14.065 | 13.87 | 8041.595 | 8 | 4 | 216 | 120 | 0 | 48 | 0 | 0 | 0 | 0 | 0 | 0 | 0 | 0 | 0 | 0 | 0 | 0.5510204 | 0 | 0.122449 | 5.569963 | 25.36988 | 0.482205 | 0.0037721127 | 24.17215 | 0.349455 | 0.0092786524 | 24.30936 | 0.350146 | 0.0918794076 | 24.13085 | 0.127828 | 0.4531669339 | 24.25652 | 0.298842 | 1.225085 | 24.34653 | 0.270686 | 0.8675273939 | 24.4363 | 0.201739 | 3.415135 | 24.58578 | 0.357501 | 11.03304 | 31.99501 | 1.164394 | 5.569963 | 25.36988 | 0.482205 | 11.77401 | 33.40637 | 2.160794 | 7.922333 | 27.58807 | 0.625469 | 10.04592 | 30.53117 | 0.458069 | 0.1628392848 | 0.1628392848 | 23.58271 | 0.237211 | 0.7734826127 | 23.5535 | 0.12098 | 1.419384 | 23.73772 | 0.451496 | 0.5656785742 | 15.12376 | 0.006711594 | 15.07373 | 0.119485 | 0.0667514976 | 15.07347 | 0.052583 | 0.1959902498 | 15.10462 | 0.112628 | 0.3212919591 | 15.02078 | 0.053737 | 0.4774329507 | 15.01732 | 0.167951 | 0.5656785742 | 15.12376 | 0.084889 | 0.6231194975 | 15.1615 | 0.137868 | 9.30425e-05 | 9.30425 | 24.18326 | 0.03255457 | 6.77014e-06 | 0.677014 | 15.10815 | 5.407124 | 1.225085 | 25.569 | 27.487 | 24.447 | 24.773 | 24.346 | 24.18326 | 1.133206 | 1.062246 | 12.8 | 13.74307 | 16.832 | 85.51 | 15.10815 | 15.071 | 15.162 | 0.4774 | 0.6231 | 9.075
114 | APAZEY_clean | APAZEY_clean | [O-]C(=O)c1ccc(cc1)c1ccc(cc1)c1ccc(cc1)c1cc(cc(c1)C(=O)[O-])C(=O)[O-].[Tb] MOFid-v1.UNKNOWN.cat0;APAZEY_clean | [Tb] | [O-]C(=O)c1ccc(cc1)c1ccc(cc1)c1ccc(cc1)c1cc(cc(c1)C(=O)[O-])C(=O)[O-] | UNKNOWN | 0 | Tb | 7 | O56 | 1 | 4.005 | Tb稀土高配位节点 | CN=7 | 6.61049 | 4.70522 | 6.61049 | 0.97171 | 2250.82 | 2316.35 | 0 | 0 | 0.6362 | 0.654722 | 0 | Tb | Tb | Yes | Tb | 0.97171 | 8125.2 | 392 | 42.145 | 14.296 | 13.771 | 8125.204 | 8 | 4 | 216 | 120 | 0 | 48 | 0 | 0 | 0 | 0 | 0 | 0 | 0 | 0 | 0 | 0 | 0 | 0.5510204 | 0 | 0.122449 | 5.224979 | 24.68829 | 0.456977 | 0.0035649341 | 24.09689 | 0.320984 | 0.0091095109 | 24.20061 | 0.29479 | 0.087272532 | 24.09918 | 0.299384 | 0.4253234576 | 24.1822 | 0.259166 | 1.160217803 | 24.18046 | 0.086925 | 0.8270384282 | 24.3014 | 0.21448 | 3.169205 | 24.16577 | 0.439738 | 11 | 31.9324 | 0.908152 | 5.224979 | 24.68829 | 0.456977 | 11.77636 | 32.37008 | 2.117449 | 7.64814 | 26.76725 | 0.242284 | 9.924282 | 30.45787 | 0.70197 | 0.1562734621 | 0.1562734621 | 23.42041 | 0.229792 | 0.7397632672 | 23.44001 | 0.157715 | 1.343654 | 23.60447 | 0.380499 | 0.5418016336 | 15.0286 | 0.0065225675 | 14.96635 | 0.065431 | 0.0646446647 | 14.92117 | 0.072248 | 0.1908764584 | 14.93355 | 0.060144 | 0.3131279348 | 14.91227 | 0.07206 | 0.4563063107 | 14.88033 | 0.20661 | 0.5418016336 | 15.0286 | 0.065227 | 0.5992401889 | 14.92614 | 0.10996 | 8.85708e-05 | 8.85708 | 24.22396 | 0.03714523 | 6.49753e-06 | 0.649753 | 14.95275 | 5.068705 | 1.160217803 | 25.466 | 27.315 | 24.354 | 24.729 | 24.221 | 24.22396 | 1.072945271 | 1.003944 | 12.7 | 13.63146 | 16.855 | 88.96 | 14.95275 | 14.954 | 14.926 | 0.4563 | 0.5992 | 9.271
115 | APAZIC_clean | APAZIC_clean | [La].[O-]C(=O)c1ccc(cc1)c1ccc(cc1)c1ccc(cc1)c1cc(cc(c1)C(=O)[O-])C(=O)[O-] MOFid-v1.UNKNOWN.cat0;APAZIC_clean | [La] | [O-]C(=O)c1ccc(cc1)c1ccc(cc1)c1ccc(cc1)c1cc(cc(c1)C(=O)[O-])C(=O)[O-] | UNKNOWN | 0 | La | 7 | O56 | 1 | 4.129 | La稀土高配位节点 | CN=7 | 7.1095 | 4.86225 | 7.1095 | 0.893607 | 2183.36 | 2443.31 | 0 | 0 | 0.6554 | 0.733432 | 0 | La | La | Yes | La | 0.893607 | 8537.77 | 392 | 13.9999 | 14.647 | 42.04 | 8537.767 | 8 | 4 | 216 | 120 | 0 | 48 | 0 | 0 | 0 | 0 | 0 | 0 | 0 | 0 | 0 | 0 | 0 | 0.5510204 | 0 | 0.122449 | 4.653411 | 23.11929 | 0.311347 | 0.0028349194 | 23.06291 | 0.322371 | 0.0070900191 | 23.15105 | 0.23227 | 0.0721190432 | 23.33045 | 0.177262 | 0.3456506744 | 23.11065 | 0.233523 | 0.9781152032 | 23.30056 | 0.312219 | 0.6659775201 | 23.27636 | 0.319102 | 2.770228 | 23.12575 | 0.136982 | 11.98282 | 31.45359 | 0.770065 | 4.653411 | 23.11929 | 0.311347 | 12.99979 | 31.43832 | 0.777351 | 7.334434 | 24.76268 | 0.369751 | 10.51668 | 29.21123 | 0.622887 | 0.1366311434 | 0.1366311434 | 22.28829 | 0.116921 | 0.6413964293 | 22.1779 | 0.257098 | 1.193789 | 22.67753 | 0.289002 | 0.4969352495 | 14.28571 | 0.0059718311 | 14.2895 | 0.133867 | 0.0592041081 | 14.31639 | 0.044603 | 0.1710555531 | 14.29863 | 0.063988 | 0.2860439098 | 14.21118 | 0.077466 | 0.4179166328 | 14.24089 | 0.179003 | 0.4969352495 | 14.28571 | 0.060639 | 0.554517849 | 14.24697 | 0.151779 | 7.10092e-05 | 7.10092 | 23.23681 | 0.03009619 | 5.91447e-06 | 0.591447 | 14.28202 | 4.51678 | 0.9781152032 | 24.62 | 26.609 | 23.006 | 24.246 | 23.229 | 23.23681 | 0.90599616 | 0.8414840598 | 11.7 | 12.00601 | 17.064 | 100.47 | 14.28202 | 14.263 | 14.247 | 0.4179 | 0.5545 | 8.955
116 | APAZOI_clean | APAZOI_clean | [La].[O-]C(=O)c1ccc(cc1)c1cc(cc(c1)C(=O)[O-])C(=O)[O-] MOFid-v1.UNKNOWN.cat0;APAZOI_clean | [La] | [O-]C(=O)c1ccc(cc1)c1cc(cc(c1)C(=O)[O-])C(=O)[O-] | UNKNOWN | 0 | La | 7 | O56 | 1 | 4.117 | La稀土高配位节点 | CN=7 | 6.38612 | 4.28228 | 6.36726 | 1.14648 | 2047.77 | 1786.13 | 0 | 0 | 0.6026 | 0.525607 | 0 | La | La | Yes | La | 1.14648 | 4891.12 | 232 | 24.799 | 13.263 | 14.971 | 4891.119 | 8 | 4 | 120 | 56 | 0 | 48 | 0 | 0 | 0 | 0 | 0 | 0 | 0 | 0 | 0 | 0 | 0 | 0.5172414 | 0 | 0.2068966 | 4.365421 | 25.98765 | 0.224943 | 0.0035627584 | 24.51364 | 0.310951 | 0.0088263869 | 24.59962 | 0.1627 | 0.0904755551 | 24.66076 | 0.078377 | 0.4295446584 | 24.76612 | 0.182901 | 1.138384 | 25.1504 | 0.299126 | 0.8018667902 | 24.93891 | 0.266935 | 2.898782 | 25.81154 | 0.337845 | 8.708572 | 31.43109 | 0.714241 | 4.365421 | 25.98765 | 0.224943 | 9.379612 | 32.4371 | 1.232861 | 6.028757 | 27.80394 | 0.45134 | 7.833528 | 30.04103 | 0.973114 | 0.1493989517 | 0.1493989517 | 24.31698 | 0.19744 | 0.682017449 | 24.59006 | 0.236445 | 1.225006 | 24.50928 | 0.09567 | 0.4627458649 | 15.74126 | 0.0056060234 | 15.68488 | 0.143833 | 0.0560361743 | 15.70114 | 0.03617 | 0.1656802949 | 15.61431 | 0.073173 | 0.2702754778 | 15.65826 | 0.104399 | 0.399437962 | 15.67054 | 0.089938 | 0.4627458649 | 15.74126 | 0.084754 | 0.5091542631 | 15.60514 | 0.102567 | 8.9744e-05 | 8.9744 | 24.56969 | 0.004535737 | 5.72839e-06 | 0.572839 | 15.69823 | 4.216022 | 1.138384 | 26.26 | 27.991 | 25.357 | 25.431 | 24.952 | 24.56969 | 1.047908 | 0.9889847112 | 14.2 | 15.66653 | 16.528 | 90.61 | 15.69823 | 15.706 | 15.605 | 0.3994 | 0.5092 | 8.871
117 | APEBEE_clean | APEBEE_clean | [Cd].[O-]C(=O)c1cc(O)c(cc1O)C(=O)[O-].c1ncn(c1)[B](n1cncc1)(n1cncc1)n1cncc1 MOFid-v1.UNKNOWN.cat0;APEBEE_clean | [Cd] | [O-]C(=O)c1cc(O)c(cc1O)C(=O)[O-].c1ncn(c1)[B](n1cncc1)(n1cncc1)n1cncc1 | UNKNOWN | 0 | Cd | 5 | N8,O2 | 0.2 | 8.355 | Cd节点 (CN=5) | 需人工确认 | 5.40727 | 4.06272 | 5.33928 | 1.31041 | 1192.91 | 910.333 | 0 | 0 | 0.513 | 0.391481 | 0 | Cd | Cd | Yes | Cd | 1.31041 | 1240.74 | 86 | 8.562 | 8.839 | 16.904 | 1240.739 | 2 | 6 | 32 | 28 | 16 | 6 | 0 | 0 | 0 | 0 | 0 | 0 | 0 | 0 | 0 | 0 | 0 | 0.372093 | 0.1860465 | 0.06976744 | 3.683136 | 33.59807 | 0.743754 | 0.0061364957 | 28.2693 | 0.112175 | 0.0153944335 | 28.34729 | 0.347485 | 0.1526527776 | 28.39658 | 0.188076 | 0.6934878467 | 28.65393 | 0.367567 | 1.689215 | 29.78471 | 0.66931 | 1.238344 | 29.14646 | 0.240404 | 3.091572 | 32.30558 | 0.347574 | 4.781547 | 35.5109 | 2.032412 | 3.683136 | 33.59807 | 0.743754 | 5.020213 | 35.45886 | 2.667165 | 4.049655 | 34.46428 | 0.404972 | 4.503754 | 34.89815 | 1.814875 | 0.1987658618 | 0.1987658618 | 27.93031 | 0.104154 | 0.8396700683 | 28.53857 | 0.345408 | 1.438136 | 29.30509 | 0.199255 | 0.5222234436 | 18.27616 | 0.0068152551 | 18.13446 | 0.091972 | 0.0682589396 | 18.21996 | 0.042432 | 0.1978913473 | 18.23268 | 0.112375 | 0.3185764719 | 18.29438 | 0.168939 | 0.4514345825 | 18.25471 | 0.169839 | 0.5222234436 | 18.27616 | 0.242322 | 0.5765646237 | 18.35667 | 0.199497 | 0.000154958 | 15.4958 | 28.28613 | 0.01901882 | 6.97063e-06 | 0.697063 | 18.18576 | 3.48437 | 1.689215 | 29.542 | 29.962 | 29.288 | 29.375 | 29.195 | 28.28613 | 1.536562 | 1.490449 | 18.7 | 22.23013 | 16.245 | 72.56 | 18.18576 | 18.265 | 18.357 | 0.4514 | 0.5766 | 10.1
118 | AQEGUY_clean | AQEGUY_clean | [Ba].[O]OOO[O]([OH3][Ba])O[O].[O]S(c1ccc(cc1)C12CC3(CC(C2)(CC(C1)(C3)c1ccc(cc1)S([O])([O])[O])c1ccc(cc1)S([O])([O])[O])C1=CC=[C]C=C1)([O])[O] MOFid-v1.UNKNOWN.cat0;AQEGUY_clean | [Ba].[O]OOO[O]([OH3][Ba])O[O] | [O]S(c1ccc(cc1)C12CC3(CC(C2)(CC(C1)(C3)c1ccc(cc1)S([O])([O])[O])c1ccc(cc1)S([O])([O])[O])C1=CC=[C]C=C1)([O])[O] | UNKNOWN | 0 | Ba | 7 | O28 | 1 | 4.642 | Ba节点 (CN=7) | 需人工确认 | 5.54395 | 4.66139 | 5.49926 | 1.46355 | 1275.66 | 871.62 | 0 | 0 | 0.5148 | 0.351747 | 0 | Ba | Ba | Yes | Ba | 1.46355 | 2996.76 | 216 | 13.984 | 14.792 | 15.364 | 2996.757 | 4 | 5 | 80 | 74 | 0 | 50 | 0 | 8 | 0 | 0 | 0 | 0 | 0 | 0 | 0 | 0 | 0 | 0.3703704 | 0 | 0.2314815 | 3.479366 | 32.38506 | 0.636761 | 0.0058447868 | 27.3704 | 0.244006 | 0.0146734912 | 27.28031 | 0.122421 | 0.1465101124 | 27.46854 | 0.197246 | 0.6796611567 | 28.08249 | 0.279164 | 1.562872 | 28.92974 | 0.30024 | 1.183098 | 28.64848 | 0.07725 | 2.886433 | 31.19426 | 0.696892 | 4.678513 | 35.23227 | 1.392171 | 3.479366 | 32.38506 | 0.636761 | 4.93304 | 32.7047 | 4.088612 | 3.926736 | 33.24157 | 0.943627 | 4.40249 | 33.82019 | 1.036592 | 0.1976484478 | 0.1976484478 | 27.20949 | 0.146277 | 0.8454330362 | 28.01756 | 0.334912 | 1.377578 | 28.77402 | 0.157829 | 0.541944254 | 17.9769 | 0.0074420464 | 17.83098 | 0.126902 | 0.071599822 | 17.82488 | 0.068781 | 0.2039972588 | 17.90199 | 0.082427 | 0.3249701486 | 17.92033 | 0.069266 | 0.460512412 | 17.843 | 0.083405 | 0.541944254 | 17.9769 | 0.118923 | 0.5846135643 | 17.92719 | 0.068046 | 0.000147495 | 14.7495 | 27.3367 | 0.02893664 | 7.27478e-06 | 0.727478 | 17.82986 | 3.281718 | 1.562872 | 29.139 | 29.725 | 28.703 | 28.988 | 28.554 | 27.3367 | 1.416362 | 1.365224 | 17 | 20.27484 | 16.446 | 75.9 | 17.82986 | 17.91 | 17.927 | 0.4605 | 0.5846 | 9.507
119 | AQEQES_clean | AQEQES_clean | [Co].[O-]C(=O)c1cc(C(=O)[O-])c(cc1C(=O)[O-])C(=O)[O-] MOFid-v1.pts.cat0;AQEQES_clean | [Co] | [O-]C(=O)c1cc(C(=O)[O-])c(cc1C(=O)[O-])C(=O)[O-] | pts | 0 | Co | 4 | O16 | 1 | 5.705 | Co单核四面体 |  | 5.6853 | 5.37606 | 5.64875 | 1.07587 | 1742.46 | 1619.58 | 0 | 0 | 0.6052 | 0.56252 | 0 | Co | Co | No |  | 1.07587 | 1908 | 84 | 10.6592 | 15.6897 | 11.4088 | 1908.001 | 4 | 4 | 40 | 8 | 0 | 32 | 0 | 0 | 0 | 0 | 0 | 4 | 0 | 0 | 0 | 0 | 0 | 0.4761905 | 0 | 0.3809524 | 3.212365071 | 23.75484 | 0.085537 | 0.0014583142 | 20.23822 | 0.222769 | 0.0036851083 | 20.18839 | 0.146086 | 0.0362893286 | 20.26105 | 0.100911 | 0.1785300145 | 20.45668 | 0.04925 | 0.5376932516 | 20.93595 | 0.143068 | 0.361623721 | 20.64978 | 0.075244 | 1.761412 | 22.19118 | 0.08661 | 7.749567 | 29.15976 | 0.554336 | 3.212365071 | 23.75484 | 0.085537 | 8.407442 | 29.71889 | 1.067386 | 4.979183 | 25.82071 | 0.317185 | 6.813450644 | 28.6364 | 0.227279 | 0.0822408313 | 0.0822408313 | 20.55293 | 0.039381 | 0.4067056281 | 20.82857 | 0.065976 | 0.7709920646 | 21.2174 | 0.200486 | 0.3380255459 | 13.70816 | 0.0039637384 | 13.5761 | 0.079768 | 0.0387947528 | 13.61613 | 0.026064 | 0.1162292142 | 13.64247 | 0.036759 | 0.1914728339 | 13.66823 | 0.065813 | 0.2803985415 | 13.68878 | 0.097415 | 0.3380255459 | 13.70816 | 0.05115 | 0.3713263415 | 13.72197 | 0.043671 | 3.59662e-05 | 3.59662 | 20.2148 | 0.002934956 | 3.94544e-06 | 0.394544 | 13.60681 | 3.130124 | 0.5376932516 | 22.858 | 24.667 | 20.833 | 23.074 | 20.681 | 20.2148 | 0.501403923 | 0.4554524203 | 9.6 | 9.115891 | 17.634 | 163.33 | 13.60681 | 13.698 | 13.722 | 0.2804 | 0.3713 | 6.608
120 | AQEQIW_clean | AQEQIW_clean | [O-]C(=O)c1cc(C(=O)[O-])c(cc1C(=O)[O-])C(=O)[O-].[Zn] MOFid-v1.pts.cat0;AQEQIW_clean | [Zn] | [O-]C(=O)c1cc(C(=O)[O-])c(cc1C(=O)[O-])C(=O)[O-] | pts | 0 | Zn | 4 | O16 | 1 | 5.344 | Zn单核四面体 |  | 6.30636 | 5.13016 | 6.19765 | 1.10057 | 1724.95 | 1567.33 | 0 | 0 | 0.6202 | 0.563526 | 0 | Zn | Zn | No |  | 1.10057 | 1904.15 | 84 | 10.8778 | 15.1518 | 11.6221 | 1904.153 | 4 | 4 | 40 | 8 | 0 | 32 | 0 | 0 | 4 | 0 | 0 | 0 | 0 | 0 | 0 | 0 | 0 | 0.4761905 | 0 | 0.3809524 | 3.506398 | 24.58167 | 0.452847 | 0.0015516359 | 20.50112 | 0.270354 | 0.0038339712 | 20.51458 | 0.161405 | 0.0399111558 | 20.56675 | 0.104523 | 0.2022408793 | 20.74269 | 0.062771 | 0.6218076199 | 21.30465 | 0.19472 | 0.4086568697 | 21.07445 | 0.135118 | 1.980906 | 22.88659 | 0.114342 | 7.846812 | 29.49027 | 0.922179 | 3.506398 | 24.58167 | 0.452847 | 8.526818 | 30.38305 | 1.278571 | 5.229041488 | 26.79608 | 0.401209 | 6.916383 | 28.57679 | 0.55231 | 0.0904306589 | 0.0904306589 | 20.78865 | 0.024438 | 0.4442454541 | 21.18934 | 0.095047 | 0.8343003005 | 21.60209 | 0.15252 | 0.3658405233 | 13.93089 | 0.0043335759 | 13.86714 | 0.050022 | 0.0427547211 | 13.84847 | 0.03772 | 0.1266200896 | 13.89458 | 0.027411 | 0.2094136188 | 13.9051 | 0.024861 | 0.311509058 | 13.95915 | 0.061774 | 0.3658405233 | 13.93089 | 0.038907 | 0.4023666919 | 13.94979 | 0.062633 | 4.00108e-05 | 4.00108 | 20.4939 | 0.008050247 | 4.31694e-06 | 0.431694 | 13.85025 | 3.415967 | 0.6218076199 | 23.303 | 24.93 | 21.333 | 23.646 | 21.041 | 20.4939 | 0.5818964641 | 0.531376961 | 10 | 9.268324 | 17.458 | 143.3 | 13.85025 | 13.945 | 13.95 | 0.3115 | 0.4024 | 6.644
121 | AQIXUV_clean | AQIXUV_clean | [Ni].[O-]C(=O)c1ccc(cc1)OCc1c(C)c(COc2ccc(cc2)C(=O)[O-])c(c(c1C)COc1ccc(cc1)C(=O)O)C.n1ccc(cc1)C=Cc1ccncc1 MOFid-v1.UNKNOWN.cat0;AQIXUV_clean | [Ni] | [O-]C(=O)c1ccc(cc1)OCc1c(C)c(COc2ccc(cc2)C(=O)[O-])c(c(c1C)COc1ccc(cc1)C(=O)O)C.n1ccc(cc1)C=Cc1ccncc1 | UNKNOWN | 0 | Ni | 5 | O8,N6 | 0.57 | 7.288 | Ni节点 (CN=5) | 需人工确认 | 8.64919 | 5.459 | 8.64919 | 0.934501 | 1104.45 | 1181.86 | 0 | 0 | 0.5626 | 0.602032 | 0 | Ni | Ni | Yes | Ni | 0.934501 | 5325.57 | 355 | 13.709 | 17.722 | 23.81 | 5325.569 | 3 | 5 | 168 | 142 | 6 | 36 | 0 | 0 | 0 | 0 | 3 | 0 | 0 | 0 | 0 | 0 | 0 | 0.4732394 | 0.01690141 | 0.1014085 | 1.53777 | 21.56404 | 0.536029 | 0.0006360463 | 20.81954 | 0.683363 | 0.0016683183 | 20.97157 | 0.390964 | 0.0174151573 | 20.93303 | 0.146585 | 0.0865690347 | 20.94046 | 0.142459 | 0.2523456497 | 21.06211 | 0.186264 | 0.1733862317 | 20.84712 | 0.203836 | 0.7966282269 | 20.94907 | 0.509175 | 6.574254 | 28.86891 | 0.336241 | 1.53777 | 21.56404 | 0.536029 | 7.239788 | 30.59007 | 1.348045 | 2.915169 | 22.2772 | 0.47189 | 5.362379 | 25.97351 | 0.705851 | 0.0394307022 | 0.0394307022 | 19.95331 | 0.084097 | 0.191771099 | 19.96176 | 0.306885 | 0.3861468598 | 20.08255 | 0.325173 | 0.1738199945 | 12.7336 | 0.0019206514 | 12.81502 | 0.430984 | 0.0200511001 | 12.75974 | 0.134012 | 0.0588812077 | 12.66684 | 0.135435 | 0.0977259131 | 12.70114 | 0.044864 | 0.1445118134 | 12.71163 | 0.0676 | 0.1738199945 | 12.7336 | 0.122382 | 0.1925301838 | 12.69283 | 0.088492 | 1.73673e-05 | 1.73673 | 20.90536 | 0.025337 | 1.98559e-06 | 0.198559 | 12.71605 | 1.49834 | 0.2523456497 | 22.63 | 24.771 | 20.964 | 22.155 | 20.95 | 20.90536 | 0.2349304924 | 0.2129149475 | 8.7 | 8.74667 | 18.214 | 326.21 | 12.71605 | 12.723 | 12.693 | 0.1445 | 0.1925 | 8.189
122 | AQOLUP_clean | AQOLUP_clean | Cl[Co].N1=NC=C([N]1)c1cc(cc(c1)C1=C[N]N=N1)C1=CN=N[N]1.N1=NC=C([N]1)c1cc(cc(c1)C1=C[N]N=N1)C1=C[N]N=N1.N1=NC=C([N]1)c1cc(cc(c1)C1=NN=N[CH]1)C1=CN=N[N]1.N1=NC=C([N]1)c1cc(cc(c1)C1=N[N]N=C1)C1=C[N]N=N1.N1=NN=C([CH]1)c1cc(cc(c1)C1=N[N]N=C1)C1=C[N]N=N1.N1=N[C](C=N1)c1cc(cc(c1)C1=C[N]N=N1)C1=CN=N[N]1.N1=N[C](C=N1)c1cc(cc(c1)C1=NN=N[CH]1)C1=N[N]N=C1.[Co].[N]1N=CC(=N1)c1cc(cc(c1)C1=NN=N[CH]1)C1=NN=N[CH]1.[N]1N=CC(=N1)c1cc(cc(c1)C1=NN=N[CH]1)C1=N[N]N=C1.[N]1N=NC(=C1)c1cc(cc(c1)C1=NN=N[CH]1)C1=NN=N[CH]1 MOFid-v1.the.cat0;AQOLUP_clean | Cl[Co].[Co] | N1=NC=C([N]1)c1cc(cc(c1)C1=C[N]N=N1)C1=CN=N[N]1.N1=NC=C([N]1)c1cc(cc(c1)C1=C[N]N=N1)C1=C[N]N=N1.N1=NC=C([N]1)c1cc(cc(c1)C1=NN=N[CH]1)C1=CN=N[N]1.N1=NC=C([N]1)c1cc(cc(c1)C1=N[N]N=C1)C1=C[N]N=N1.N1=NN=C([CH]1)c1cc(cc(c1)C1=N[N]N=C1)C1=C[N]N=N1.N1=N[C](C=N1)c1cc(cc(c1)C1=C[N]N=N1)C1=CN=N[N]1.N1=N[C](C=N1)c1cc(cc(c1)C1=NN=N[CH]1)C1=N[N]N=C1.[N]1N=CC(=N1)c1cc(cc(c1)C1=NN=N[CH]1)C1=NN=N[CH]1.[N]1N=CC(=N1)c1cc(cc(c1)C1=NN=N[CH]1)C1=N[N]N=C1.[N]1N=NC(=C1)c1cc(cc(c1)C1=NN=N[CH]1)C1=NN=N[CH]1 | the | 0 | Co | 5 | N32,Cl8 | 0 | 4.873 | Co节点 (CN=5) | 需人工确认 | 15.5822 | 9.65924 | 15.5822 | 0.788284 | 1287.18 | 1632.89 | 417.804 | 530.017 | 0.712 | 0.903228 | 0 | Co | Co | Yes | Co | 0.788284 | 50952.6 | 1848 | 37.0728 | 37.0728 | 37.0728 | 50952.58 | 96 | 5 | 768 | 384 | 576 | 0 | 0 | 0 | 0 | 0 | 0 | 96 | 0 | 0 | 0 | 0 | 0 | 0.4155844 | 0.3116883 | 0 | 3.214439 | 21.97834 | 0.433592 | 0.0022325477 | 23.61085 | 0.289076 | 0.0055131526 | 23.82178 | 0.379898 | 0.05482145 | 23.91758 | 0.267385 | 0.2838374373 | 24.34725 | 0.255014 | 0.8115021623 | 24.35958 | 0.096341 | 0.5706474705 | 24.38733 | 0.405276 | 2.161935 | 24.09147 | 0.671258 | 15.5589 | 26.56214 | 0.833544 | 3.214439 | 21.97834 | 0.433592 | 17.90214 | 29.80713 | 1.422257 | 4.774845 | 20.05858 | 1.043069 | 10.31369 | 21.25932 | 0.762641 | 0.1070713358 | 0.1070713358 | 22.29726 | 0.10443 | 0.5244854117 | 22.29598 | 0.485663 | 0.9820233317 | 22.46383 | 0.564839 | 0.381501065 | 13.15022 | 0.0045002374 | 13.35008 | 0.288061 | 0.0447687837 | 13.43603 | 0.138179 | 0.1315880174 | 13.37979 | 0.173823 | 0.2215700271 | 13.37961 | 0.182007 | 0.3248977111 | 13.22764 | 0.193096 | 0.381501065 | 13.15022 | 0.229369 | 0.4265881934 | 13.35458 | 0.249697 | 5.62318e-05 | 5.62318 | 23.87737 | 0.03000026 | 4.51947e-06 | 0.451947 | 13.41368 | 3.107367 | 0.8115021623 | 24.914 | 26.78 | 23.814 | 24.147 | 24.365 | 23.87737 | 0.7566807123 | 0.7044308265 | 12.5 | 12.44212 | 16.907 | 116.6 | 13.41368 | 13.189 | 13.355 | 0.3249 | 0.4266 | 10.464
123 | AQOMEA01_clean | AQOMEA01_clean | Cl[Co].N1=NC=C([N]1)c1cc(cc(c1)C1=C[N]N=N1)C1=CN=N[N]1.N1=NC=C([N]1)c1cc(cc(c1)C1=C[N]N=N1)C1=C[N]N=N1.N1=NC=C([N]1)c1cc(cc(c1)C1=NN=N[CH]1)C1=CN=N[N]1.N1=NC=C([N]1)c1cc(cc(c1)C1=NN=N[CH]1)C1=C[N]N=N1.N1=NC=C([N]1)c1cc(cc(c1)C1=N[N]N=C1)C1=C[N]N=N1.N1=N[C](C=N1)c1cc(cc(c1)C1=C[N]N=N1)C1=CN=N[N]1.[Co] MOFid-v1.the.cat0;AQOMEA01_clean | Cl[Co].[Co] | N1=NC=C([N]1)c1cc(cc(c1)C1=C[N]N=N1)C1=CN=N[N]1.N1=NC=C([N]1)c1cc(cc(c1)C1=C[N]N=N1)C1=C[N]N=N1.N1=NC=C([N]1)c1cc(cc(c1)C1=NN=N[CH]1)C1=CN=N[N]1.N1=NC=C([N]1)c1cc(cc(c1)C1=NN=N[CH]1)C1=C[N]N=N1.N1=NC=C([N]1)c1cc(cc(c1)C1=N[N]N=C1)C1=C[N]N=N1.N1=N[C](C=N1)c1cc(cc(c1)C1=C[N]N=N1)C1=CN=N[N]1 | the | 0 | Co | 5 | N32,Cl8 | 0 | 18.42 | Co节点 (CN=5) | 需人工确认 | 15.71951 | 9.72839 | 15.71951 | 0.76692 | 1281.45 | 1670.9 | 425.267 | 554.513 | 0.7184 | 0.936734 | 0 | Co | Co | Yes | Co | 0.76692 | 52372 | 1848 | 37.4139 | 37.4139 | 37.4139 | 52371.97 | 96 | 5 | 768 | 384 | 576 | 0 | 0 | 0 | 0 | 0 | 0 | 96 | 0 | 0 | 0 | 0 | 0 | 0.4155844 | 0.3116883 | 0 | 3.135963 | 22.48561 | 0.643089 | 0.0019059343 | 23.13602 | 0.181462 | 0.0047917089 | 23.10212 | 0.516532 | 0.0483408601 | 23.17912 | 0.207409 | 0.2488980652 | 23.54089 | 0.346971 | 0.722285007 | 23.74562 | 0.667632 | 0.4806819982 | 23.47971 | 0.279237 | 2.026384 | 23.96577 | 0.611476 | 15.79384 | 26.03015 | 0.715837 | 3.135963 | 22.48561 | 0.643089 | 18.37414 | 30.41489 | 2.213202 | 4.688646 | 19.71435 | 0.878538 | 9.804574 | 20.39042 | 0.824399 | 0.0965122118 | 0.0965122118 | 21.50352 | 0.32339 | 0.4730665298 | 21.50224 | 0.700183 | 0.9000247473 | 21.4336 | 0.388807 | 0.36258229 | 12.80124 | 0.004328662 | 12.97073 | 0.139065 | 0.0419098823 | 12.97981 | 0.197737 | 0.1261286113 | 13.06552 | 0.142433 | 0.2060352158 | 12.98966 | 0.052291 | 0.3049474165 | 12.88563 | 0.276726 | 0.36258229 | 12.80124 | 0.208499 | 0.4079298824 | 12.82243 | 0.215477 | 4.8513e-05 | 4.8513 | 23.13793 | 0.04871101 | 4.27593e-06 | 0.427593 | 13.05099 | 3.03945 | 0.722285007 | 24.359 | 26.512 | 22.585 | 23.98 | 23.589 | 23.13793 | 0.6739441469 | 0.6257727952 | 11.8 | 11.3456 | 17.017 | 127.4 | 13.05099 | 12.843 | 12.822 | 0.3049 | 0.4079 | 10.087
124 | AQOMEA_clean | AQOMEA_clean | Cl[Co].N1=NC=C([N]1)c1cc(cc(c1)C1=NN=N[CH]1)C1=NN=N[CH]1.N1=NN=C([CH]1)c1cc(cc(c1)C1=N[N]N=C1)C1=C[N]N=N1.[Co].[N]1N=CC(=N1)c1cc(cc(c1)C1=NN=N[CH]1)C1=CN=N[N]1.[N]1N=CC(=N1)c1cc(cc(c1)C1=NN=N[CH]1)C1=NN=N[CH]1.[N]1N=CC(=N1)c1cc(cc(c1)C1=NN=N[CH]1)C1=N[N]N=C1 MOFid-v1.the.cat0;AQOMEA_clean | Cl[Co].[Co] | N1=NC=C([N]1)c1cc(cc(c1)C1=NN=N[CH]1)C1=NN=N[CH]1.N1=NN=C([CH]1)c1cc(cc(c1)C1=N[N]N=C1)C1=C[N]N=N1.[N]1N=CC(=N1)c1cc(cc(c1)C1=NN=N[CH]1)C1=CN=N[N]1.[N]1N=CC(=N1)c1cc(cc(c1)C1=NN=N[CH]1)C1=NN=N[CH]1.[N]1N=CC(=N1)c1cc(cc(c1)C1=NN=N[CH]1)C1=N[N]N=C1 | the | 0 | Co | 5 | N32,Cl8 | 0 | 18.552 | Co节点 (CN=5) | 需人工确认 | 15.83521 | 9.82464 | 15.8304 | 0.749306 | 1274.9 | 1701.44 | 431.482 | 575.842 | 0.7222 | 0.963826 | 0 | Co | Co | Yes | Co | 0.749306 | 53603.1 | 1848 | 37.7048 | 37.7048 | 37.7048 | 53603.1 | 96 | 5 | 768 | 384 | 576 | 0 | 0 | 0 | 0 | 0 | 0 | 96 | 0 | 0 | 0 | 0 | 0 | 0.4155844 | 0.3116883 | 0 | 3.103119 | 22.37291 | 0.614032 | 0.0017570978 | 22.09018 | 0.446765 | 0.004186027 | 22.50917 | 0.187002 | 0.0431543209 | 22.62151 | 0.148797 | 0.2130284649 | 22.64985 | 0.219945 | 0.6396393972 | 22.6063 | 0.293085 | 0.4268837993 | 22.87701 | 0.379337 | 1.92815 | 24.04511 | 1.190255 | 16.06116 | 25.34474 | 0.623271 | 3.103119 | 22.37291 | 0.614032 | 18.9365 | 29.16652 | 1.108109 | 4.658223 | 20.15077 | 0.715731 | 9.614934 | 19.72921 | 0.758371 | 0.0906435053 | 0.0906435053 | 20.85901 | 0.151539 | 0.442863053 | 21.12339 | 0.319767 | 0.8464808107 | 21.23731 | 0.500556 | 0.3543446023 | 12.63292 | 0.0041632881 | 12.8286 | 0.137217 | 0.0410065273 | 12.81063 | 0.054829 | 0.1204480176 | 12.67566 | 0.063903 | 0.1989551454 | 12.74075 | 0.180395 | 0.2965753624 | 12.68383 | 0.134342 | 0.3543446023 | 12.63292 | 0.264899 | 0.3921035995 | 12.56542 | 0.032596 | 4.34076e-05 | 4.34076 | 22.51635 | 0.03184589 | 4.09554e-06 | 0.409554 | 12.72834 | 3.012476 | 0.6396393972 | 23.687 | 25.635 | 21.849 | 23.576 | 22.711 | 22.51635 | 0.5964850763 | 0.5489958919 | 10.8 | 10.59875 | 17.336 | 141.13 | 12.72834 | 12.658 | 12.565 | 0.2966 | 0.3921 | 9.788
125 | AQOTIK_clean | AQOTIK_clean | [C]#N.[Fe].[Pt] MOFid-v1.sql.cat0;AQOTIK_clean | [C]#N.[Fe].[Pt] |  | sql | 0 | Fe,Pt | 6 | N6,C4 | 0 | 5.07 | Fe节点 (CN=6) | 需人工确认 | 6.7817 | 3.86887 | 6.78051 | 1.47348 | 1288.35 | 874.359 | 0 | 0 | 0.5612 | 0.380867 | 0 | Fe,Pt | Pt | Yes | Pt | 1.47348 | 702.348 | 32 | 7.17 | 7.17 | 13.662 | 702.3483918 | 2 | 4 | 24 | 0 | 6 | 0 | 0 | 0 | 0 | 0 | 0 | 0 | 1 | 0 | 0 | 0 | 0 | 0.75 | 0.1875 | 0 | 4.349466 | 32.42957 | 0.382066 | 0.002818022 | 24.41785 | 0.127192 | 0.0070626049 | 24.4693 | 0.253832 | 0.0725189371 | 24.5825 | 0.086318 | 0.3661949343 | 25.09625 | 0.132651 | 1.078493 | 26.48368 | 0.205932 | 0.7451361531 | 25.86002 | 0.067193 | 3.079757 | 30.17768 | 0.370095 | 6.44185 | 36.83717 | 1.762452 | 4.349466 | 32.42957 | 0.382066 | 6.653621 | 36.47996 | 3.890685 | 5.303259 | 34.05405 | 0.49095 | 6.044045 | 36.14151 | 0.747465 | 0.1218819571 | 0.1218819571 | 24.67203 | 0.121671 | 0.596202188 | 25.44161 | 0.271571 | 1.059719 | 26.42095 | 0.312581 | 0.4014778731 | 16.63701 | 0.0049490884 | 16.49901 | 0.153518 | 0.0498293475 | 16.4744 | 0.108309 | 0.1443609473 | 16.51682 | 0.031889 | 0.2346128643 | 16.56965 | 0.04065 | 0.3401106812 | 16.58554 | 0.044013 | 0.4014778731 | 16.63701 | 0.087225 | 0.4458993261 | 16.61998 | 0.103708 | 7.26575e-05 | 7.26575 | 24.41713 | 0.02339062 | 4.98445e-06 | 0.498445 | 16.44232 | 4.227585 | 1.078493 | 26.908 | 28.118 | 26.039 | 26.567 | 25.813 | 24.41713 | 1.005974 | 0.9566106502 | 15.9 | 14.57683 | 16.206 | 93.52 | 16.44232 | 16.611 | 16.62 | 0.3401 | 0.4459 | 7.975
126 | AQUCOF_clean | AQUCOF_clean | [Cu].[O-]C(=O)c1cnccn1 MOFid-v1.UNKNOWN.cat0;AQUCOF_clean | [Cu] | [O-]C(=O)c1cnccn1 | UNKNOWN | 0 | Cu | 4 | N14,O14 | 0.5 | 5.234 | Cu单核四面体 |  | 9.38154 | 5.59471 | 9.38154 | 1.04219 | 1955.75 | 1876.59 | 0 | 0 | 0.6824 | 0.654777 | 0 | Cu | Cu | Yes | Cu | 1.04219 | 3176.23 | 132 | 11.4029 | 12.9964 | 23.057 | 3176.228 | 12 | 5 | 50 | 30 | 20 | 20 | 0 | 0 | 0 | 12 | 0 | 0 | 0 | 0 | 0 | 0 | 0 | 0.3787879 | 0.1515152 | 0.1515152 | 1.432531 | 19.0773 | 0.307738 | 0.0005852501 | 18.18487 | 0.745886 | 0.0013753378 | 18.24924 | 0.33568 | 0.0138369852 | 18.2281 | 0.148196 | 0.0693911568 | 18.262 | 0.219574 | 0.2084298658 | 18.33844 | 0.198961 | 0.1370613996 | 18.18149 | 0.200354 | 0.6841337108 | 18.5433 | 0.343808 | 8.632285 | 26.43767 | 0.475973 | 1.432531 | 19.0773 | 0.307738 | 10.00794 | 28.42049 | 1.036992 | 3.031146 | 20.34895 | 0.334216 | 6.585063 | 23.7997 | 0.435052 | 0.0374392868 | 0.0374392868 | 17.66165 | 0.086725 | 0.1874960261 | 17.78841 | 0.131001 | 0.3716728479 | 17.98206 | 0.193292 | 0.1783438288 | 11.46218 | 0.0021459171 | 11.47953 | 0.153869 | 0.0201674407 | 11.41577 | 0.069956 | 0.0598919899 | 11.47191 | 0.084182 | 0.0999649022 | 11.43559 | 0.05357 | 0.1489517314 | 11.49492 | 0.092828 | 0.1783438288 | 11.46218 | 0.062303 | 0.1992135697 | 11.42977 | 0.08313 | 1.36005e-05 | 1.36005 | 18.1977 | 0.03355295 | 2.02673e-06 | 0.202673 | 11.44454 | 1.395091 | 0.2084298658 | 20.413 | 22.4 | 18.305 | 20.534 | 18.261 | 18.1977 | 0.1945928806 | 0.170990579 | 7 | 6.710563 | 19.267 | 398.38 | 11.44454 | 11.479 | 11.43 | 0.149 | 0.1992 | 6.753
127 | AQUDAS_clean | AQUDAS_clean | [Cu].[O-]C(=O)c1cnccn1 MOFid-v1.UNKNOWN.cat0;AQUDAS_clean | [Cu] | [O-]C(=O)c1cnccn1 | UNKNOWN | 0 | Cu | 4 | N14,O14 | 0.5 | 5.207 | Cu单核四面体 |  | 9.38408 | 5.62446 | 8.32943 | 1.03958 | 1962.23 | 1887.52 | 0 | 0 | 0.6752 | 0.649493 | 0 | Cu | Cu | Yes | Cu | 1.03958 | 3184.19 | 132 | 11.4095 | 12.9948 | 23.103 | 3184.191 | 12 | 5 | 50 | 30 | 20 | 20 | 0 | 0 | 0 | 12 | 0 | 0 | 0 | 0 | 0 | 0 | 0 | 0.3787879 | 0.1515152 | 0.1515152 | 1.429564 | 19.04088 | 0.19176 | 0.0005253317 | 18.03601 | 0.543818 | 0.0013084521 | 18.09032 | 0.409623 | 0.0134245232 | 18.10475 | 0.182894 | 0.0669191718 | 18.20913 | 0.073342 | 0.2039248332 | 18.28658 | 0.20545 | 0.1346144967 | 18.11389 | 0.188565 | 0.6781822744 | 18.41177 | 0.208691 | 8.63699 | 27.01982 | 0.602119 | 1.429564 | 19.04088 | 0.19176 | 10.04695 | 28.66282 | 0.460828 | 2.996889 | 20.10002 | 0.375356 | 6.50694748 | 23.63292 | 0.406595 | 0.0369961688 | 0.0369961688 | 17.65274 | 0.084179 | 0.1848359249 | 17.63317 | 0.183076 | 0.3693931593 | 17.87826 | 0.229529 | 0.1782671889 | 11.44622 | 0.0020274737 | 11.55666 | 0.292017 | 0.0202580151 | 11.40089 | 0.10717 | 0.0603476489 | 11.42241 | 0.047908 | 0.100456791 | 11.44572 | 0.087487 | 0.1510182217 | 11.44428 | 0.105866 | 0.1782671889 | 11.44622 | 0.078305 | 0.2004565295 | 11.47857 | 0.099485 | 1.34572e-05 | 1.34572 | 18.13824 | 0.02406703 | 2.02629e-06 | 0.202629 | 11.40505 | 1.392568 | 0.2039248332 | 20.23 | 22.048 | 18.205 | 20.438 | 18.203 | 18.13824 | 0.19050031 | 0.1669286644 | 6.8 | 6.6413 | 19.523 | 407.57 | 11.40505 | 11.445 | 11.479 | 0.151 | 0.2005 | 6.733
128 | AQUDIB_clean | AQUDIB_clean | [Ni].[O-]C(=O)c1cc([O])c(cc1[O])C(=O)[O-] MOFid-v1.UNKNOWN.cat0;AQUDIB_clean | [Ni] | [O-]C(=O)c1cc([O])c(cc1[O])C(=O)[O-] | UNKNOWN | 0 | Ni | 5 | O40 | 1 | 2.918 | Ni多核簇 | M-M=2.918Å | 11.3608 | 10.54479 | 11.3608 | 1.19943 | 1577.62 | 1315.3 | 0 | 0 | 0.659 | 0.549427 | 0 | Ni | Ni | Yes | Ni | 1.19943 | 3881.07 | 162 | 25.7522 | 25.7522 | 6.7576 | 3881.073 | 18 | 4 | 72 | 18 | 0 | 54 | 0 | 0 | 0 | 0 | 18 | 0 | 0 | 0 | 0 | 0 | 0 | 0.4444444 | 0 | 0.3333333 | 1.475394 | 18.95437 | 0.27167 | 0.0005373009 | 17.72245 | 0.337148 | 0.0012618768 | 17.87439 | 0.322903 | 0.0129342367 | 17.83143 | 0.118549 | 0.0640313273 | 17.74198 | 0.086228 | 0.2001657571 | 17.85191 | 0.16991 | 0.1340019473 | 17.81605 | 0.117133 | 0.6807947696 | 18.345 | 0.112314 | 9.47845 | 29.59968 | 0.445928 | 1.475394 | 18.95437 | 0.27167 | 10.47629 | 31.38068 | 1.664526 | 3.443795 | 20.80072 | 0.245789 | 7.690081 | 25.76341 | 0.370999 | 0.0361986959 | 0.0361986959 | 17.23048 | 0.103589 | 0.1844636406 | 17.41478 | 0.182715 | 0.3690755405 | 17.56793 | 0.102936 | 0.1802867393 | 11.14845 | 0.0020299272 | 11.15883 | 0.162485 | 0.0204843173 | 11.08262 | 0.06133 | 0.0606570332 | 11.09034 | 0.07175 | 0.1023179164 | 11.11552 | 0.058614 | 0.1523314874 | 11.10765 | 0.063696 | 0.1802867393 | 11.14845 | 0.093631 | 0.1983877594 | 11.13096 | 0.037701 | 1.29183e-05 | 1.29183 | 17.69325 | 0.005864436 | 2.04131e-06 | 0.204131 | 11.08607 | 1.439195 | 0.2001657571 | 20.036 | 21.722 | 17.991 | 20.396 | 17.803 | 17.69325 | 0.1872315204 | 0.1639670612 | 6.6 | 6.328436 | 19.671 | 414.22 | 11.08607 | 11.128 | 11.131 | 0.1523 | 0.1984 | 6.607
129 | ARADEE_clean | ARADEE_clean | [CH]1C=CC2=NN=NC2=C1.[Cd].[O-]C(=O)c1cc(cc(c1)C(=O)[O-])C(=O)[O-].c1ccc2c(c1)N=N[N]2 MOFid-v1.ant.cat0;ARADEE_clean | [Cd] | [CH]1C=CC2=NN=NC2=C1.[O-]C(=O)c1cc(cc(c1)C(=O)[O-])C(=O)[O-].c1ccc2c(c1)N=N[N]2 | ant | 0 | Cd | 4 | O24,N8 | 0.75 | 6.232 | Cd单核四面体 |  | 5.98273 | 5.3868 | 5.98273 | 1.18176 | 2613.25 | 2211.32 | 0 | 0 | 0.645 | 0.545797 | 0 | Cd | Cd | Yes | Cd | 1.18176 | 4887.57 | 208 | 21.7899 | 16.6337 | 13.5149 | 4887.57 | 12 | 5 | 96 | 40 | 12 | 48 | 0 | 0 | 0 | 0 | 0 | 0 | 0 | 0 | 0 | 0 | 0 | 0.4615385 | 0.05769231 | 0.2307692 | 5.265317 | 26.99625 | 0.442233 | 0.0020789378 | 21.74734 | 0.114215 | 0.0051407442 | 21.70908 | 0.067421 | 0.051824308 | 21.74201 | 0.051145 | 0.2619228052 | 21.994 | 0.047961 | 0.798811639 | 22.34586 | 0.165377 | 0.5365079049 | 22.22951 | 0.18159 | 2.961756864 | 24.72071 | 0.152514 | 9.51196 | 33.63217 | 1.555825 | 5.265317 | 26.99625 | 0.442233 | 10.1346 | 32.93417 | 2.377263 | 7.192135 | 29.71595 | 0.471047 | 8.779178 | 32.25384 | 0.974214 | 0.1077759453 | 0.1077759453 | 21.73235 | 0.072589 | 0.5473985203 | 22.26296 | 0.132729 | 1.040466 | 22.73401 | 0.159783 | 0.3769759313 | 14.03356 | 0.0043914641 | 13.95205 | 0.152351 | 0.0429677095 | 13.92168 | 0.057255 | 0.1284700912 | 13.99193 | 0.042805 | 0.2133543618 | 13.97035 | 0.040334 | 0.31617284 | 14.06132 | 0.081049 | 0.3769759313 | 14.03356 | 0.036498 | 0.41523234 | 14.05863 | 0.062985 | 5.17969e-05 | 5.17969 | 21.68922 | 0.01529115 | 4.34779e-06 | 0.434779 | 13.92265 | 5.157541 | 0.798811639 | 24.119 | 25.93 | 22.037 | 24.389 | 22.19 | 21.68922 | 0.746987331 | 0.6910356937 | 12.6 | 11.91339 | 16.555 | 116.19 | 13.92265 | 14.047 | 14.059 | 0.3162 | 0.4152 | 7.767
130 | ARAFEF_clean | ARAFEF_clean | [Cu].n1ncc([nH]1)c1ccc(cc1)c1cnn[nH]1 MOFid-v1.lim.cat0;ARAFEF_clean | [Cu] | n1ncc([nH]1)c1ccc(cc1)c1cnn[nH]1 | lim | 0 | Cu | 4 | N16 | 0 | 3.522 | Cu单核四面体 |  | 8.89536 | 8.62816 | 8.89536 | 0.837745 | 1861.72 | 2222.3 | 0 | 0 | 0.6918 | 0.825789 | 0 | Cu | Cu | Yes | Cu | 0.837745 | 2186.41 | 100 | 22.538 | 7.044 | 13.772 | 2186.411 | 4 | 4 | 40 | 32 | 24 | 0 | 0 | 0 | 0 | 4 | 0 | 0 | 0 | 0 | 0 | 0 | 0 | 0.4 | 0.24 | 0 | 4.725325 | 22.944 | 0.147588 | 0.0015383781 | 20.66874 | 0.505053 | 0.0039465206 | 20.70123 | 0.471667 | 0.0399694994 | 20.78417 | 0.153607 | 0.2026041119 | 20.81901 | 0.114815 | 0.6129232639 | 20.95708 | 0.217032 | 0.4061771469 | 20.88259 | 0.152017 | 2.144179 | 21.43523 | 0.079502 | 14.18144 | 32.57121 | 1.276541 | 4.725325 | 22.944 | 0.147588 | 15.25025 | 33.89379 | 0.511545 | 9.063529 | 26.51227 | 0.333896 | 12.67748 | 30.70636 | 0.259862 | 0.091789893 | 0.091789893 | 20.01715 | 0.157923 | 0.464179384 | 20.10262 | 0.144964 | 0.9148363396 | 20.31197 | 0.335349 | 0.3575638325 | 12.40998 | 0.004113674 | 12.40184 | 0.27504 | 0.0404227968 | 12.44645 | 0.020154 | 0.1210530741 | 12.42879 | 0.073964 | 0.2009779074 | 12.42233 | 0.053025 | 0.2975075915 | 12.43106 | 0.112349 | 0.3575638325 | 12.40998 | 0.060293 | 0.3988223964 | 12.49224 | 0.096272 | 4.0172e-05 | 4.0172 | 20.8236 | 0.01352249 | 4.09417e-06 | 0.409417 | 12.39477 | 4.633535 | 0.6129232639 | 22.809 | 24.765 | 20.696 | 22.966 | 20.886 | 20.8236 | 0.5729537645 | 0.5211333709 | 10.3 | 9.812001 | 17.295 | 145.6 | 12.39477 | 12.421 | 12.492 | 0.2975 | 0.3988 | 8.429
131 | ARAFIJ_clean | ARAFIJ_clean | [Cu].n1ncc([nH]1)c1ccc(cc1)c1cnn[nH]1 MOFid-v1.lim.cat0;ARAFIJ_clean | [Cu] | n1ncc([nH]1)c1ccc(cc1)c1cnn[nH]1 | lim | 0 | Cu | 4 | N16 | 0 | 3.536 | Cu单核四面体 |  | 7.45121 | 6.98768 | 7.45121 | 0.945343 | 1746.6 | 1847.59 | 0 | 0 | 0.6538 | 0.691601 | 0 | Cu | Cu | Yes | Cu | 0.945343 | 1937.55 | 100 | 23.739 | 7.0724 | 11.5405 | 1937.554 | 4 | 4 | 40 | 32 | 24 | 0 | 0 | 0 | 0 | 4 | 0 | 0 | 0 | 0 | 0 | 0 | 0 | 0.4 | 0.24 | 0 | 5.715854 | 26.85511 | 0.223022 | 0.0022060474 | 22.30465 | 0.241832 | 0.0053980167 | 22.3153 | 0.15305 | 0.0533474393 | 22.26657 | 0.13177 | 0.2703465771 | 22.28586 | 0.048273 | 0.8139710547 | 22.65908 | 0.10576 | 0.551377752 | 22.44006 | 0.416698 | 2.979883 | 24.2699 | 0.286665 | 11.34481 | 34.13071 | 0.846335 | 5.715854 | 26.85511 | 0.223022 | 12.13166 | 34.79895 | 1.977 | 8.256929 | 30.20342 | 0.836699 | 10.34561819 | 32.44939 | 0.488449 | 0.1093391135 | 0.1093391135 | 21.71963 | 0.206424 | 0.5482122251 | 22.00293 | 0.310633 | 1.077137 | 22.3383 | 0.287193 | 0.3854954525 | 13.61504 | 0.0042968817 | 13.49968 | 0.150939 | 0.0442040527 | 13.50144 | 0.093478 | 0.1318642174 | 13.55341 | 0.072912 | 0.2190635298 | 13.58005 | 0.080103 | 0.3253145547 | 13.64384 | 0.068114 | 0.3854954525 | 13.61504 | 0.062351 | 0.4287683568 | 13.66218 | 0.049144 | 5.37133e-05 | 5.37133 | 22.2297 | 0.02018299 | 4.46693e-06 | 0.446693 | 13.5195 | 5.606515 | 0.8139710547 | 24.24 | 26.115 | 22.378 | 24.226 | 22.462 | 22.2297 | 0.7606236154 | 0.7046319412 | 12.5 | 12.02466 | 16.639 | 114.66 | 13.5195 | 13.629 | 13.662 | 0.3253 | 0.4288 | 8.71
132 | ARAFOP_clean | ARAFOP_clean | [Cu].n1ncc([nH]1)c1ccc(cc1)c1cnn[nH]1 MOFid-v1.lim.cat0;ARAFOP_clean | [Cu] | n1ncc([nH]1)c1ccc(cc1)c1cnn[nH]1 | lim | 0 | Cu | 4 | N16 | 0 | 3.493 | Cu单核四面体 |  | 5.6675 | 5.04419 | 5.6675 | 1.1688 | 1345.58 | 1151.25 | 0 | 0 | 0.5694 | 0.487165 | 0 | Cu | Cu | Yes | Cu | 1.1688 | 1567.12 | 100 | 24.561 | 6.986 | 9.1333 | 1567.12 | 4 | 4 | 40 | 32 | 24 | 0 | 0 | 0 | 0 | 4 | 0 | 0 | 0 | 0 | 0 | 0 | 0 | 0.4 | 0.24 | 0 | 4.33228 | 32.63257 | 0.606506 | 0.0040494569 | 25.82758 | 0.182214 | 0.0100424264 | 25.73061 | 0.089822 | 0.1036974494 | 25.93231 | 0.115032 | 0.5088603434 | 26.52386 | 0.291269 | 1.434921 | 28.22646 | 0.159698 | 0.9917146365 | 27.34491 | 0.223506 | 3.340823 | 30.95764 | 0.40227 | 6.4074 | 34.33131 | 1.435343 | 4.33228 | 32.63257 | 0.606506 | 6.806519 | 34.72819 | 2.253158 | 5.139826042 | 34.2565 | 0.831971 | 5.919008 | 34.29861 | 1.81766 | 0.1572413176 | 0.1572413176 | 25.823 | 0.072448 | 0.733835627 | 26.65464 | 0.160008 | 1.306739 | 27.6296 | 0.218796 | 0.373012775 | 16.20755 | 0.0048068413 | 16.01065 | 0.166486 | 0.0450124331 | 16.08935 | 0.026019 | 0.1310105073 | 16.07373 | 0.066733 | 0.2161832025 | 16.14817 | 0.018347 | 0.3122180369 | 16.17315 | 0.037097 | 0.373012775 | 16.20755 | 0.043403 | 0.4023014541 | 16.15116 | 0.06859 | 0.000103506 | 10.3506 | 25.73676 | 0.03351589 | 4.57819e-06 | 0.457819 | 16.05564 | 4.175039 | 1.434921 | 28.061 | 28.918 | 27.392 | 27.873 | 27.365 | 25.73676 | 1.331223 | 1.277679 | 23 | 22.6085 | 15.425 | 77.92 | 16.05564 | 16.19 | 16.151 | 0.3122 | 0.4023 | 9.681
133 | ARAGOR_clean | ARAGOR_clean | [Ca].[Cu].[O-]C(=O)c1ccc(s1)C(=O)[O-] MOFid-v1.UNKNOWN.cat0;ARAGOR_clean | [Ca].[Cu] | [O-]C(=O)c1ccc(s1)C(=O)[O-] | UNKNOWN | 0 | Ca,Cu | 4 | O32 | 1 | 7.596 | Ca单核四面体 |  | 6.01834 | 3.95176 | 6.01834 | 1.15627 | 1427.45 | 1234.53 | 0 | 0 | 0.5724 | 0.49504 | 0 | Ca,Cu | Cu | Yes | Ca,Cu | 1.15627 | 5100.07 | 224 | 17.0093 | 11.9939 | 25.0317 | 5100.074 | 16 | 6 | 96 | 32 | 0 | 64 | 0 | 16 | 0 | 8 | 0 | 0 | 0 | 0 | 0 | 0 | 0 | 0.4285714 | 0 | 0.2857143 | 3.513539 | 26.99329 | 0.478649 | 0.0020438664 | 22.43042 | 0.294536 | 0.0051495579 | 22.39101 | 0.136502 | 0.0502847461 | 22.55316 | 0.114115 | 0.2506939459 | 22.73532 | 0.069334 | 0.7253567001 | 23.45101 | 0.178968 | 0.4886154865 | 23.12834 | 0.196841 | 2.203668 | 25.3239 | 0.135789 | 6.880536 | 32.42781 | 0.780911 | 3.513539 | 26.99329 | 0.478649 | 7.460992 | 31.64586 | 0.972306 | 4.804573 | 28.87681 | 0.497073 | 6.119319 | 30.7332 | 0.760795 | 0.0994138043 | 0.0994138043 | 22.61042 | 0.158169 | 0.4651685136 | 22.906 | 0.056696 | 0.8807316143 | 23.56273 | 0.072296 | 0.3285767553 | 14.68686 | 0.0039692309 | 14.61265 | 0.104833 | 0.0387970904 | 14.5863 | 0.028339 | 0.1141878377 | 14.56026 | 0.064562 | 0.186597262 | 14.62872 | 0.069239 | 0.2775774773 | 14.64714 | 0.018646 | 0.3285767553 | 14.68686 | 0.065638 | 0.3602426057 | 14.6867 | 0.055859 | 5.05468e-05 | 5.05468 | 22.43279 | 0.01247274 | 3.93124e-06 | 0.393124 | 14.56934 | 3.414125 | 0.7253567001 | 24.705 | 26.402 | 23.215 | 24.5 | 23.105 | 22.43279 | 0.675071954 | 0.6259428958 | 13.1 | 12.85772 | 16.555 | 126.85 | 14.56934 | 14.667 | 14.687 | 0.2776 | 0.3602 | 7.863
134 | AROFAP_clean | AROFAP_clean | [Cd].[O-]C(=O)c1ccc(cc1)OCC(COc1ccc(cc1)C(=O)[O-])(COc1ccc(cc1)C(=O)[O-])COc1ccc(cc1)C(=O)[O-] MOFid-v1.UNKNOWN.cat0;AROFAP_clean | [Cd] | [O-]C(=O)c1ccc(cc1)OCC(COc1ccc(cc1)C(=O)[O-])(COc1ccc(cc1)C(=O)[O-])COc1ccc(cc1)C(=O)[O-] | UNKNOWN | 0 | Cd | 4 | O33 | 1 | 3.739 | Cd单核四面体 |  | 6.18036 | 4.30595 | 6.18036 | 1.16997 | 1430.3 | 1222.5 | 0 | 0 | 0.575 | 0.491464 | 0 | Cd | Cd | Yes | Cd | 1.16997 | 3565.41 | 213 | 15.42 | 15.842 | 17.819 | 3565.406 | 6 | 4 | 99 | 72 | 0 | 36 | 0 | 0 | 0 | 0 | 0 | 0 | 0 | 0 | 0 | 0 | 0 | 0.4647887 | 0 | 0.1690141 | 5.230802 | 32.94105 | 0.585897 | 0.008377014 | 27.6058 | 0.27421 | 0.0213965905 | 27.61548 | 0.188114 | 0.2080843302 | 27.75504 | 0.075354 | 0.9492572478 | 28.21665 | 0.174667 | 2.264953 | 29.30822 | 0.324706 | 1.667829 | 28.57578 | 0.199515 | 4.288641 | 31.54141 | 0.381803 | 7.245948 | 34.23521 | 1.760147 | 5.230802 | 32.94105 | 0.585897 | 7.759406 | 34.18805 | 2.834414 | 5.940793 | 34.2868 | 1.643062 | 6.784625 | 34.87554 | 1.221417 | 0.2827957506 | 0.2827957506 | 27.55562 | 0.178565 | 1.148770502 | 28.00482 | 0.236896 | 1.959318 | 28.72257 | 0.241895 | 0.7355899003 | 17.96045 | 0.0096259777 | 17.89075 | 0.140709 | 0.0947346483 | 17.81665 | 0.056516 | 0.2698234456 | 17.81596 | 0.090969 | 0.4418993044 | 17.85137 | 0.113311 | 0.6233249757 | 17.84222 | 0.123978 | 0.7355899003 | 17.96045 | 0.10507 | 0.7882678084 | 17.85325 | 0.09909 | 0.0002152 | 21.52 | 27.58198 | 0.01544369 | 9.68783e-06 | 0.968783 | 17.82625 | 4.948006 | 2.264953 | 29.312 | 29.616 | 29.198 | 29.122 | 28.7 | 27.58198 | 2.056869 | 1.982158 | 18.2 | 22.21344 | 16.26 | 61.22 | 17.82625 | 17.901 | 17.853 | 0.6233 | 0.7883 | 9.756
135 | AROFET_clean | AROFET_clean | [Cd].[O-]C(=O)c1ccc(cc1)OCC(COc1ccc(cc1)C(=O)[O-])(COc1ccc(cc1)C(=O)[O-])COc1ccc(cc1)C(=O)[O-] MOFid-v1.UNKNOWN,kgd.cat0;AROFET_clean | [Cd] | [O-]C(=O)c1ccc(cc1)OCC(COc1ccc(cc1)C(=O)[O-])(COc1ccc(cc1)C(=O)[O-])COc1ccc(cc1)C(=O)[O-] | UNKNOWN,kgd | 0 | Cd | 4 | O22 | 1 | 3.66 | Cd单核四面体 |  | 8.28593 | 5.15676 | 8.15353 | 0.856166 | 2227.42 | 2601.62 | 0 | 0 | 0.6884 | 0.804049 | 0 | Cd | Cd | Yes | Cd | 0.856166 | 3248.15 | 142 | 13.346 | 16.1864 | 17.7807 | 3248.147 | 4 | 4 | 66 | 48 | 0 | 24 | 0 | 0 | 0 | 0 | 0 | 0 | 0 | 0 | 0 | 0 | 0 | 0.4647887 | 0 | 0.1690141 | 3.41088 | 21.76319 | 0.294169 | 0.0014853215 | 22.39665 | 0.817358 | 0.0041922389 | 22.4193 | 0.28034 | 0.0402678857 | 22.0363 | 0.187941 | 0.1990430268 | 21.95081 | 0.173685 | 0.5831342173 | 21.85298 | 0.449389 | 0.391706884 | 21.70606 | 0.443399 | 1.750259 | 21.58812 | 0.294011 | 13.41318 | 30.67147 | 0.746817 | 3.41088 | 21.76319 | 0.294169 | 14.68547 | 32.00857 | 1.593364 | 6.673599 | 23.34525 | 0.303092 | 11.47556 | 28.18708 | 0.374196 | 0.0855515302 | 0.0855515302 | 20.78501 | 0.125256 | 0.4165667365 | 20.74989 | 0.234409 | 0.8287670758 | 20.66837 | 0.319088 | 0.3455972315 | 12.99306 | 0.0040330085 | 13.09542 | 0.206631 | 0.0401186071 | 13.07366 | 0.046626 | 0.1207265297 | 12.98169 | 0.098302 | 0.1975577053 | 13.04846 | 0.055879 | 0.2927401892 | 13.08544 | 0.072596 | 0.3455972315 | 12.99306 | 0.061714 | 0.3872558956 | 13.05429 | 0.16646 | 4.09635e-05 | 4.09635 | 22.11749 | 0.06197536 | 4.03563e-06 | 0.403563 | 13.0841 | 3.325329 | 0.5831342173 | 23.265 | 25.509 | 21.541 | 22.744 | 21.837 | 22.11749 | 0.5428663316 | 0.4975826871 | 10 | 10.15046 | 17.619 | 152.48 | 13.0841 | 13.039 | 13.054 | 0.2927 | 0.3873 | 9.033
136 | ARUYES_clean | ARUYES_clean | [Bi].[Na].[O-]C(=O)c1ccc(cc1)C(=O)[O-] MOFid-v1.UNKNOWN.cat0;ARUYES_clean | [Bi].[Na] | [O-]C(=O)c1ccc(cc1)C(=O)[O-] | UNKNOWN | 0 | Bi,Na | 4 | O48 | 1 | 3.453 | Bi单核四面体 |  | 5.37817 | 4.58095 | 5.37264 | 1.47856 | 1357.43 | 918.075 | 0 | 0 | 0.5162 | 0.349122 | 0 | Bi,Na | Na | Yes | Bi,Na | 1.47856 | 2516.6 | 136 | 7.08 | 17.3265 | 20.7867 | 2516.599 | 8 | 5 | 64 | 32 | 0 | 32 | 0 | 0 | 0 | 0 | 0 | 0 | 0 | 0 | 0 | 0 | 0 | 0.4705882 | 0 | 0.2352941 | 3.268364 | 29.78669 | 0.598424 | 0.0022871267 | 24.00294 | 0.056281 | 0.0057708112 | 23.9951 | 0.109983 | 0.057370621 | 24.13121 | 0.088959 | 0.2827711418 | 24.52622 | 0.24529 | 0.8155684649 | 25.52138 | 0.333651 | 0.5504779282 | 25.00642 | 0.2372 | 2.259041 | 28.03215 | 0.250423 | 5.139672 | 33.16236 | 1.138274 | 3.268364 | 29.78669 | 0.598424 | 5.43363 | 32.65508 | 1.553785 | 4.052517 | 31.20981 | 0.601322 | 4.77807 | 33.24012 | 0.579156 | 0.0983673672 | 0.0983673672 | 24.20565 | 0.100257 | 0.4720462172 | 24.77748 | 0.204265 | 0.8671013344 | 25.36093 | 0.169062 | 0.3162482616 | 15.76806 | 0.0037918887 | 15.60713 | 0.065429 | 0.037135128 | 15.58648 | 0.044767 | 0.1115783132 | 15.63817 | 0.068748 | 0.181847492 | 15.70069 | 0.042854 | 0.2655674862 | 15.76492 | 0.057849 | 0.3162482616 | 15.76806 | 0.115323 | 0.3446937028 | 15.75405 | 0.06268 | 5.6665e-05 | 5.6665 | 24.06784 | 0.02183333 | 3.80238e-06 | 0.380238 | 15.5954 | 3.169997 | 0.8155684649 | 26.182 | 27.81 | 25.08 | 25.656 | 25.018 | 24.06784 | 0.7581978439 | 0.7172010977 | 15.4 | 14.90251 | 16.227 | 115.48 | 15.5954 | 15.766 | 15.754 | 0.2656 | 0.3447 | 8.472
137 | ARUYUH01_clean | ARUYUH01_clean | MOFid数据库中无此结构 |  |  |  |  | Zn | 4 | O32 | 1 | 4.633 | Zn单核四面体 |  | 4.94052 | 4.11721 | 4.9348 | 1.67517 | 1504.56 | 898.154 | 0 | 0 | 0.6094 | 0.363784 | 0 | Zn | Zn | No |  | 1.67517 | 2046.32 | 92 | 9.819 | 23.3265 | 8.9342 | 2046.315 | 12 | 4 | 0 | 16 | 0 | 48 | 0 | 0 | 12 | 0 | 0 | 0 | 0 | 0 | 0 | 0 | 0 | 0 | 0 | 0.5217391 | 2.694693 | 28.31714 | 0.353316 | 0.0015338042 | 24.95925 | 0.232668 | 0.0037040026 | 24.88749 | 0.280449 | 0.0364641762 | 24.95728 | 0.085213 | 0.1830998921 | 25.12743 | 0.158524 | 0.5482744494 | 25.63011 | 0.288639 | 0.3780073856 | 25.42908 | 0.109112 | 1.743695 | 27.19583 | 0.269419 | 4.545409851 | 32.3285 | 1.167233 | 2.694693 | 28.31714 | 0.353316 | 4.910945 | 33.42281 | 0.523963 | 3.425939 | 29.76526 | 0.368294 | 4.099884 | 30.90586 | 0.700717 | 0.0607332638 | 0.0607332638 | 24.96565 | 0.0828 | 0.298184987 | 25.34676 | 0.136352 | 0.564852989 | 25.5967 | 0.090551 | 0.2483107877 | 16.87836 | 0.0028335014 | 16.72979 | 0.121636 | 0.0281318523 | 16.825 | 0.026352 | 0.0838371983 | 16.82449 | 0.075912 | 0.1408906775 | 16.84749 | 0.121606 | 0.2068361845 | 16.82246 | 0.04734 | 0.2483107877 | 16.87836 | 0.146356 | 0.2756609381 | 16.93547 | 0.121605 | 3.63435e-05 | 3.63435 | 24.91822 | 0.01227401 | 2.84061e-06 | 0.284061 | 16.78181 | 2.63396 | 0.5482744494 | 26.798 | 28.175 | 26.198 | 26.02 | 25.396 | 24.91822 | 0.5118102732 | 0.4875411856 | 13.3 | 12.79426 | 16.803 | 158.63 | 16.78181 | 16.85 | 16.935 | 0.2068 | 0.2757 | 8.136
138 | ARUYUH_clean | ARUYUH_clean | MOFid数据库中无此结构 |  |  |  |  | Zn | 4 | O32 | 1 | 4.63 | Zn单核四面体 |  | 4.6223 | 3.84632 | 4.60163 | 1.67938 | 1300.59 | 774.446 | 0 | 0 | 0.5928 | 0.352987 | 0 | Zn | Zn | No |  | 1.67938 | 2041.18 | 92 | 9.8162 | 23.284 | 8.9306 | 2041.182 | 12 | 4 | 0 | 16 | 0 | 48 | 0 | 0 | 12 | 0 | 0 | 0 | 0 | 0 | 0 | 0 | 0 | 0 | 0 | 0.5217391 | 2.249211 | 27.83559 | 0.056338 | 0.0010386814 | 25.49762 | 0.11505 | 0.0026720483 | 25.35961 | 0.143821 | 0.0270070625 | 25.38007 | 0.049226 | 0.1379522316 | 25.48483 | 0.151978 | 0.4099979663 | 25.87745 | 0.166643 | 0.2729148904 | 25.69859 | 0.15737 | 1.299619 | 26.69637 | 0.240686 | 4.168523 | 31.36176 | 0.530425 | 2.249211 | 27.83559 | 0.056338 | 4.495448198 | 31.3868 | 1.328879 | 3.07528 | 28.82035 | 0.440869 | 3.789468 | 29.64643 | 0.470538 | 0.0429222991 | 0.0429222991 | 25.30131 | 0.101389 | 0.2127413306 | 25.52036 | 0.089938 | 0.4205206702 | 25.64751 | 0.304187 | 0.1896185599 | 17.07859 | 0.002178271 | 17.01457 | 0.157445 | 0.0212875875 | 17.01494 | 0.075606 | 0.0645381745 | 16.99157 | 0.056991 | 0.1056696899 | 17.0192 | 0.087496 | 0.1581971013 | 17.05814 | 0.039756 | 0.1896185599 | 17.07859 | 0.067632 | 0.2077362854 | 17.06067 | 0.059146 | 2.69548e-05 | 2.69548 | 25.39737 | 0.04392553 | 2.16048e-06 | 0.216048 | 16.98563 | 2.206289 | 0.4099979663 | 27.089 | 28.666 | 26.546 | 26.054 | 25.687 | 25.39737 | 0.3829909038 | 0.3670756672 | 13 | 12.4763 | 16.93 | 202.7 | 16.98563 | 17.068 | 17.061 | 0.1582 | 0.2077 | 8.412
139 | ASACON_clean | ASACON_clean | [O-]C(=O)c1c(ccc(c1C(=O)[O-])C(=O)[O-])C(=O)[O-].[O].[Zn] MOFid-v1.UNKNOWN.cat0;ASACON_clean | [O].[Zn] | [O-]C(=O)c1c(ccc(c1C(=O)[O-])C(=O)[O-])C(=O)[O-] | UNKNOWN | 0 | Zn | 4 | O32 | 1 | 5.762 | Zn单核四面体 |  | 6.42024 | 5.0837 | 6.41252 | 1.7783 | 988.209 | 555.703 | 0 | 0 | 0.4528 | 0.254625 | 0 | Zn | Zn | Yes | Zn | 1.7783 | 2964.91 | 184 | 12.056 | 15.987 | 15.383 | 2964.908 | 16 | 4 | 80 | 16 | 0 | 72 | 0 | 0 | 16 | 0 | 0 | 0 | 0 | 0 | 0 | 0 | 0 | 0.4347826 | 0 | 0.3913043 | 1.619137028 | 27.47242 | 0.479747 | 0.0012255355 | 23.06492 | 0.082318 | 0.0031701217 | 22.96175 | 0.162447 | 0.0325213022 | 23.05959 | 0.025836 | 0.1560248344 | 23.35508 | 0.092407 | 0.4410221857 | 24.07354 | 0.219222 | 0.3084898425 | 23.70129 | 0.213553 | 1.094003 | 25.85871 | 0.347725 | 2.941017 | 31.34487 | 0.954102 | 1.619137028 | 27.47242 | 0.479747 | 3.243437313 | 31.41042 | 1.597297 | 2.089861 | 29.0133 | 0.555464 | 2.622871559 | 31.02245 | 1.463735 | 0.0599187115 | 0.0599187115 | 23.18608 | 0.101004 | 0.2779249358 | 23.70394 | 0.109529 | 0.4973850074 | 24.29898 | 0.142282 | 0.199944666 | 15.27125 | 0.0025232384 | 15.2447 | 0.079911 | 0.0249437141 | 15.25382 | 0.034719 | 0.0732237752 | 15.26178 | 0.034515 | 0.1186866793 | 15.3089 | 0.088874 | 0.1720302749 | 15.32536 | 0.042835 | 0.199944666 | 15.27125 | 0.035785 | 0.21846416 | 15.33408 | 0.053134 | 3.20172e-05 | 3.20172 | 22.94323 | 0.01165713 | 2.52168e-06 | 0.252168 | 15.23857 | 1.559218 | 0.4410221857 | 25.309 | 26.921 | 24.193 | 24.813 | 23.71 | 22.94323 | 0.4085008835 | 0.3811034742 | 12.8 | 12.69677 | 16.725 | 194.14 | 15.23857 | 15.298 | 15.334 | 0.172 | 0.2185 | 7.705
140 | ASADAA_clean | ASADAA_clean | O[Cd].[Cd].[O-]C(=O)c1c(ccc(c1C(=O)[O-])C(=O)[O-])C(=O)[O-].n1ccc(cc1)c1ccncc1 MOFid-v1.ERROR.cat0;ASADAA_clean | O[Cd].[Cd] | [O-]C(=O)c1c(ccc(c1C(=O)[O-])C(=O)[O-])C(=O)[O-].n1ccc(cc1)c1ccncc1 | ERROR | 0 | Cd | 6 | O44,N8 | 0.85 | 3.713 | Cd单核八面体 |  | 5.76705 | 4.61254 | 5.76705 | 1.521 | 1240.97 | 815.894 | 0 | 0 | 0.5144 | 0.338199 | 0 | Cd | Cd | No |  | 1.521 | 2830.39 | 176 | 11.941 | 15.2986 | 17.316 | 2830.389 | 8 | 5 | 80 | 44 | 8 | 36 | 0 | 0 | 0 | 0 | 0 | 0 | 0 | 0 | 0 | 0 | 0 | 0.4545455 | 0.04545455 | 0.2045455 | 3.046650521 | 30.99597 | 0.523398 | 0.002126299 | 24.39381 | 0.258926 | 0.0053149438 | 24.5243 | 0.154852 | 0.054737332 | 24.65368 | 0.098726 | 0.2812114763 | 25.1485 | 0.165161 | 0.8261917056 | 26.11727 | 0.189956 | 0.5700200918 | 25.68909 | 0.104912 | 2.215616 | 28.87892 | 0.545941 | 4.562559 | 33.22316 | 1.593308 | 3.046650521 | 30.99597 | 0.523398 | 4.810654 | 32.19248 | 1.846536 | 3.645325 | 32.52899 | 0.653093 | 4.217475 | 33.88309 | 0.427149 | 0.0935442972 | 0.0935442972 | 24.51315 | 0.102074 | 0.4487953357 | 25.35814 | 0.124936 | 0.8228921654 | 26.03452 | 0.143463 | 0.2909477719 | 16.23387 | 0.0034795444 | 16.05295 | 0.14566 | 0.0352470617 | 16.05351 | 0.04131 | 0.1033255939 | 16.12024 | 0.095587 | 0.1713623393 | 16.18478 | 0.051267 | 0.2449149261 | 16.21837 | 0.077058 | 0.2909477719 | 16.23387 | 0.082184 | 0.3232553017 | 16.30421 | 0.096119 | 5.46316e-05 | 5.46316 | 24.45813 | 0.009399567 | 3.55138e-06 | 0.355138 | 16.04207 | 2.953106 | 0.8261917056 | 26.888 | 28.045 | 26.296 | 26.323 | 25.652 | 24.45813 | 0.7714543736 | 0.7326474084 | 16.9 | 15.3832 | 16 | 114.19 | 16.04207 | 16.226 | 16.304 | 0.2449 | 0.3233 | 8.416
141 | ASECUY_clean | ASECUY_clean | O1O[Na]21OO2.[O-]C(=O)c1cc(nc2c1cccc2)c1nc2ccccc2c(c1)C(=O)[O-].[U] MOFid-v1.pcu.cat0;ASECUY_clean | O1O[Na]21OO2.[U] | [O-]C(=O)c1cc(nc2c1cccc2)c1nc2ccccc2c(c1)C(=O)[O-] | pcu | 0 | Na,U | 8 | O56 | 1 | 4.181 | Na节点 (CN=8) | 需人工确认 | 6.38635 | 5.15151 | 6.24805 | 1.43745 | 1124.79 | 782.485 | 0 | 0 | 0.5026 | 0.349646 | 0 | Na,U | Na | Yes | U | 1.43745 | 7346.92 | 460 | 8.5536 | 19.3919 | 44.3014 | 7346.916 | 4 | 6 | 240 | 120 | 24 | 64 | 0 | 0 | 0 | 0 | 0 | 0 | 0 | 0 | 0 | 0 | 0 | 0.5217391 | 0.05217391 | 0.1391304 | 2.233079 | 26.42034 | 0.428383 | 0.0009722463 | 21.01364 | 0.422718 | 0.0023690314 | 20.97113 | 0.207161 | 0.0242668477 | 21.07187 | 0.06339 | 0.1229118458 | 21.35928 | 0.154535 | 0.3769891483 | 21.87059 | 0.116005 | 0.2474012988 | 21.56956 | 0.154266 | 1.269676 | 23.96372 | 0.208536 | 4.210066 | 31.59311 | 1.453486 | 2.233079 | 26.42034 | 0.428383 | 4.543615 | 32.5006 | 0.866121 | 3.054971 | 29.17342 | 0.516531 | 3.783551 | 30.93296 | 0.489104 | 0.0527096373 | 0.0527096373 | 21.10924 | 0.121224 | 0.2617504483 | 21.57445 | 0.204545 | 0.4977638867 | 22.0158 | 0.194181 | 0.2039673102 | 13.97086 | 0.0024122714 | 13.81964 | 0.16424 | 0.0234662514 | 13.85956 | 0.014616 | 0.0701707611 | 13.89811 | 0.023227 | 0.1134501337 | 13.91759 | 0.037946 | 0.1702046825 | 13.92968 | 0.063515 | 0.2039673102 | 13.97086 | 0.069596 | 0.222274891 | 14.05648 | 0.046851 | 2.40564e-05 | 2.40564 | 21.04233 | 0.01666184 | 2.37308e-06 | 0.237308 | 13.87772 | 2.18037 | 0.3769891483 | 23.695 | 25.44 | 21.649 | 23.997 | 21.6 | 21.04233 | 0.3527223006 | 0.324279511 | 11.1 | 10.13721 | 17.031 | 221.97 | 13.87772 | 13.95 | 14.056 | 0.1702 | 0.2223 | 7.165
142 | ASEKAM_clean | ASEKAM_clean | OO.[Cd].[O-]C(=O)c1cc(cc(c1)C1=NN=N[N]1)C(=O)[O-] MOFid-v1.UNKNOWN.cat0;ASEKAM_clean | OO.[Cd] | [O-]C(=O)c1cc(cc(c1)C1=NN=N[N]1)C(=O)[O-] | UNKNOWN | 0 | Cd | 6 | O32,N16 | 0.67 | 3.864 | Cd节点 (CN=6) | 需人工确认 | 5.99031 | 5.00967 | 5.99031 | 1.72662 | 1403.65 | 812.946 | 0 | 0 | 0.5696 | 0.329892 | 0 | Cd | Cd | Yes | Cd | 1.72662 | 1884.92 | 104 | 10.608 | 24.651 | 7.239 | 1884.917 | 8 | 5 | 36 | 20 | 16 | 24 | 0 | 0 | 0 | 0 | 0 | 0 | 0 | 0 | 0 | 0 | 0 | 0.3461538 | 0.1538462 | 0.2307692 | 2.881085 | 29.42087 | 0.44221 | 0.0030794031 | 27.29541 | 0.230532 | 0.0077394318 | 27.41535 | 0.094214 | 0.0756425557 | 27.31894 | 0.314201 | 0.3551018421 | 27.39654 | 0.364494 | 0.9132391373 | 27.24053 | 0.203064 | 0.6551709134 | 27.59604 | 0.244653 | 2.124768 | 28.40967 | 0.470541 | 4.586324 | 33.12826 | 1.744773 | 2.881085 | 29.42087 | 0.44221 | 4.895485 | 33.17504 | 2.270557 | 3.552461 | 31.38222 | 0.687614 | 4.21002 | 32.8737 | 1.399648 | 0.1068787792 | 0.1068787792 | 26.46509 | 0.221542 | 0.4786064218 | 26.71124 | 0.237621 | 0.8721014156 | 26.97031 | 0.348366 | 0.3203078822 | 16.91682 | 0.0039786696 | 16.72096 | 0.108083 | 0.039501822 | 16.8166 | 0.062256 | 0.1160797848 | 16.83425 | 0.041866 | 0.1893572484 | 16.87991 | 0.222094 | 0.2743368689 | 16.87451 | 0.071863 | 0.3203078822 | 16.91682 | 0.226845 | 0.3511625021 | 16.83985 | 0.182466 | 7.6472e-05 | 7.6472 | 27.40782 | 0.04183825 | 3.99924e-06 | 0.399924 | 16.82967 | 2.774206 | 0.9132391373 | 28.143 | 29.372 | 27.913 | 27.145 | 27.411 | 27.40782 | 0.8375965816 | 0.8063603581 | 16.6 | 19.12163 | 16.363 | 108.04 | 16.82967 | 16.896 | 16.84 | 0.2743 | 0.3512 | 10.578
143 | ASINAT_clean | ASINAT_clean | Nn1c(nnc1c1ccncc1)c1ccncc1.[O-]C(=O)c1ccc(cc1)c1ccc(cc1)N(c1ccc(cc1)c1ccc(cc1)C(=O)[O-])c1ccc(cc1)c1ccc(cc1)C(=O)[O-].[Zn] MOFid-v1.ERROR,sql.cat1;ASINAT_clean | [Zn] | Nn1c(nnc1c1ccncc1)c1ccncc1.[O-]C(=O)c1ccc(cc1)c1ccc(cc1)N(c1ccc(cc1)c1ccc(cc1)C(=O)[O-])c1ccc(cc1)c1ccc(cc1)C(=O)[O-] | ERROR,sql | 1 | Zn | 6 | O26,N4 | 0.87 | 3.487 | Zn单核八面体 |  | 9.7655 | 7.73483 | 9.74652 | 0.727417 | 1863.77 | 2562.17 | 0 | 0 | 0.6748 | 0.927666 | 0 | Zn | Zn | Yes | Zn | 0.727417 | 7486.03 | 342 | 21.007 | 21.099 | 21.24 | 7486.03 | 6 | 5 | 180 | 116 | 16 | 24 | 0 | 0 | 6 | 0 | 0 | 0 | 0 | 0 | 0 | 0 | 0 | 0.5263158 | 0.04678363 | 0.07017544 | 3.571626 | 21.49722 | 0.285351 | 0.0019191779 | 22.67891 | 0.504252 | 0.0046445249 | 22.73046 | 0.084768 | 0.046809264 | 22.52398 | 0.153737 | 0.2246333906 | 22.35522 | 0.354506 | 0.643707901 | 22.05076 | 0.225441 | 0.4490990675 | 22.33833 | 0.281675 | 1.906874 | 21.31606 | 0.470142 | 15.7446 | 30.04525 | 0.654103 | 3.571626 | 21.49722 | 0.285351 | 17.40202 | 30.98951 | 1.294724 | 6.696219 | 22.03566 | 0.296323 | 12.96506 | 25.9554 | 0.237604 | 0.0956749261 | 0.0956749261 | 20.99799 | 0.227006 | 0.4612468729 | 20.72128 | 0.317006 | 0.8715754971 | 20.87266 | 0.667014 | 0.3827797496 | 12.94546 | 0.0043357793 | 13.18881 | 0.202099 | 0.0447185607 | 13.16963 | 0.148653 | 0.1327205868 | 13.07959 | 0.120322 | 0.218218343 | 12.98123 | 0.139944 | 0.3254693234 | 13.0352 | 0.146367 | 0.3827797496 | 12.94546 | 0.090685 | 0.4258230795 | 12.98273 | 0.132445 | 4.64623e-05 | 4.64623 | 22.54284 | 0.1059866 | 4.46141e-06 | 0.446141 | 13.09447 | 3.475951 | 0.643707901 | 23.635 | 25.741 | 21.92 | 23.245 | 22.248 | 22.54284 | 0.596898637 | 0.5480329749 | 9.9 | 10.41426 | 17.741 | 140.92 | 13.09447 | 12.99 | 12.983 | 0.3255 | 0.4258 | 9.448
144 | ASINEX_clean | ASINEX_clean | Nn1c(nnc1c1ccncc1)c1ccncc1.[O-]C(=O)c1ccc(cc1)c1ccc(cc1)N(c1ccc(cc1)c1ccc(cc1)C(=O)[O-])c1ccc(cc1)c1ccc(cc1)C(=O)[O-].[Zn] MOFid-v1.ERROR.cat1;ASINEX_clean | [Zn] | Nn1c(nnc1c1ccncc1)c1ccncc1.[O-]C(=O)c1ccc(cc1)c1ccc(cc1)N(c1ccc(cc1)c1ccc(cc1)C(=O)[O-])c1ccc(cc1)c1ccc(cc1)C(=O)[O-] | ERROR | 1 | Zn | 4 | O30,N5 | 0.86 | 3.452 | Zn4O 或 Zn桨轮 | 需人工确认 | 12.53569 | 7.27061 | 12.47881 | 0.659976 | 1848.81 | 2801.34 | 0 | 0 | 0.7014 | 1.06277 | 0 | Zn | Zn | Yes | Zn | 0.659976 | 66008 | 2736 | 74.91 | 29.614 | 29.755 | 66008.04 | 48 | 5 | 1440 | 928 | 128 | 192 | 0 | 0 | 48 | 0 | 0 | 0 | 0 | 0 | 0 | 0 | 0 | 0.5263158 | 0.04678363 | 0.07017544 | 3.041203 | 20.44544 | 0.308461 | 0.0012540408 | 20.26622 | 0.271409 | 0.0032322996 | 20.40809 | 0.283753 | 0.0333292785 | 20.40952 | 0.085133 | 0.1599740567 | 20.24245 | 0.091832 | 0.4830534605 | 20.2876 | 0.262257 | 0.3182881294 | 20.27243 | 0.261201 | 1.532596022 | 20.582 | 0.192202 | 18.1372 | 28.47027 | 0.613495 | 3.041203 | 20.44544 | 0.308461 | 20.38733 | 31.61144 | 1.748194 | 6.01534 | 20.65434 | 0.45769 | 13.50282 | 23.83042 | 0.375944 | 0.0778820313 | 0.0778820313 | 19.06257 | 0.173977 | 0.3895969287 | 19.07831 | 0.245278 | 0.7412524533 | 19.10617 | 0.283807 | 0.3466946307 | 11.87761 | 0.003941271 | 11.91685 | 0.255035 | 0.03880856 | 11.82947 | 0.121965 | 0.1169231035 | 11.85004 | 0.074483 | 0.189889981 | 11.87088 | 0.129248 | 0.2892012442 | 11.88414 | 0.093245 | 0.3466946307 | 11.87761 | 0.06157 | 0.3756538248 | 11.79309 | 0.24905 | 3.24941e-05 | 3.24941 | 20.31973 | 0.02798803 | 3.93975e-06 | 0.393975 | 11.88907 | 2.963321 | 0.4830534605 | 22.007 | 24.027 | 19.842 | 22.152 | 20.267 | 20.31973 | 0.449724182 | 0.4051714292 | 8.4 | 8.247757 | 18.39 | 180.7 | 11.88907 | 11.881 | 11.793 | 0.2892 | 0.3757 | 8.431
145 | ASINIB_clean | ASINIB_clean | Nn1c(nnc1c1ccncc1)c1ccncc1.[Cu].[O-]C(=O)c1ccc(cc1)c1ccc(cc1)N(c1ccc(cc1)c1ccc(cc1)C(=O)[O-])c1ccc(cc1)c1ccc(cc1)C(=O)[O-] MOFid-v1.ERROR.cat1;ASINIB_clean | [Cu] | Nn1c(nnc1c1ccncc1)c1ccncc1.[O-]C(=O)c1ccc(cc1)c1ccc(cc1)N(c1ccc(cc1)c1ccc(cc1)C(=O)[O-])c1ccc(cc1)c1ccc(cc1)C(=O)[O-] | ERROR | 1 | Cu | 4 | O28,N6 | 0.82 | 3.429 | Cu单核四面体 |  | 12.40052 | 7.22634 | 12.40052 | 0.666065 | 1847.56 | 2773.85 | 0 | 0 | 0.713 | 1.07047 | 0 | Cu | Cu | Yes | Cu | 0.666065 | 65184 | 2736 | 75.033 | 29.38 | 29.569 | 65183.96 | 48 | 5 | 1440 | 928 | 128 | 192 | 0 | 0 | 0 | 48 | 0 | 0 | 0 | 0 | 0 | 0 | 0 | 0.5263158 | 0.04678363 | 0.07017544 | 3.058323 | 20.51014 | 0.023149 | 0.0013042256 | 20.39448 | 0.558416 | 0.0033045483 | 20.67823 | 0.431271 | 0.033468113 | 20.48308 | 0.219666 | 0.1634756971 | 20.56029 | 0.40651 | 0.4870670847 | 20.57869 | 0.114329 | 0.3263643014 | 20.41676 | 0.214115 | 1.568607 | 20.37788 | 0.553309 | 17.98141 | 28.70075 | 0.830892 | 3.058323 | 20.51014 | 0.023149 | 20.18758 | 31.02957 | 1.263982 | 6.037748 | 21.00259 | 0.261137 | 13.58031 | 24.02184 | 0.232546 | 0.0789133012 | 0.0789133012 | 19.32563 | 0.109987 | 0.3895829107 | 19.30459 | 0.205059 | 0.7508916627 | 19.14399 | 0.290675 | 0.3466333449 | 11.97082 | 0.0039796093 | 11.96562 | 0.306465 | 0.03908661 | 11.98668 | 0.138851 | 0.116762618 | 11.90577 | 0.128334 | 0.1949606987 | 11.95442 | 0.083026 | 0.2908996905 | 11.92451 | 0.174893 | 0.3466333449 | 11.97082 | 0.112359 | 0.3752287791 | 11.93731 | 0.126997 | 3.3168e-05 | 3.3168 | 20.53657 | 0.04986474 | 3.93157e-06 | 0.393157 | 11.92693 | 2.97941 | 0.4870670847 | 22.109 | 24.076 | 20.063 | 22.187 | 20.519 | 20.53657 | 0.4535989717 | 0.4081537835 | 8.4 | 8.436324 | 18.402 | 179.76 | 11.92693 | 11.948 | 11.937 | 0.2909 | 0.3752 | 8.61
146 | ASIQEA_clean | ASIQEA_clean | [Cu].[O-]C(=O)c1cc(cc(c1)n1cncc1)n1cncc1 MOFid-v1.lvt.cat0;ASIQEA_clean | [Cu] | [O-]C(=O)c1cc(cc(c1)n1cncc1)n1cncc1 | lvt | 0 | Cu | 4 | N16 | 0 | 11.086 | Cu单核四面体 |  | 8.85063 | 6.25728 | 8.83155 | 0.902561 | 1517.6 | 1681.44 | 0 | 0 | 0.6232 | 0.69048 | 0 | Cu | Cu | Yes | Cu | 0.902561 | 4194.97 | 228 | 18.001 | 18.001 | 12.946 | 4194.97 | 4 | 5 | 104 | 72 | 32 | 16 | 0 | 0 | 0 | 4 | 0 | 0 | 0 | 0 | 0 | 0 | 0 | 0.4561404 | 0.1403509 | 0.07017544 | 3.460129236 | 24.18483 | 0.415683 | 0.0013376739 | 23.415 | 0.793314 | 0.0034346422 | 23.31484 | 0.321316 | 0.0345328188 | 23.43751 | 0.154682 | 0.1702244839 | 23.32249 | 0.142468 | 0.5237815592 | 23.52435 | 0.355331 | 0.3485188692 | 23.37708 | 0.265191 | 1.71285 | 23.46972 | 0.360683 | 10.20188 | 32.19068 | 1.318533 | 3.460129236 | 24.18483 | 0.415683 | 11.07801 | 32.66776 | 2.025664 | 6.085169 | 26.2968 | 0.090707 | 8.883007 | 30.72715 | 1.227962 | 0.0667685665 | 0.0667685665 | 21.78642 | 0.203718 | 0.3308467718 | 21.76273 | 0.197127 | 0.677556492 | 22.00094 | 0.405462 | 0.2706377414 | 13.59844 | 0.0031194116 | 13.51736 | 0.223195 | 0.0308158397 | 13.59724 | 0.132656 | 0.0927791966 | 13.53194 | 0.054548 | 0.1532239646 | 13.6341 | 0.123297 | 0.2283447694 | 13.62762 | 0.091879 | 0.2706377414 | 13.59844 | 0.070926 | 0.2963084708 | 13.73548 | 0.030677 | 3.44358e-05 | 3.44358 | 23.47271 | 0.03742436 | 3.10178e-06 | 0.310178 | 13.59173 | 3.393361 | 0.5237815592 | 24.629 | 26.57 | 23.221 | 24.096 | 23.408 | 23.47271 | 0.4892487404 | 0.4570129927 | 11.5 | 11.10195 | 17.14 | 165.62 | 13.59173 | 13.613 | 13.735 | 0.2283 | 0.2963 | 9.881
147 | ASIQIE_clean | ASIQIE_clean | [Cu].[O-]C(=O)c1cc(cc(c1)n1cncc1)n1cncc1 MOFid-v1.lvt.cat0;ASIQIE_clean | [Cu] | [O-]C(=O)c1cc(cc(c1)n1cncc1)n1cncc1 | lvt | 0 | Cu | 4 | N16 | 0 | 11.123 | Cu单核四面体 |  | 9.00205 | 6.2555 | 8.99942 | 0.893575 | 1516.45 | 1697.06 | 0 | 0 | 0.6152 | 0.688471 | 0 | Cu | Cu | Yes | Cu | 0.893575 | 4237.16 | 228 | 18.12 | 18.12 | 12.905 | 4237.155432 | 4 | 5 | 104 | 72 | 32 | 16 | 0 | 0 | 0 | 4 | 0 | 0 | 0 | 0 | 0 | 0 | 0 | 0.4561404 | 0.1403509 | 0.07017544 | 3.408196 | 23.86577 | 0.409151 | 0.0014500604 | 23.60704 | 0.273218 | 0.0034538301 | 23.56121 | 0.365582 | 0.0342970812 | 23.34164 | 0.231323 | 0.172683282 | 23.47424 | 0.307401 | 0.5288855526 | 23.47466 | 0.399583 | 0.3500319757 | 23.24533 | 0.286347 | 1.703001 | 23.44747 | 0.517076 | 10.49838 | 32.47721 | 1.047696 | 3.408196 | 23.86577 | 0.409151 | 11.51092 | 34.21765 | 1.214475 | 6.11403 | 26.46038 | 0.170704 | 9.114257 | 30.22611 | 1.099003 | 0.0686215737 | 0.0686215737 | 21.81219 | 0.113964 | 0.3350270027 | 21.85458 | 0.124186 | 0.6765998358 | 21.78212 | 0.540869 | 0.2760460008 | 13.59045 | 0.002985096 | 13.4163 | 0.448734 | 0.0307527936 | 13.57188 | 0.163064 | 0.0923515795 | 13.59057 | 0.122718 | 0.1560610393 | 13.61493 | 0.157881 | 0.23184794 | 13.55021 | 0.104281 | 0.2760460008 | 13.59045 | 0.146574 | 0.299948698 | 13.59197 | 0.145419 | 3.4663e-05 | 3.4663 | 23.43718 | 0.0461351 | 3.11852e-06 | 0.311852 | 13.54019 | 3.339574 | 0.5288855526 | 24.524 | 26.337 | 23.081 | 24.155 | 23.398 | 23.43718 | 0.4945884714 | 0.4602639789 | 11.4 | 11.11521 | 17.16 | 164.6 | 13.54019 | 13.57 | 13.592 | 0.2318 | 0.2999 | 9.897
148 | ASIVAB_clean | ASIVAB_clean | [Cu][Cu].[O-]C(=O)c1cc(c2ccc(cc2)C(=O)[O-])c(c(c1)c1ccc(cc1)C(=O)[O-])N MOFid-v1.fmj.cat0;ASIVAB_clean | [Cu][Cu] | [O-]C(=O)c1cc(c2ccc(cc2)C(=O)[O-])c(c(c1)c1ccc(cc1)C(=O)[O-])N | fmj | 0 | Cu | 4 | O32 | 1 | 9.95 | Cu单核四面体 |  | 12.32132 | 7.27063 | 11.94622 | 0.538243 | 2328.12 | 4325.4 | 0 | 0 | 0.795 | 1.47703 | 0 | Cu | Cu | Yes | Cu | 0.538243 | 23182.6 | 664 | 34.1449 | 34.1449 | 19.8843 | 23182.59 | 24 | 5 | 336 | 192 | 16 | 96 | 0 | 0 | 0 | 24 | 0 | 0 | 0 | 0 | 0 | 0 | 0 | 0.5060241 | 0.02409639 | 0.1445783 | 1.675305 | 16.4814 | 0.591527 | 0.0006653991 | 17.20456 | 0.526935 | 0.0016135929 | 16.3391 | 0.681552 | 0.0174001872 | 16.81566 | 0.278403 | 0.0872038828 | 16.85015 | 0.118417 | 0.2567841778 | 16.69102 | 0.253466 | 0.1684790594 | 16.64565 | 0.178176 | 0.8529285654 | 16.46207 | 0.362545 | 23.75702 | 24.96802 | 0.267178 | 1.675305 | 16.4814 | 0.591527 | 28.65471 | 29.16434 | 0.937217 | 3.615313 | 16.80768 | 0.202993 | 11.86792 | 19.20026 | 0.626577 | 0.0545094966 | 0.0545094966 | 15.42159 | 0.118197 | 0.2648587963 | 15.5093 | 0.271515 | 0.5387237697 | 15.49564 | 0.176583 | 0.2986178211 | 9.72778 | 0.0035499044 | 9.67207 | 0.136648 | 0.0338954316 | 9.75173 | 0.093825 | 0.0993973219 | 9.65203 | 0.082427 | 0.1665893259 | 9.72357 | 0.067739 | 0.2510916883 | 9.70038 | 0.088269 | 0.2986178211 | 9.72778 | 0.127866 | 0.3290731392 | 9.6464 | 0.111604 | 1.7089e-05 | 1.7089 | 16.85211 | 0.0409453 | 3.35198e-06 | 0.335198 | 9.719344 | 1.620796 | 0.2567841778 | 18.276 | 20.022 | 16.434 | 18.372 | 16.729 | 16.85211 | 0.2393839906 | 0.2022746812 | 5.1 | 5.098181 | 21.746 | 338.07 | 9.719344 | 9.714 | 9.646 | 0.2511 | 0.3291 | 7.133
149 | ASIVEF_clean | ASIVEF_clean | C1=C[N]C=C[N]1.[Cu]1234([Cu]5678[O]9%10%11[O]%12%135[O]569[O]7%10%12[O]8%11%135)[O]567[O]891[O]125[O]368[O]4791.[Cu][Cu].[O-]C(=O)c1cc(c2ccc(cc2)C(=O)[O-])c(c(c1)c1ccc(cc1)C(=O)[O-])N MOFid-v1.UNKNOWN.cat0;ASIVEF_clean | [Cu]1234([Cu]5678[O]9%10%11[O]%12%135[O]569[O]7%10%12[O]8%11%135)[O]567[O]891[O]125[O]368[O]4791.[Cu][Cu] | C1=C[N]C=C[N]1.[O-]C(=O)c1cc(c2ccc(cc2)C(=O)[O-])c(c(c1)c1ccc(cc1)C(=O)[O-])N | UNKNOWN | 0 | Cu | 5 | O32,N8 | 0.8 | 9.676 | Cu节点 (CN=5) | 需人工确认 | 11.85007 | 7.21214 | 11.45277 | 0.623261 | 2219.01 | 3560.32 | 0 | 0 | 0.7618 | 1.22228 | 0 | Cu | Cu | Yes | Cu | 0.623261 | 22579.9 | 764 | 34.1668 | 34.1668 | 19.3425 | 22579.86 | 24 | 5 | 368 | 224 | 32 | 116 | 0 | 0 | 0 | 24 | 0 | 0 | 0 | 0 | 0 | 0 | 0 | 0.4816754 | 0.04188482 | 0.1518325 | 2.350663 | 18.55422 | 0.28875 | 0.0009321556 | 18.04529 | 1.100401 | 0.0021592971 | 17.75481 | 0.37758 | 0.0220384002 | 18.19243 | 0.364764 | 0.1094515862 | 18.13714 | 0.177175 | 0.3359063987 | 18.17335 | 0.091073 | 0.2235256021 | 18.14694 | 0.1796 | 1.119495 | 17.92901 | 0.277229 | 21.21028 | 27.9405 | 0.673542 | 2.350663 | 18.55422 | 0.28875 | 24.13558 | 30.69304 | 1.124616 | 5.199458 | 19.42531 | 0.487541 | 14.85926 | 22.97154 | 0.515958 | 0.0639175552 | 0.0639175552 | 16.95955 | 0.133652 | 0.3140390904 | 16.9709 | 0.16375 | 0.6393967916 | 16.9643 | 0.26548 | 0.3146054634 | 10.68724 | 0.0035398314 | 10.4766 | 0.194841 | 0.03589684 | 10.62507 | 0.093424 | 0.1069324062 | 10.63692 | 0.109901 | 0.175372096 | 10.66992 | 0.133842 | 0.2624106498 | 10.61936 | 0.057814 | 0.3146054634 | 10.68724 | 0.102695 | 0.3457087818 | 10.67321 | 0.038988 | 2.21483e-05 | 2.21483 | 18.1121 | 0.06602919 | 3.5504e-06 | 0.35504 | 10.65586 | 2.286746 | 0.3359063987 | 19.58 | 21.192 | 17.751 | 19.798 | 18.152 | 18.1121 | 0.3138679985 | 0.2719888435 | 6.4 | 6.238255 | 19.929 | 257.13 | 10.65586 | 10.653 | 10.673 | 0.2624 | 0.3457 | 7.456
150 | ASOHUL_clean | ASOHUL_clean | [O-]C(=O)C1=[C][C]=C([C]=[C]1)C(=O)[O-].[O].[V] MOFid-v1.rna.cat0;ASOHUL_clean | [O].[V] | [O-]C(=O)C1=[C][C]=C([C]=[C]1)C(=O)[O-] | rna | 0 | V | 6 | O24 | 1 | 3.437 | V单核八面体 |  | 6.56282 | 6.27917 | 6.55848 | 1.03902 | 1614.33 | 1553.7 | 0 | 0 | 0.6152 | 0.592095 | 0 | V | V | No |  | 1.03902 | 1451.3 | 56 | 17.6956 | 6.8745 | 11.9303 | 1451.302 | 4 | 3 | 32 | 0 | 0 | 20 | 0 | 0 | 0 | 0 | 0 | 0 | 0 | 0 | 0 | 0 | 0 | 0.5714286 | 0 | 0.3571429 | 1.719882 | 20.23934 | 0.179408 | 0.0006653103 | 17.71879 | 0.463409 | 0.0015348021 | 17.8069 | 0.202846 | 0.0165226381 | 17.92223 | 0.157327 | 0.0816588145 | 18.04299 | 0.035074 | 0.2506224045 | 18.30794 | 0.123891 | 0.1656898044 | 18.13735 | 0.071518 | 0.8541942379 | 19.18443 | 0.223886 | 6.968364 | 26.82307 | 0.765944 | 1.719882 | 20.23934 | 0.179408 | 8.001956 | 27.85683 | 0.916986 | 3.285507 | 22.3833 | 0.259637 | 5.614783 | 25.19994 | 0.299123 | 0.0449795672 | 0.0449795672 | 18.08473 | 0.100082 | 0.2200433649 | 18.3159 | 0.069293 | 0.4332523867 | 18.5453 | 0.151319 | 0.1957113599 | 11.90786 | 0.0022574668 | 11.89043 | 0.113951 | 0.0223704866 | 11.85532 | 0.052093 | 0.0664599145 | 11.89858 | 0.054145 | 0.1111572984 | 11.88781 | 0.022092 | 0.164191709 | 11.90917 | 0.01806 | 0.1957113599 | 11.90786 | 0.029868 | 0.2174096536 | 11.94235 | 0.034789 | 1.63044e-05 | 1.63044 | 17.87889 | 0.01326027 | 2.26358e-06 | 0.226358 | 11.85016 | 1.674903 | 0.2506224045 | 20.674 | 22.132 | 18.679 | 21.21 | 18.163 | 17.87889 | 0.2340997664 | 0.2056428373 | 7.6 | 7.202926 | 18.648 | 334.21 | 11.85016 | 11.909 | 11.942 | 0.1642 | 0.2174 | 6.029
151 | ASOSUY_clean | ASOSUY_clean | [Cu][Cu].[O-]C(=O)c1cc(cc(c1)C(=O)[O-])[Si](c1cc(cc(c1)C(=O)[O-])C(=O)[O-])(C)C MOFid-v1.ssa,sty.cat0;ASOSUY_clean | [Cu][Cu] | [O-]C(=O)c1cc(cc(c1)C(=O)[O-])[Si](c1cc(cc(c1)C(=O)[O-])C(=O)[O-])(C)C | ssa,sty | 0 | Cu | 4 | O32 | 1 | 2.63 | Cu桨轮 (paddlewheel) | Cu-Cu ~2.6Å, 4×羧酸 | 9.00116 | 4.32918 | 8.7971 | 0.897328 | 2289.34 | 2551.28 | 0 | 0 | 0.6734 | 0.75045 | 0 | Cu,Si | Cu | Yes | Cu | 0.897328 | 5678.9 | 246 | 18.5185 | 18.5185 | 19.1215 | 5678.9 | 12 | 5 | 108 | 72 | 0 | 48 | 0 | 0 | 0 | 12 | 0 | 0 | 0 | 0 | 0 | 0 | 0 | 0.4390244 | 0 | 0.195122 | 6.041421 | 26.28955 | 0.787161 | 0.0039042539 | 23.77029 | 0.221167 | 0.0096781506 | 23.86703 | 0.08339 | 0.0963110404 | 23.88163 | 0.205375 | 0.4615716132 | 24.12902 | 0.129791 | 1.25006 | 24.46101 | 0.264549 | 0.8600315826 | 24.22616 | 0.329074 | 3.612992927 | 25.2976 | 0.379316 | 13.44271 | 31.32588 | 2.020235 | 6.041421 | 26.28955 | 0.787161 | 14.38168 | 31.72916 | 0.638044 | 8.932735 | 27.20672 | 0.680895 | 11.93888 | 29.48601 | 0.585751 | 0.1744103756 | 0.1744103756 | 23.43905 | 0.12106 | 0.7780157735 | 23.61851 | 0.354746 | 1.43479 | 23.84765 | 0.37969 | 0.549713659 | 14.75154 | 0.0067901839 | 14.9593 | 0.072775 | 0.0666961439 | 14.94886 | 0.062341 | 0.1945243099 | 14.88587 | 0.088928 | 0.3192588077 | 14.89601 | 0.095035 | 0.4626652931 | 14.91292 | 0.167902 | 0.549713659 | 14.75154 | 0.089833 | 0.6074974319 | 14.85578 | 0.160274 | 9.7284e-05 | 9.7284 | 23.8139 | 0.01237385 | 6.77112e-06 | 0.677112 | 14.94297 | 5.86701 | 1.25006 | 25.43 | 27.099 | 24.244 | 24.948 | 24.272 | 23.8139 | 1.153749 | 1.075649 | 13.5 | 14.36749 | 16.62 | 84.63 | 14.94297 | 14.832 | 14.856 | 0.4627 | 0.6075 | 8.871
152 | ASOVEL_clean | ASOVEL_clean | [Ca].[O-]C(=O)c1ccc(cc1)C(=CC=C(c1ccc(cc1)C(=O)[O-])c1ccccc1)c1ccccc1 MOFid-v1.lim.cat0;ASOVEL_clean | [Ca] | [O-]C(=O)c1ccc(cc1)C(=CC=C(c1ccc(cc1)C(=O)[O-])c1ccccc1)c1ccccc1 | lim | 0 | Ca | 4 | O16 | 1 | 5.36 | Ca单核四面体 |  | 5.72633 | 5.3133 | 5.71091 | 1.03379 | 949.896 | 918.849 | 0 | 0 | 0.495 | 0.478821 | 0 | Ca | Ca | Yes | Ca | 1.03379 | 3113.35 | 220 | 8.9836 | 10.5918 | 32.7196 | 3113.352 | 4 | 4 | 120 | 80 | 0 | 16 | 0 | 0 | 0 | 0 | 0 | 0 | 0 | 0 | 0 | 0 | 0 | 0.5454545 | 0 | 0.07272727 | 3.540941 | 30.33006 | 0.352068 | 0.0025051543 | 23.65656 | 0.249431 | 0.0061281692 | 23.56879 | 0.174006 | 0.0621616493 | 23.66542 | 0.104084 | 0.319619281 | 24.23159 | 0.144284 | 0.9539822509 | 25.54261 | 0.275263 | 0.6431281437 | 24.86642 | 0.143587 | 2.588214217 | 28.2329 | 0.404415 | 5.187905 | 32.93298 | 0.972267 | 3.540941 | 30.33006 | 0.352068 | 5.460001 | 32.86499 | 1.399377 | 4.268012 | 32.41188 | 1.058331 | 4.840936 | 33.39214 | 0.668395 | 0.1122590028 | 0.1122590028 | 23.62377 | 0.164797 | 0.5509734342 | 24.41384 | 0.249879 | 1.02155 | 25.33186 | 0.133728 | 0.3863268968 | 15.78623 | 0.004568897 | 15.57595 | 0.083227 | 0.0451759005 | 15.52395 | 0.0581 | 0.1381475082 | 15.66472 | 0.070721 | 0.2222679528 | 15.67561 | 0.073701 | 0.3257675144 | 15.72527 | 0.08365 | 0.3863268968 | 15.78623 | 0.087373 | 0.4218777307 | 15.81203 | 0.108513 | 6.17907e-05 | 6.17907 | 23.48703 | 0.01984267 | 4.73744e-06 | 0.473744 | 15.54734 | 3.428682 | 0.9539822509 | 26.03 | 27.528 | 25.002 | 25.562 | 24.88 | 23.48703 | 0.8918206016 | 0.8417232481 | 14.6 | 13.04306 | 16.342 | 101.88 | 15.54734 | 15.756 | 15.812 | 0.3258 | 0.4219 | 7.94
153 | ASOYOY_clean | ASOYOY_clean | [Cd].[O-]C(=O)c1ccccc1c1ccccc1C(=O)[O-].c1ncn(c1)c1cc(cc(c1)n1cncc1)n1cncc1 MOFid-v1.UNKNOWN.cat0;ASOYOY_clean | [Cd] | [O-]C(=O)c1ccccc1c1ccccc1C(=O)[O-].c1ncn(c1)c1cc(cc(c1)n1cncc1)n1cncc1 | UNKNOWN | 0 | Cd | 6 | N24,O12 | 0.33 | 8.391 | Cd节点 (CN=6) | 需人工确认 | 9.52144 | 5.9183 | 9.51707 | 0.828676 | 2119.74 | 2557.99 | 0 | 0 | 0.6796 | 0.820103 | 0 | Cd | Cd | Yes | Cd | 0.828676 | 16313.6 | 752 | 22.261 | 22.261 | 32.92 | 16313.58 | 16 | 5 | 352 | 256 | 96 | 32 | 0 | 0 | 0 | 0 | 0 | 0 | 0 | 0 | 0 | 0 | 0 | 0.4680851 | 0.1276596 | 0.04255319 | 4.049773 | 22.81962 | 0.536895 | 0.0024413399 | 24.56058 | 0.737009 | 0.0061693735 | 24.38857 | 0.596816 | 0.0604531041 | 24.39531 | 0.32193 | 0.2936333109 | 24.25623 | 0.350459 | 0.7928765772 | 23.71682 | 0.330769 | 0.560356607 | 24.03989 | 0.41392 | 2.26921164 | 23.00671 | 0.280949 | 13.42389 | 30.32293 | 1.22154 | 4.049773 | 22.81962 | 0.536895 | 14.67301 | 32.60274 | 0.636841 | 6.955783 | 24.12103 | 0.410218 | 11.39163 | 28.44638 | 0.828635 | 0.1114909274 | 0.1114909274 | 22.49125 | 0.208738 | 0.5185743793 | 22.32649 | 0.181185 | 0.9945773179 | 22.62851 | 0.334058 | 0.3873055277 | 13.72648 | 0.0045740576 | 13.97023 | 0.119405 | 0.0453828202 | 13.77625 | 0.110476 | 0.1357523187 | 13.83071 | 0.073507 | 0.2258592579 | 13.7638 | 0.111143 | 0.3309673865 | 13.76372 | 0.180959 | 0.3873055277 | 13.72648 | 0.160261 | 0.4333915766 | 13.60347 | 0.080308 | 6.24649e-05 | 6.24649 | 24.60438 | 0.1497626 | 4.6309e-06 | 0.46309 | 13.82632 | 3.938282 | 0.7928765772 | 24.911 | 26.987 | 23.772 | 23.975 | 24.004 | 24.60438 | 0.7324234731 | 0.6813856498 | 12 | 13.48872 | 17.096 | 119.49 | 13.82632 | 13.745 | 13.603 | 0.331 | 0.4334 | 10.778
154 | ASUBIB_clean | ASUBIB_clean | [Eu].[O-]C(=O)c1cc([N][N]c2cc(cc(c2)C(=O)[O-])C(=O)[O-])cc(c1)C(=O)[O-] MOFid-v1.sql,ERROR.cat0;ASUBIB_clean | [Eu] | [O-]C(=O)c1cc([N][N]c2cc(cc(c2)C(=O)[O-])C(=O)[O-])cc(c1)C(=O)[O-] | sql,ERROR | 0 | Eu | 5 | O24 | 1 | 4.421 | Eu节点 (CN=5) | 需人工确认 | 6.13583 | 4.25508 | 6.12102 | 1.52116 | 1472.07 | 967.73 | 0 | 0 | 0.532 | 0.349733 | 0 | Eu | Eu | Yes | Eu | 1.52116 | 1823.61 | 100 | 10.944 | 11.129 | 15.998 | 1823.611 | 4 | 5 | 48 | 18 | 6 | 24 | 0 | 0 | 0 | 0 | 0 | 0 | 0 | 0 | 0 | 0 | 0 | 0.48 | 0.06 | 0.24 | 3.33061 | 29.72128 | 0.434067 | 0.0028749823 | 24.08241 | 0.15848 | 0.0071101356 | 24.03029 | 0.135236 | 0.0701419196 | 24.18305 | 0.061441 | 0.351670697 | 24.68524 | 0.116371 | 0.9610305985 | 25.8724 | 0.191793 | 0.6651867704 | 25.29807 | 0.215618 | 2.439008 | 28.3303 | 0.324197 | 5.150601 | 32.93219 | 2.701629 | 3.33061 | 29.72128 | 0.434067 | 5.48963 | 33.32135 | 1.228036 | 4.06645 | 31.41056 | 0.572002 | 4.762605 | 32.67238 | 1.083882 | 0.1210452358 | 0.1210452358 | 24.2367 | 0.145062 | 0.5523557697 | 24.97615 | 0.201742 | 1.007341 | 25.67175 | 0.132492 | 0.3650296374 | 15.88782 | 0.0044230497 | 15.78931 | 0.065986 | 0.0447443026 | 15.83543 | 0.032873 | 0.1310353421 | 15.75478 | 0.060223 | 0.2135119169 | 15.85045 | 0.057558 | 0.313176862 | 15.88621 | 0.079158 | 0.3650296374 | 15.88782 | 0.03535 | 0.407288053 | 15.91851 | 0.092993 | 6.99529e-05 | 6.99529 | 24.08995 | 0.01833179 | 4.59052e-06 | 0.459052 | 15.75576 | 3.209564 | 0.9610305985 | 26.428 | 27.834 | 25.722 | 25.729 | 25.285 | 24.08995 | 0.8908886789 | 0.8399853627 | 15.3 | 15.23856 | 16.266 | 102.44 | 15.75576 | 15.887 | 15.919 | 0.3132 | 0.4073 | 8.334
155 | ASUWUI_clean | ASUWUI_clean | [N]1C=NN=C1.[O-]C(=O)c1ccc(cc1)c1cc(cc(n1)c1ccc(cc1)C(=O)[O-])c1ccncc1.[Zn] MOFid-v1.UNKNOWN,sql.cat1;ASUWUI_clean | [Zn] | [N]1C=NN=C1.[O-]C(=O)c1ccc(cc1)c1cc(cc(n1)c1ccc(cc1)C(=O)[O-])c1ccncc1 | UNKNOWN,sql | 1 | Zn | 4 | N18,O12 | 0.4 | 3.64 | Zn-咪唑 (ZIF类) | Zn-N4四面体 | 7.16113 | 4.73321 | 7.10699 | 1.15085 | 1085.85 | 943.517 | 0 | 0 | 0.5382 | 0.467654 | 0 | Zn | Zn | Yes | Zn | 1.15085 | 4561.92 | 300 | 14.9953 | 17.5335 | 20.2381 | 4561.915 | 8 | 5 | 152 | 92 | 24 | 24 | 0 | 0 | 8 | 0 | 0 | 0 | 0 | 0 | 0 | 0 | 0 | 0.5066667 | 0.08 | 0.08 | 3.420197 | 29.18903 | 0.575103 | 0.0027259181 | 27.47975 | 0.676653 | 0.006857295 | 27.59778 | 0.40377 | 0.0692984115 | 27.92704 | 0.52968 | 0.3275766766 | 27.63255 | 0.372383 | 0.851961079 | 26.95884 | 0.22916 | 0.607164149 | 27.66325 | 0.527945 | 2.296935 | 28.08697 | 0.273268 | 5.808463 | 33.50129 | 1.204215 | 3.420197 | 29.18903 | 0.575103 | 6.137787 | 33.8232 | 2.562025 | 4.419107 | 31.30151 | 0.276416 | 5.278289 | 32.19476 | 0.832243 | 0.0964350345 | 0.0964350345 | 26.09378 | 0.078595 | 0.4547183182 | 26.04878 | 0.539124 | 0.8445226239 | 26.34055 | 0.517936 | 0.2861265129 | 16.09058 | 0.0034533567 | 16.15136 | 0.090158 | 0.0336025244 | 16.09954 | 0.074142 | 0.1007403641 | 16.12125 | 0.089685 | 0.1614735812 | 16.0713 | 0.096897 | 0.2410154353 | 16.12309 | 0.138311 | 0.2861265129 | 16.09058 | 0.103595 | 0.313830459 | 16.09815 | 0.158605 | 6.84296e-05 | 6.84296 | 27.62695 | 0.07819043 | 3.4197e-06 | 0.34197 | 16.09094 | 3.323762 | 0.851961079 | 27.814 | 29.521 | 27.499 | 26.421 | 27.418 | 27.62695 | 0.7826626675 | 0.7555260445 | 17.7 | 20.01041 | 16.2 | 113.61 | 16.09094 | 16.107 | 16.098 | 0.241 | 0.3138 | 11.536
156 | ATAFIK_clean | ATAFIK_clean | [O-]C(=O)c1cc(C(=O)[O-])c(cc1C(=O)[O-])C(=O)[O-].[Zn] MOFid-v1.UNKNOWN.cat0;ATAFIK_clean | [Zn] | [O-]C(=O)c1cc(C(=O)[O-])c(cc1C(=O)[O-])C(=O)[O-] | UNKNOWN | 0 | Zn | 4 | O32 | 1 | 3.3 | Zn4O 或 Zn桨轮 | 需人工确认 | 6.40025 | 5.70377 | 6.3929 | 1.21508 | 2093.15 | 1722.65 | 0 | 0 | 0.6392 | 0.526057 | 0 | Zn | Zn | Yes | Zn | 1.21508 | 4164.32 | 176 | 11.8105 | 18.7775 | 18.7775 | 4164.317 | 16 | 4 | 80 | 16 | 0 | 64 | 0 | 0 | 16 | 0 | 0 | 0 | 0 | 0 | 0 | 0 | 0 | 0.4545455 | 0 | 0.3636364 | 3.411093 | 23.89023 | 0.28036 | 0.0012291546 | 19.34243 | 0.222652 | 0.0030093096 | 19.37105 | 0.213968 | 0.0298087087 | 19.38329 | 0.056961 | 0.1503779759 | 19.57164 | 0.047908 | 0.4603819831 | 20.02411 | 0.051199 | 0.30516122 | 19.85047 | 0.061364 | 1.656631 | 21.78008 | 0.108355 | 8.526445 | 31.18212 | 0.823616 | 3.411093 | 23.89023 | 0.28036 | 9.20662 | 32.45457 | 2.2531 | 5.571489 | 26.70818 | 0.231948 | 7.543638 | 29.64618 | 0.448948 | 0.0726007903 | 0.0726007903 | 19.64321 | 0.076471 | 0.3625090081 | 19.98817 | 0.104863 | 0.6968910208 | 20.52941 | 0.115925 | 0.3032539111 | 13.12342 | 0.0035452702 | 13.00847 | 0.066271 | 0.0348565828 | 13.0288 | 0.040527 | 0.103868351 | 13.05421 | 0.02559 | 0.1701251174 | 13.07997 | 0.029751 | 0.2551856252 | 13.11689 | 0.029071 | 0.3032539111 | 13.12342 | 0.010257 | 0.3342029034 | 13.09319 | 0.034792 | 2.9492e-05 | 2.9492 | 19.34422 | 0.01016708 | 3.5038e-06 | 0.35038 | 13.00424 | 3.338491967 | 0.4603819831 | 22.37 | 23.957 | 20.197 | 22.957 | 19.815 | 19.34422 | 0.4305732744 | 0.3877811928 | 9 | 8.417147 | 17.837 | 187.38 | 13.00424 | 13.12 | 13.093 | 0.2552 | 0.3342 | 6.34
157 | ATAYAX_clean | ATAYAX_clean | Fc1cc(c2cc(cc(c2)C(=O)[O-])C(=O)[O-])c(c(c1)c1cc(cc(c1)C(=O)[O-])C(=O)[O-])N.[Zn][Zn] MOFid-v1.ssa,sty.cat0;ATAYAX_clean | [Zn][Zn] | Fc1cc(c2cc(cc(c2)C(=O)[O-])C(=O)[O-])c(c(c1)c1cc(cc(c1)C(=O)[O-])C(=O)[O-])N | ssa,sty | 0 | Zn | 4 | O32 | 1 | 2.986 | Zn4O 或 Zn桨轮 | 需人工确认 | 10.41989 | 5.8507 | 10.41891 | 0.781859 | 2402.26 | 3072.5 | 0 | 0 | 0.7182 | 0.91858 | 0 | Zn | Zn | Yes | Zn | 0.781859 | 7213.8 | 264 | 18.557 | 18.557 | 24.189 | 7213.8 | 12 | 6 | 132 | 60 | 6 | 48 | 6 | 0 | 12 | 0 | 0 | 0 | 0 | 0 | 0 | 0 | 0 | 0.5 | 0.02272727 | 0.1818182 | 3.877057 | 21.12655 | 0.236581 | 0.0021969204 | 23.19888 | 0.690346 | 0.0053193441 | 22.9775 | 0.370217 | 0.0542422217 | 23.11398 | 0.268603 | 0.2618456772 | 22.7773 | 0.159525 | 0.7272174435 | 22.57531 | 0.521518 | 0.51063311 | 22.57798 | 0.217446 | 2.13235 | 21.41415 | 0.560502 | 16.34058 | 30.71552 | 0.377157 | 3.877057 | 21.12655 | 0.236581 | 18.05219 | 31.81529 | 1.243885 | 7.211235 | 22.11271 | 0.29462 | 13.49808 | 26.70247 | 0.496852 | 0.1072939848 | 0.1072939848 | 21.45137 | 0.402435 | 0.5225358553 | 21.3459 | 0.412029 | 0.9626798366 | 21.07819 | 0.359605 | 0.4096023722 | 13.04983 | 0.0047268747 | 13.17717 | 0.088091 | 0.0472448279 | 13.11497 | 0.088938 | 0.1407261818 | 13.08607 | 0.132116 | 0.2294181021 | 13.07047 | 0.128561 | 0.3436634815 | 13.00187 | 0.180357 | 0.4096023722 | 13.04983 | 0.187177 | 0.4519970476 | 13.0305 | 0.103291 | 5.38383e-05 | 5.38383 | 23.05617 | 0.03992554 | 4.73081e-06 | 0.473081 | 13.15408 | 3.769763 | 0.7272174435 | 23.864 | 26.17 | 21.962 | 23.459 | 22.644 | 23.05617 | 0.6729752218 | 0.6199234587 | 10.6 | 11.38036 | 17.465 | 127.55 | 13.15408 | 13.026 | 13.03 | 0.3437 | 0.452 | 9.902
158 | ATAYEB_clean | ATAYEB_clean | N[C]1C(=CC(C=C1c1cc(cc(c1)C(=O)[O-])C(=O)[O-])(F)F)c1cc(cc(c1)C(=O)[O-])C(=O)[O-].[Cu][Cu] MOFid-v1.ssa,sty.cat0;ATAYEB_clean | [Cu][Cu] | N[C]1C(=CC(C=C1c1cc(cc(c1)C(=O)[O-])C(=O)[O-])(F)F)c1cc(cc(c1)C(=O)[O-])C(=O)[O-] | ssa,sty | 0 | Cu | 4 | O32 | 1 | 2.659 | Cu桨轮 (paddlewheel) | Cu-Cu ~2.6Å, 4×羧酸 | 10.54748 | 5.75428 | 10.54661 | 0.825883 | 2349.73 | 2845.11 | 0 | 0 | 0.7048 | 0.853389 | 0 | Cu | Cu | Yes | Cu | 0.825883 | 7013.96 | 270 | 18.4347 | 18.4347 | 23.832 | 7013.96 | 12 | 6 | 132 | 60 | 6 | 48 | 12 | 0 | 0 | 12 | 0 | 0 | 0 | 0 | 0 | 0 | 0 | 0.4888889 | 0.02222222 | 0.1777778 | 3.961706 | 21.60671 | 0.285062 | 0.002135626 | 23.01754 | 0.404011 | 0.0053838558 | 22.95088 | 0.249001 | 0.0527169956 | 22.92009 | 0.205794 | 0.2589751076 | 22.85832 | 0.501843 | 0.7199299086 | 22.35448 | 0.427032 | 0.4972694008 | 22.48942 | 0.189359 | 2.128314 | 21.55078 | 0.368629 | 15.15487 | 29.35461 | 0.679047 | 3.961706 | 21.60671 | 0.285062 | 16.73723 | 31.68564 | 0.604988 | 7.246089 | 23.13855 | 0.491893 | 12.54081 | 26.30368 | 0.488857 | 0.1033951134 | 0.1033951134 | 21.58072 | 0.336524 | 0.5073079179 | 21.32999 | 0.280759 | 0.9526862657 | 21.16333 | 0.630557 | 0.3971708913 | 13.16561 | 0.0045382052 | 13.18295 | 0.235237 | 0.0454877584 | 13.2038 | 0.102137 | 0.1352772143 | 13.18555 | 0.155333 | 0.2223935545 | 13.21157 | 0.130409 | 0.3349510767 | 13.21627 | 0.087911 | 0.3971708913 | 13.16561 | 0.108158 | 0.4415872534 | 13.12247 | 0.143645 | 5.24901e-05 | 5.24901 | 22.97861 | 0.04679486 | 4.58988e-06 | 0.458988 | 13.22012 | 3.858311115 | 0.7199299086 | 23.968 | 26.389 | 22.017 | 23.497 | 22.567 | 22.97861 | 0.667212913 | 0.6165347952 | 10.7 | 11.43605 | 17.375 | 128.06 | 13.22012 | 13.191 | 13.122 | 0.335 | 0.4416 | 9.758
159 | ATEYOP_clean | ATEYOP_clean | [Gd].[O-]C(=O)c1ccc(cc1)c1cc(cc(c1)c1ccc(cc1)C(=O)[O-])c1cc(cc(c1)c1ccc(cc1)C(=O)[O-])c1ccc(cc1)C(=O)[O-] MOFid-v1.UNKNOWN.cat0;ATEYOP_clean | [Gd] | [O-]C(=O)c1ccc(cc1)c1cc(cc(c1)c1ccc(cc1)C(=O)[O-])c1cc(cc(c1)c1ccc(cc1)C(=O)[O-])c1ccc(cc1)C(=O)[O-] | UNKNOWN | 0 | Gd | 5 | O40 | 1 | 7.986 | Gd节点 (CN=5) | 需人工确认 | 10.52737 | 8.16815 | 10.52737 | 0.722386 | 2397.76 | 3319.23 | 0 | 0 | 0.744 | 1.02992 | 0 | Gd | Gd | Yes | Gd | 0.722386 | 31868.3 | 1144 | 17.0192 | 57.8205 | 32.3846 | 31868.35 | 24 | 4 | 640 | 352 | 0 | 128 | 0 | 0 | 0 | 0 | 0 | 0 | 0 | 0 | 0 | 0 | 0 | 0.5594406 | 0 | 0.1118881 | 4.454162 | 22.00666 | 0.328081 | 0.0022775402 | 21.29925 | 0.376616 | 0.0056370473 | 21.3819 | 0.199557 | 0.0562063751 | 21.39514 | 0.09765 | 0.2773153194 | 21.37974 | 0.161115 | 0.8108331783 | 21.51714 | 0.489833 | 0.5558099827 | 21.483 | 0.467307 | 2.548638 | 22.03845 | 0.117616 | 17.82763 | 28.33779 | 0.855448 | 4.454162 | 22.00666 | 0.328081 | 19.76633 | 31.09571 | 1.815355 | 7.672975 | 21.6144 | 0.536657 | 14.46428 | 25.45621 | 0.548932 | 0.1239447137 | 0.1239447137 | 20.67435 | 0.069089 | 0.5888153818 | 20.50028 | 0.132917 | 1.130058 | 20.94644 | 0.39212 | 0.477857877 | 12.95924 | 0.0056316375 | 12.9665 | 0.100183 | 0.0567599815 | 12.96356 | 0.0499 | 0.164843061 | 12.91604 | 0.124009 | 0.2767238442 | 12.93674 | 0.092166 | 0.4036205242 | 12.9677 | 0.143255 | 0.477857877 | 12.95924 | 0.088855 | 0.5295849093 | 12.87022 | 0.077054 | 5.57036e-05 | 5.57036 | 21.33413 | 0.01526777 | 5.61422e-06 | 0.561422 | 12.95074 | 4.330217 | 0.8108331783 | 23.258 | 25.038 | 21.544 | 23.19 | 21.46 | 21.33413 | 0.7546268032 | 0.6868884646 | 10 | 9.921877 | 17.52 | 116.08 | 12.95074 | 12.963 | 12.87 | 0.4036 | 0.5296 | 8.383
160 | ATEYUV_clean | ATEYUV_clean | [Ho].[O-]C(=O)c1ccc(cc1)c1cc(cc(c1)c1ccc(cc1)C(=O)[O-])c1cc(cc(c1)c1ccc(cc1)C(=O)[O-])c1ccc(cc1)C(=O)[O-] MOFid-v1.UNKNOWN.cat0;ATEYUV_clean | [Ho] | [O-]C(=O)c1ccc(cc1)c1cc(cc(c1)c1ccc(cc1)C(=O)[O-])c1cc(cc(c1)c1ccc(cc1)C(=O)[O-])c1ccc(cc1)C(=O)[O-] | UNKNOWN | 0 | Ho | 5 | O40 | 1 | 7.902 | Ho节点 (CN=5) | 需人工确认 | 10.25531 | 8.1108 | 10.25531 | 0.751133 | 2430.54 | 3235.83 | 0 | 0 | 0.7324 | 0.975061 | 0 | Ho | Ho | Yes | Ho | 0.751133 | 31056.2 | 1144 | 16.3257 | 59.1677 | 32.1508 | 31056.2 | 24 | 4 | 640 | 352 | 0 | 128 | 0 | 0 | 0 | 0 | 0 | 0 | 0 | 0 | 0 | 0 | 0 | 0.5594406 | 0 | 0.1118881 | 4.816773 | 22.39267 | 0.253144 | 0.002687231 | 22.16615 | 0.445216 | 0.0067376534 | 22.18668 | 0.223615 | 0.0664457908 | 22.20702 | 0.109235 | 0.3323001392 | 22.23312 | 0.236881 | 0.9276695163 | 22.49046 | 0.153226 | 0.6481868137 | 22.40378 | 0.255704 | 2.798899 | 22.81433 | 0.408473 | 17.17894 | 29.08264 | 0.499512 | 4.816773 | 22.39267 | 0.253144 | 18.81202 | 30.67108 | 1.108933 | 7.992683 | 22.27743 | 0.273404 | 14.30389 | 26.23759 | 0.302017 | 0.1378602896 | 0.1378602896 | 21.43677 | 0.108255 | 0.6706901488 | 21.30898 | 0.427657 | 1.226769 | 21.34425 | 0.081894 | 0.5094402717 | 13.29908 | 0.0059279248 | 13.49501 | 0.156696 | 0.0601032138 | 13.41832 | 0.055816 | 0.1763998093 | 13.46816 | 0.075169 | 0.2912780451 | 13.38467 | 0.150435 | 0.4329645246 | 13.35012 | 0.089502 | 0.5094402717 | 13.29908 | 0.197009 | 0.5631546383 | 13.35374 | 0.107204 | 6.61206e-05 | 6.61206 | 22.14771 | 0.02431993 | 6.03357e-06 | 0.603357 | 13.44712 | 4.678912 | 0.9276695163 | 23.762 | 25.879 | 21.818 | 23.588 | 22.376 | 22.14771 | 0.8612237255 | 0.7898092267 | 10.7 | 10.95879 | 17.337 | 104.64 | 13.44712 | 13.325 | 13.354 | 0.433 | 0.5632 | 8.701
161 | ATEZAC_clean | ATEZAC_clean | [Er].[O-]C(=O)c1ccc(cc1)c1cc(cc(c1)c1ccc(cc1)C(=O)[O-])c1cc(cc(c1)c1ccc(cc1)C(=O)[O-])c1ccc(cc1)C(=O)[O-] MOFid-v1.flu,flt.cat0;ATEZAC_clean | [Er] | [O-]C(=O)c1ccc(cc1)c1cc(cc(c1)c1ccc(cc1)C(=O)[O-])c1cc(cc(c1)c1ccc(cc1)C(=O)[O-])c1ccc(cc1)C(=O)[O-] | flu,flt | 0 | Er | 5 | O40 | 1 | 7.83 | Er节点 (CN=5) | 需人工确认 | 10.53968 | 7.74023 | 10.53968 | 0.687634 | 2293.89 | 3335.91 | 0 | 0 | 0.7586 | 1.1032 | 0 | Er | Er | Yes | Er | 0.687634 | 17029.5 | 572 | 32.318 | 29.354 | 18.5232 | 17029.54 | 12 | 4 | 320 | 176 | 0 | 64 | 0 | 0 | 0 | 0 | 0 | 0 | 0 | 0 | 0 | 0 | 0 | 0.5594406 | 0 | 0.1118881 | 3.227593 | 19.82986 | 0.098827 | 0.0012762511 | 19.30977 | 0.617474 | 0.0032048083 | 19.51691 | 0.137328 | 0.0327854723 | 19.22172 | 0.33139 | 0.1639982646 | 19.34857 | 0.323166 | 0.497496854 | 19.47052 | 0.181328 | 0.3350797227 | 19.36621 | 0.155924 | 1.578226 | 19.77055 | 0.424114 | 19.26624 | 29.16869 | 0.622593 | 3.227593 | 19.82986 | 0.098827 | 21.58907 | 31.49404 | 0.481303 | 6.338012 | 20.51528 | 0.45467 | 14.7146 | 24.23478 | 0.458643 | 0.0841297626 | 0.0841297626 | 18.29128 | 0.167901 | 0.4165577191 | 18.50219 | 0.141275 | 0.8105222489 | 18.6602 | 0.221909 | 0.3740940094 | 11.45481 | 0.0043782503 | 11.65477 | 0.276506 | 0.0432649118 | 11.47863 | 0.094813 | 0.1277491886 | 11.49007 | 0.079576 | 0.2137685118 | 11.48147 | 0.084766 | 0.3113733588 | 11.46132 | 0.111088 | 0.3740940094 | 11.45481 | 0.108272 | 0.4114278988 | 11.51079 | 0.143036 | 3.28865e-05 | 3.28865 | 19.30502 | 0.02853148 | 4.29881e-06 | 0.429881 | 11.51368 | 3.143463 | 0.497496854 | 21.342 | 23.147 | 19.455 | 21.425 | 19.395 | 19.30502 | 0.4647113817 | 0.4133670914 | 8 | 7.65014 | 18.517 | 176.62 | 11.51368 | 11.458 | 11.511 | 0.3114 | 0.4114 | 7.791
162 | ATEZEG_clean | ATEZEG_clean | [O-]C(=O)c1ccc(cc1)C1=CC(=C[C]=C1)c1cc(cc(c1)c1ccc(cc1)C(=O)[O-])c1ccc(cc1)C(=O)[O-].[O-]C(=O)c1ccc(cc1)C1=C[C]=CC(=C1)c1cc(cc(c1)c1ccc(cc1)C(=O)[O-])c1ccc(cc1)C(=O)[O-].[Yb] MOFid-v1.ant.cat0;ATEZEG_clean | [Yb] | [O-]C(=O)c1ccc(cc1)C1=CC(=C[C]=C1)c1cc(cc(c1)c1ccc(cc1)C(=O)[O-])c1ccc(cc1)C(=O)[O-].[O-]C(=O)c1ccc(cc1)C1=C[C]=CC(=C1)c1cc(cc(c1)c1ccc(cc1)C(=O)[O-])c1ccc(cc1)C(=O)[O-] | ant | 0 | Yb | 5 | O40 | 1 | 7.605 | Yb节点 (CN=5) | 需人工确认 | 10.12518 | 7.5272 | 10.12318 | 0.775574 | 2361.78 | 3045.2 | 0 | 0 | 0.7158 | 0.922929 | 0 | Yb | Yb | Yes | Yb | 0.775574 | 16139.1 | 636 | 32.485 | 29.089 | 17.629 | 16139.1 | 12 | 4 | 352 | 208 | 0 | 64 | 0 | 0 | 0 | 0 | 0 | 0 | 0 | 0 | 0 | 0 | 0 | 0.5534591 | 0 | 0.1006289 | 5.306659 | 22.79786 | 0.54823 | 0.0025769965 | 22.15391 | 0.1372 | 0.0066829446 | 22.22419 | 0.299747 | 0.065134664 | 22.17718 | 0.201642 | 0.3264162381 | 22.37319 | 0.160942 | 0.9690634425 | 22.67882 | 0.276592 | 0.6655914279 | 22.53606 | 0.206736 | 2.97869 | 23.07521 | 0.495232 | 17.51414 | 31.54864 | 0.754104 | 5.306659 | 22.79786 | 0.54823 | 18.99803 | 32.55339 | 0.85252 | 9.400399 | 23.38988 | 0.331885 | 15.24814 | 28.4935 | 0.567311 | 0.132826425 | 0.132826425 | 21.06503 | 0.119533 | 0.6622880965 | 21.24965 | 0.409595 | 1.273703 | 21.59898 | 0.37859 | 0.5015093853 | 13.04029 | 0.0059433432 | 13.2628 | 0.129376 | 0.0578281991 | 13.15896 | 0.135358 | 0.1732524355 | 13.12708 | 0.136723 | 0.285459572 | 13.14774 | 0.102301 | 0.4270020159 | 13.13553 | 0.087021 | 0.5015093853 | 13.04029 | 0.107231 | 0.5535169553 | 13.10489 | 0.076851 | 6.51075e-05 | 6.51075 | 22.13631 | 0.01197221 | 5.8941e-06 | 0.58941 | 13.19112 | 5.173833 | 0.9690634425 | 24.06 | 26.091 | 22.363 | 23.725 | 22.529 | 22.13631 | 0.9039287785 | 0.8362370175 | 11.3 | 11.04622 | 17.066 | 100.2 | 13.19112 | 13.088 | 13.105 | 0.427 | 0.5535 | 8.945
163 | ATEZIK_clean | ATEZIK_clean | [Lu].[O-]C(=O)c1ccc(cc1)C1=CC(=C[C]=C1)c1cc(cc(c1)c1ccc(cc1)C(=O)[O-])c1ccc(cc1)C(=O)[O-].[O-]C(=O)c1ccc(cc1)C1=C[C]=CC(=C1)c1cc(cc(c1)c1ccc(cc1)C(=O)[O-])c1ccc(cc1)C(=O)[O-] MOFid-v1.ant.cat0;ATEZIK_clean | [Lu] | [O-]C(=O)c1ccc(cc1)C1=CC(=C[C]=C1)c1cc(cc(c1)c1ccc(cc1)C(=O)[O-])c1ccc(cc1)C(=O)[O-].[O-]C(=O)c1ccc(cc1)C1=C[C]=CC(=C1)c1cc(cc(c1)c1ccc(cc1)C(=O)[O-])c1ccc(cc1)C(=O)[O-] | ant | 0 | Lu | 5 | O40 | 1 | 7.796 | Lu节点 (CN=5) | 需人工确认 | 10.39835 | 7.60488 | 10.39835 | 0.744295 | 2329.14 | 3129.33 | 0 | 0 | 0.7298 | 0.980525 | 0 | Lu | Lu | Yes | Lu | 0.744295 | 16868.9 | 636 | 32.301 | 28.825 | 18.692 | 16868.93 | 12 | 4 | 352 | 208 | 0 | 64 | 0 | 0 | 0 | 0 | 0 | 0 | 0 | 0 | 0 | 0 | 0 | 0.5534591 | 0 | 0.1006289 | 4.700222 | 22.33444 | 0.428799 | 0.0020169308 | 20.86619 | 0.482085 | 0.0047216019 | 21.06947 | 0.51146 | 0.049408191 | 21.081 | 0.281359 | 0.2495736908 | 21.28555 | 0.271557 | 0.7401904471 | 21.39503 | 0.204739 | 0.4831342738 | 21.35574 | 0.54673 | 2.421074 | 22.0803 | 0.233553 | 18.5837 | 31.05291 | 0.901001 | 4.700222 | 22.33444 | 0.428799 | 20.32687 | 32.60274 | 0.838221 | 8.773031 | 23.03525 | 0.477978 | 15.87016 | 27.88142 | 0.71484 | 0.1119561899 | 0.1119561899 | 20.0682 | 0.178069 | 0.5508601639 | 20.15531 | 0.178413 | 1.085876 | 20.34915 | 0.291706 | 0.4428287229 | 12.43278 | 0.0050687785 | 12.39728 | 0.309394 | 0.0517822177 | 12.3831 | 0.061189 | 0.151577307 | 12.44441 | 0.114129 | 0.2517394115 | 12.41292 | 0.039311 | 0.3746068662 | 12.38805 | 0.099524 | 0.4428287229 | 12.43278 | 0.160581 | 0.4911325616 | 12.43743 | 0.109211 | 4.88609e-05 | 4.88609 | 21.00776 | 0.04644157 | 5.1431e-06 | 0.51431 | 12.42872 | 4.588266 | 0.7401904471 | 22.839 | 24.902 | 20.792 | 22.824 | 21.345 | 21.00776 | 0.6907822561 | 0.6282342572 | 9.9 | 9.500282 | 17.574 | 124.78 | 12.42872 | 12.41 | 12.437 | 0.3746 | 0.4911 | 8.579
164 | ATIJUJ_manual | ATIJUJ_manual | [Co].[O]P(=O)([C]N1CC[C](CC1)[C]1CCN(CC1)[C]P(=O)(O)[O])O MOFid-v1.UNKNOWN.cat0;ATIJUJ_manual | [Co] | [O]P(=O)([C]N1CC[C](CC1)[C]1CCN(CC1)[C]P(=O)(O)[O])O | UNKNOWN | 0 | Co | 5 | O24,N6 | 0.8 | 3.199 | Co节点 (CN=5) | 需人工确认 | 17.44029 | 16.95439 | 17.44029 | 0.753394 | 1262.36 | 1675.56 | 0 | 0 | 0.7098 | 0.942136 | 0 | Co | Co | Yes | Co | 0.753394 | 3081.95 | 126 | 6.2631 | 23.9283 | 23.9283 | 3081.947 | 6 | 6 | 36 | 54 | 6 | 18 | 0 | 0 | 0 | 0 | 0 | 6 | 0 | 0 | 0 | 0 | 0 | 0.2857143 | 0.04761905 | 0.1428571 | 0.4907720843 | 15.11824 | 0.10596 | 0.0001930935 | 15.6016 | 1.231558 | 0.0004702184 | 14.8684 | 1.187423 | 0.0050007633 | 15.00962 | 0.355648 | 0.0244191723 | 15.04599 | 0.262345 | 0.0728856333 | 14.93393 | 0.242615 | 0.0487882834 | 14.96631 | 0.242891 | 0.245150039 | 15.07179 | 0.223719 | 5.942146 | 17.0219 | 0.407777 | 0.4907720843 | 15.11824 | 0.10596 | 13.12998 | 21.35023 | 0.60117 | 0.9871742735 | 14.94489 | 0.361578 | 2.708286 | 15.85 | 0.378098 | 0.0171674398 | 0.0171674398 | 13.81729 | 0.251039 | 0.0851703113 | 13.85323 | 0.121695 | 0.1735659988 | 13.79945 | 0.269509 | 0.1126897066 | 8.82784 | 0.001246168 | 8.68673 | 0.26848 | 0.0128407157 | 8.76474 | 0.14507 | 0.0374798001 | 8.83548 | 0.081157 | 0.0626910132 | 8.79972 | 0.061768 | 0.0935984837 | 8.90423 | 0.091278 | 0.1126897066 | 8.82784 | 0.094878 | 0.1256341207 | 8.792 | 0.118401 | 4.87899e-06 | 0.487899 | 14.94949 | 0.04828456 | 1.26531e-06 | 0.126531 | 8.820066 | 0.4736046445 | 0.0728856333 | 16.631 | 17.908 | 15.471 | 16.514 | 14.982 | 14.94949 | 0.06788487 | 0.0557181935 | 3.9 | 3.855964 | 24.639 | 1181.57 | 8.820066 | 8.866 | 8.792 | 0.0936 | 0.1256 | 6.129
165 | ATIXAE_clean | ATIXAE_clean | [O-]C(=O)c1ccc(cc1)C1=NC(=[N]=C([N]1)c1ccc(cc1)C(=O)[O-])c1ccc(cc1)C(=O)[O-].[Tb] MOFid-v1.ths.cat1;ATIXAE_clean | [Tb] | [O-]C(=O)c1ccc(cc1)C1=NC(=[N]=C([N]1)c1ccc(cc1)C(=O)[O-])c1ccc(cc1)C(=O)[O-] | ths | 1 | Tb | 6 | O24 | 1 | 8 | Tb单核八面体 |  | 6.03489 | 5.11879 | 6.02804 | 1.08037 | 1988.86 | 1840.92 | 0 | 0 | 0.5946 | 0.550369 | 0 | Tb | Tb | Yes | Tb | 1.08037 | 3672.24 | 184 | 8.3219 | 15.4318 | 28.647 | 3672.239 | 4 | 5 | 96 | 48 | 12 | 24 | 0 | 0 | 0 | 0 | 0 | 0 | 0 | 0 | 0 | 0 | 0 | 0.5217391 | 0.06521739 | 0.1304348 | 3.057949 | 24.03745 | 0.216625 | 0.0014021551 | 22.04018 | 0.210958 | 0.0036649614 | 22.08525 | 0.168619 | 0.0357863465 | 22.05179 | 0.149709 | 0.1800225884 | 22.21383 | 0.124429 | 0.5271239901 | 22.34681 | 0.112998 | 0.3624544768 | 22.29001 | 0.136279 | 1.665956 | 23.04155 | 0.182781 | 7.857659 | 30.44828 | 1.061848 | 3.057949 | 24.03745 | 0.216625 | 8.567434 | 31.35437 | 0.787517 | 4.996538 | 26.02457 | 0.380905 | 6.934151 | 28.6631 | 0.469469 | 0.0740787837 | 0.0740787837 | 21.9188 | 0.084529 | 0.356272961 | 22.01279 | 0.185527 | 0.6990789547 | 22.28505 | 0.206059 | 0.2842450907 | 14.25682 | 0.0031600809 | 14.28517 | 0.166667 | 0.0328276946 | 14.29177 | 0.041656 | 0.0976538243 | 14.21854 | 0.016057 | 0.16180242 | 14.23367 | 0.052835 | 0.2400405817 | 14.23873 | 0.029697 | 0.2842450907 | 14.25682 | 0.05032 | 0.3139388641 | 14.27016 | 0.062212 | 3.6389e-05 | 3.6389 | 22.08601 | 0.01432118 | 3.29875e-06 | 0.329875 | 14.23702 | 2.98387 | 0.5271239901 | 24.093 | 25.949 | 22.595 | 23.735 | 22.284 | 22.08601 | 0.4913376436 | 0.4530452064 | 11 | 11.03115 | 17.193 | 165.73 | 14.23702 | 14.248 | 14.27 | 0.24 | 0.3139 | 7.849
166 | ATOGEV_clean | ATOGEV_clean | MOFid数据库中无此结构 |  |  |  |  | Zn | 4 | O32 | 1 | 4.121 | Zn单核四面体 |  | 5.55487 | 4.3075 | 5.55487 | 1.61783 | 1414.83 | 874.522 | 0 | 0 | 0.6026 | 0.372475 | 0 | Zn | Zn | No |  | 1.61783 | 2118.84 | 92 | 9.9144 | 14.4414 | 14.9785 | 2118.843 | 12 | 4 | 0 | 16 | 0 | 48 | 0 | 0 | 12 | 0 | 0 | 0 | 0 | 0 | 0 | 0 | 0 | 0 | 0 | 0.5217391 | 1.849358 | 24.76135 | 0.316901 | 0.0009727548 | 21.83745 | 0.385201 | 0.002458123 | 21.8436 | 0.120062 | 0.0249081726 | 21.98112 | 0.077188 | 0.1226195715 | 22.11066 | 0.034879 | 0.3614510458 | 22.4973 | 0.075115 | 0.2467971652 | 22.28832 | 0.152498 | 1.065610454 | 23.64867 | 0.208578 | 4.174066441 | 28.56707 | 1.040208 | 1.849358 | 24.76135 | 0.316901 | 4.61756 | 29.20846 | 0.620848 | 2.717465 | 26.2237 | 0.210555 | 3.655526 | 27.86561 | 0.514324 | 0.0498809265 | 0.0498809265 | 22.16784 | 0.078264 | 0.2401654803 | 22.39699 | 0.087351 | 0.4714147147 | 22.67261 | 0.168825 | 0.1999717381 | 14.69103 | 0.0023128153 | 14.59415 | 0.131774 | 0.0236145299 | 14.6287 | 0.043274 | 0.0692653859 | 14.65812 | 0.018263 | 0.1149222963 | 14.66509 | 0.038854 | 0.1691140198 | 14.67558 | 0.032666 | 0.1999717381 | 14.69103 | 0.009035 | 0.2225993861 | 14.70903 | 0.079823 | 2.48006e-05 | 2.48006 | 21.90013 | 0.02220373 | 2.35734e-06 | 0.235734 | 14.61011 | 1.799477 | 0.3614510458 | 24.2 | 26.169 | 22.782 | 23.649 | 22.299 | 21.90013 | 0.3365428732 | 0.3115701193 | 10.7 | 10.52059 | 17.32 | 230.86 | 14.61011 | 14.683 | 14.709 | 0.1691 | 0.2226 | 7.29
167 | ATOWIQ_clean | ATOWIQ_clean | CC1=NN=C([N]1)C.[O-]C(=O)c1ccc(cc1)C(=O)O.[Zn].[Zn][Zn] MOFid-v1.ERROR.cat0;ATOWIQ_clean | [Zn].[Zn][Zn] | CC1=NN=C([N]1)C.[O-]C(=O)c1ccc(cc1)C(=O)O | ERROR | 0 | Zn | 4 | O12,N6 | 0.67 | 3.017 | Zn单核四面体 |  | 9.54888 | 7.69493 | 9.54888 | 0.866747 | 1781.33 | 2055.19 | 0 | 0 | 0.6812 | 0.785928 | 0 | Zn | Zn | Yes | Zn | 0.866747 | 2134.77 | 98 | 13.8224 | 13.8224 | 14.376 | 2134.775 | 4 | 5 | 40 | 32 | 6 | 16 | 0 | 0 | 4 | 0 | 0 | 0 | 0 | 0 | 0 | 0 | 0 | 0.4081633 | 0.06122449 | 0.1632653 | 3.319089 | 21.63885 | 0.243968 | 0.0010436253 | 19.06216 | 0.309006 | 0.0025425903 | 19.4093 | 0.225195 | 0.0257865187 | 19.16893 | 0.153792 | 0.1309982403 | 19.19063 | 0.165 | 0.4104073098 | 19.49516 | 0.359849 | 0.2661327598 | 19.29445 | 0.06238 | 1.443116 | 19.99613 | 0.125989 | 13.03297 | 30.9646 | 1.045351 | 3.319089 | 21.63885 | 0.243968 | 14.17949 | 32.69846 | 1.136426 | 7.043942294 | 24.57105 | 0.292625 | 11.23252 | 29.13014 | 0.655202 | 0.0676661383 | 0.0676661383 | 18.63351 | 0.095533 | 0.3366140275 | 18.78093 | 0.168737 | 0.6667685462 | 18.99659 | 0.278368 | 0.30683747 | 12.09464 | 0.0033884586 | 12.00106 | 0.082366 | 0.0346573337 | 12.08035 | 0.060342 | 0.1036180327 | 12.04478 | 0.034791 | 0.1730224386 | 12.07512 | 0.092115 | 0.2544783901 | 12.08536 | 0.057277 | 0.30683747 | 12.09464 | 0.0758 | 0.3414931419 | 12.11818 | 0.086838 | 2.62906e-05 | 2.62906 | 19.20119 | 0.04062736 | 3.45962e-06 | 0.345962 | 12.04472 | 3.251423 | 0.4104073098 | 21.547 | 22.996 | 19.529 | 22.115 | 19.327 | 19.20119 | 0.3846207911 | 0.3427411715 | 8.1 | 7.599274 | 18.433 | 208.94 | 12.04472 | 12.09 | 12.118 | 0.2545 | 0.3415 | 7.156
168 | ATOWOW_clean | ATOWOW_clean | CC1=NN=C([N]1)C.[O-]C(=O)c1ccc(cc1)C(=O)O.[Zn].[Zn][Zn] MOFid-v1.ERROR.cat0;ATOWOW_clean | [Zn].[Zn][Zn] | CC1=NN=C([N]1)C.[O-]C(=O)c1ccc(cc1)C(=O)O | ERROR | 0 | Zn | 5 | O12,N6 | 0.67 | 3.024 | Zn节点 (CN=5) | 需人工确认 | 9.60606 | 7.73922 | 9.60387 | 0.865497 | 1776.39 | 2052.45 | 0 | 0 | 0.6816 | 0.787524 | 0 | Zn | Zn | Yes | Zn | 0.865497 | 2137.86 | 98 | 14.0599 | 14.0599 | 14.35 | 2137.857 | 4 | 5 | 40 | 32 | 6 | 16 | 0 | 0 | 4 | 0 | 0 | 0 | 0 | 0 | 0 | 0 | 0 | 0.4081633 | 0.06122449 | 0.1632653 | 3.155261 | 21.22686 | 0.179057 | 0.0009405922 | 18.82134 | 0.419028 | 0.0024462045 | 18.689 | 0.254872 | 0.0244454269 | 18.69899 | 0.086618 | 0.1252267265 | 18.81311 | 0.142694 | 0.3834026744 | 18.99042 | 0.261697 | 0.2481850636 | 18.78237 | 0.048311 | 1.375237235 | 19.81185 | 0.272886 | 13.06988 | 31.68696 | 0.965766 | 3.155261 | 21.22686 | 0.179057 | 14.24301 | 33.2052 | 1.468155 | 7.028928 | 24.36886 | 0.274343 | 11.34241 | 29.28035 | 0.388798 | 0.0641297774 | 0.0641297774 | 18.34232 | 0.100392 | 0.3238478977 | 18.54104 | 0.290571 | 0.6413426432 | 18.76271 | 0.063545 | 0.2961203689 | 11.88269 | 0.0033336184 | 11.81611 | 0.076382 | 0.0333594494 | 11.87839 | 0.044986 | 0.1007081793 | 11.78848 | 0.094753 | 0.1638824081 | 11.88609 | 0.08773 | 0.2463088647 | 11.87667 | 0.08501 | 0.2961203689 | 11.88269 | 0.12329 | 0.3316335418 | 11.9255 | 0.113559 | 2.43664e-05 | 2.43664 | 18.68334 | 0.0200896 | 3.3526e-06 | 0.33526 | 11.82156 | 3.091132 | 0.3834026744 | 21.38 | 23.092 | 19.13 | 21.918 | 18.862 | 18.68334 | 0.3589572475 | 0.319272897 | 7.8 | 7.267911 | 18.601 | 222.42 | 11.82156 | 11.88 | 11.926 | 0.2463 | 0.3316 | 6.862
169 | ATUXIY_clean | ATUXIY_clean | O1C2C1O2.[Eu].[O-]C(=O)c1cc(ccc1C(=O)[O-])Oc1cc(cc(c1)C(=O)[O-])C(=O)[O-] MOFid-v1.tfz-d.cat0;ATUXIY_clean | [Eu] | O1C2C1O2.[O-]C(=O)c1cc(ccc1C(=O)[O-])Oc1cc(cc(c1)C(=O)[O-])C(=O)[O-] | tfz-d | 0 | Eu | 8 | O64 | 1 | 6.777 | Eu稀土高配位节点 | CN=8 | 5.42434 | 3.78722 | 5.41357 | 1.56042 | 1520.84 | 974.637 | 0 | 0 | 0.5342 | 0.342345 | 0 | Eu | Eu | Yes | Eu | 1.56042 | 5101 | 284 | 23.0599 | 11.005 | 20.9497 | 5100.998 | 12 | 4 | 136 | 56 | 0 | 80 | 0 | 0 | 0 | 0 | 0 | 0 | 0 | 0 | 0 | 0 | 0 | 0.4788732 | 0 | 0.2816901 | 3.626188471 | 31.42238 | 0.620562 | 0.0033474641 | 25.54155 | 0.178364 | 0.0080648589 | 25.4895 | 0.168909 | 0.0811171121 | 25.55443 | 0.158758 | 0.3920818332 | 25.96805 | 0.229546 | 1.141066 | 27.0832 | 0.117352 | 0.7822017796 | 26.61777 | 0.246202 | 2.709347 | 29.46351 | 0.112315 | 5.22227 | 32.79943 | 1.417485 | 3.626188471 | 31.42238 | 0.620562 | 5.502858 | 33.86843 | 2.36223 | 4.27658 | 31.92512 | 0.466169 | 4.89152 | 33.7158 | 1.948687 | 0.1276843271 | 0.1276843271 | 25.63326 | 0.118483 | 0.5850612675 | 26.24267 | 0.188387 | 1.085703 | 27.074 | 0.192394 | 0.3910995859 | 16.90285 | 0.0049990303 | 16.72993 | 0.101787 | 0.0493574927 | 16.73452 | 0.066955 | 0.1435324093 | 16.84068 | 0.041641 | 0.2364947286 | 16.83567 | 0.071913 | 0.3380790931 | 16.82831 | 0.114519 | 0.3910995859 | 16.90285 | 0.052466 | 0.4362003839 | 16.85625 | 0.102444 | 8.12566e-05 | 8.12566 | 25.45881 | 0.01527397 | 4.94856e-06 | 0.494856 | 16.73933 | 3.498504 | 1.141066 | 27.586 | 28.526 | 27.117 | 27.116 | 26.556 | 25.45881 | 1.059949 | 1.013382 | 16.9 | 16.42025 | 16.133 | 90.5 | 16.73933 | 16.866 | 16.856 | 0.3381 | 0.4362 | 8.719
170 | ATUZEW_clean | ATUZEW_clean | [Cu][Cu].[O-]C(=O)C1=C[C]=CC(=C1)C(=O)[O-] MOFid-v1.kgm.cat2;ATUZEW_clean | [Cu][Cu] | [O-]C(=O)C1=C[C]=CC(=C1)C(=O)[O-] | kgm | 2 | Cu | 4 | O32 | 1 | 8.051 | Cu单核四面体 |  | 10.5847 | 3.84767 | 10.5847 | 0.968927 | 2122.87 | 2190.95 | 0 | 0 | 0.6504 | 0.671258 | 0 | Cu | Cu | Yes | Cu | 0.968927 | 11559.7 | 486 | 18.6923 | 18.6923 | 38.2023 | 11559.68 | 18 | 4 | 270 | 54 | 0 | 144 | 0 | 0 | 0 | 18 | 0 | 0 | 0 | 0 | 0 | 0 | 0 | 0.5555556 | 0 | 0.2962963 | 3.881818 | 24.10371 | 0.423027 | 0.0055132856 | 27.23299 | 0.181316 | 0.0135024533 | 27.20391 | 0.249744 | 0.1273151997 | 27.08577 | 0.184866 | 0.5285804634 | 26.99176 | 0.319422 | 1.156407 | 26.94036 | 0.245418 | 0.8770534696 | 26.83498 | 0.304382 | 2.520335 | 25.66695 | 0.898682 | 11.38993 | 28.56357 | 0.679766 | 3.881818 | 24.10371 | 0.423027 | 12.56379 | 30.17959 | 1.146391 | 5.971956 | 24.55147 | 0.800527 | 9.504434 | 26.11578 | 0.731193 | 0.1830540536 | 0.1830540536 | 26.28756 | 0.153635 | 0.694848184 | 25.68892 | 0.209529 | 1.161241 | 25.01552 | 0.31797 | 0.4604177216 | 15.70994 | 0.0060711004 | 16.49655 | 0.25514 | 0.0618488715 | 16.46383 | 0.093562 | 0.1772201635 | 16.20505 | 0.097655 | 0.2800804669 | 16.05637 | 0.145842 | 0.4000291758 | 15.89456 | 0.107215 | 0.4604177216 | 15.70994 | 0.224855 | 0.5121944227 | 15.69469 | 0.164552 | 0.000139811 | 13.9811 | 27.23008 | 0.01636247 | 6.31168e-06 | 0.631168 | 16.50509 | 3.698764 | 1.156407 | 27.415 | 28.768 | 27.285 | 26.192 | 26.922 | 27.23008 | 1.029092 | 0.9733534265 | 14.5 | 22.15115 | 16.875 | 93.73 | 16.50509 | 15.802 | 15.695 | 0.4 | 0.5122 | 10.725
171 | AVAKAL_clean | AVAKAL_clean | [Cu][Cu].[O-]C(=O)c1ccc(cc1)c1ccc(cc1)N(c1ccc(cc1)c1ccc(cc1)C(=O)[O-])c1ccc(cc1)c1ccc(cc1)C(=O)[O-] MOFid-v1.pto.cat0;AVAKAL_clean | [Cu][Cu] | [O-]C(=O)c1ccc(cc1)c1ccc(cc1)N(c1ccc(cc1)c1ccc(cc1)C(=O)[O-])c1ccc(cc1)c1ccc(cc1)C(=O)[O-] | pto | 0 | Cu | 4 | O32 | 1 | 2.641 | Cu桨轮 (paddlewheel) | Cu-Cu ~2.6Å, 4×羧酸 | 26.25291 | 12.57512 | 26.25291 | 0.207415 | 1259.45 | 6072.13 | 0 | 0 | 0.913 | 4.40181 | 0 | Cu | Cu | Yes | Cu | 0.207415 | 44701.1 | 572 | 35.49 | 35.49 | 35.49 | 44701.08 | 12 | 5 | 312 | 192 | 8 | 48 | 0 | 0 | 0 | 12 | 0 | 0 | 0 | 0 | 0 | 0 | 0 | 0.5454545 | 0.01398601 | 0.08391608 | 1.061583 | 11.09908 | 0.086339 | 0.0003223812 | 11.10302 | 1.436408 | 0.0009402786 | 10.55882 | 1.290047 | 0.010808726 | 10.94549 | 0.257807 | 0.0529690257 | 10.91934 | 0.243262 | 0.1574115865 | 10.94548 | 0.064198 | 0.1042903252 | 11.05653 | 0.168625 | 0.5265470402 | 11.06831 | 0.191839 | 12.9286 | 12.48405 | 0.260004 | 1.061583 | 11.09908 | 0.086339 | 40.74736 | 15.59334 | 0.41363 | 2.134352 | 11.37234 | 0.234276 | 5.574141 | 11.70324 | 0.390712 | 0.0490556759 | 0.0490556759 | 10.03686 | 0.236787 | 0.2473828124 | 10.07676 | 0.149034 | 0.4882194949 | 10.04927 | 0.112245 | 0.3590073103 | 6.25744 | 0.0039939451 | 6.26307 | 0.504895 | 0.0392678238 | 6.21047 | 0.174658 | 0.1201676003 | 6.20028 | 0.100665 | 0.1993480104 | 6.22227 | 0.090868 | 0.3028950677 | 6.22952 | 0.073447 | 0.3590073103 | 6.25744 | 0.077794 | 0.4035854692 | 6.19406 | 0.047807 | 1.04041e-05 | 1.04041 | 10.93806 | 0.02058734 | 4.02368e-06 | 0.402368 | 6.185575 | 1.012528 | 0.1574115865 | 11.859 | 11.658 | 12.599 | 11.321 | 10.974 | 10.93806 | 0.1466028605 | 0.1083559106 | 2.6 | 2.585718 | 30.603 | 610.87 | 6.185575 | 6.243 | 6.194 | 0.3029 | 0.4036 | 4.752
172 | AVAKEP_clean | AVAKEP_clean | [Cu][Cu].[O-]C(=O)c1ccc(cc1)c1cc2c3c(c1)C(C)(C)c1c4N3c3c(C2(C)C)cc(cc3C(c4cc(c1)c1ccc(cc1)C(=O)[O-])(C)C)c1ccc(cc1)C(=O)[O-] MOFid-v1.pto.cat0;AVAKEP_clean | [Cu][Cu] | [O-]C(=O)c1ccc(cc1)c1cc2c3c(c1)C(C)(C)c1c4N3c3c(C2(C)C)cc(cc3C(c4cc(c1)c1ccc(cc1)C(=O)[O-])(C)C)c1ccc(cc1)C(=O)[O-] | pto | 0 | Cu | 4 | O32 | 1 | 2.671 | Cu桨轮 (paddlewheel) | Cu-Cu ~2.6Å, 4×羧酸 | 25.17564 | 12.49369 | 25.17564 | 0.244994 | 1420.93 | 5799.87 | 0 | 0 | 0.8902 | 3.63356 | 0 | Cu | Cu | Yes | Cu | 0.244994 | 44361.9 | 740 | 35.4 | 35.4 | 35.4 | 44361.864 | 12 | 5 | 384 | 288 | 8 | 48 | 0 | 0 | 0 | 12 | 0 | 0 | 0 | 0 | 0 | 0 | 0 | 0.5189189 | 0.01081081 | 0.06486486 | 1.499017 | 14.30377 | 0.303084 | 0.0006340731 | 14.92324 | 1.629378 | 0.0013750982 | 14.58271 | 1.243957 | 0.0151642775 | 14.17739 | 0.409399 | 0.0736441487 | 14.18483 | 0.265455 | 0.2195038717 | 14.34133 | 0.319189 | 0.1499391811 | 14.16292 | 0.329673 | 0.7368922131 | 14.33574 | 0.518176 | 16.02282 | 14.37216 | 0.318333 | 1.499017 | 14.30377 | 0.303084 | 47.94877 | 18.14151 | 0.489946 | 2.976828 | 14.14447 | 0.662837 | 7.522528 | 13.96388 | 0.606974 | 0.0561651225 | 0.0561651225 | 12.46747 | 0.154357 | 0.2788011623 | 12.61612 | 0.221112 | 0.5665862997 | 12.50502 | 0.237927 | 0.3699778132 | 7.39212 | 0.0043391988 | 7.36413 | 0.416822 | 0.040649431 | 7.38819 | 0.141226 | 0.1240262192 | 7.44346 | 0.102026 | 0.2098247082 | 7.36131 | 0.135673 | 0.307013594 | 7.42725 | 0.115746 | 0.3699778132 | 7.39212 | 0.120584 | 0.4157380259 | 7.31259 | 0.105074 | 1.48805e-05 | 1.48805 | 14.25107 | 0.03210401 | 4.14217e-06 | 0.414217 | 7.401164 | 1.442852356 | 0.2195038717 | 15.357 | 16.247 | 14.75 | 15.075 | 14.23 | 14.25107 | 0.2043395942 | 0.1633387492 | 3.6 | 3.592441 | 25.691 | 412.15 | 7.401164 | 7.41 | 7.313 | 0.307 | 0.4157 | 6.85
173 | AVELOD_clean | AVELOD_clean | [Cu].[O-]C(=O)C([NH])C.n1ccc(cc1)C=Cc1ccncc1 MOFid-v1.tsi.cat0;AVELOD_clean | [Cu] | [O-]C(=O)C([NH])C.n1ccc(cc1)C=Cc1ccncc1 | tsi | 0 | Cu | 5 | N24,O16 | 0.4 | 5.318 | Cu节点 (CN=5) | 需人工确认 | 8.08398 | 4.98141 | 8.08398 | 0.915242 | 1686.35 | 1842.51 | 0 | 0 | 0.6036 | 0.659498 | 0 | Cu | Cu | Yes | Cu | 0.915242 | 4831.16 | 288 | 13.7561 | 13.7561 | 25.5306 | 4831.163 | 8 | 5 | 120 | 120 | 24 | 16 | 0 | 0 | 0 | 8 | 0 | 0 | 0 | 0 | 0 | 0 | 0 | 0.4166667 | 0.08333333 | 0.05555556 | 3.95791 | 24.68404 | 0.358676 | 0.001511589 | 21.16333 | 0.365891 | 0.0036404884 | 21.10092 | 0.332516 | 0.0347078669 | 21.03369 | 0.242623 | 0.1741660338 | 21.28975 | 0.207576 | 0.5434702249 | 21.5422 | 0.111789 | 0.3539042916 | 21.42609 | 0.154272 | 1.923131 | 22.90399 | 0.304635 | 9.708685 | 32.23942 | 1.530156 | 3.95791 | 24.68404 | 0.358676 | 10.40464 | 32.34268 | 1.597984 | 6.547934 | 27.82522 | 0.310397 | 8.746357 | 31.09352 | 0.450886 | 0.0766732387 | 0.0766732387 | 20.75291 | 0.141023 | 0.3829202279 | 21.10027 | 0.160738 | 0.7625191851 | 21.24039 | 0.144797 | 0.3319040997 | 13.94759 | 0.0038540825 | 14.01048 | 0.173434 | 0.0384375484 | 13.91927 | 0.189093 | 0.1151788556 | 14.0092 | 0.089788 | 0.1897584028 | 13.98435 | 0.0907 | 0.2821319811 | 14.03747 | 0.065815 | 0.3319040997 | 13.94759 | 0.184983 | 0.3750477598 | 14.00383 | 0.06639 | 3.47614e-05 | 3.47614 | 21.12308 | 0.0218094 | 3.88899e-06 | 0.388899 | 13.94331 | 3.881237 | 0.5434702249 | 23.392 | 25.16 | 21.411 | 23.606 | 21.419 | 21.12308 | 0.508762358 | 0.4667969862 | 9.6 | 8.938413 | 17.696 | 160.62 | 13.94331 | 13.993 | 14.004 | 0.2821 | 0.375 | 7.18
174 | AVELUJ_clean | AVELUJ_clean | [Ni].[O-]C(=O)C([NH])C.n1ccc(cc1)C=Cc1ccncc1 MOFid-v1.tsi.cat0;AVELUJ_clean | [Ni] | [O-]C(=O)C([NH])C.n1ccc(cc1)C=Cc1ccncc1 | tsi | 0 | Ni | 5 | N24,O16 | 0.4 | 5.312 | Ni节点 (CN=5) | 需人工确认 | 8.10638 | 4.88927 | 8.10638 | 0.902679 | 1696.47 | 1879.38 | 0 | 0 | 0.605 | 0.670227 | 0 | Ni | Ni | Yes | Ni | 0.902679 | 4826.98 | 288 | 13.7495 | 13.7495 | 25.533 | 4826.982 | 8 | 5 | 120 | 120 | 24 | 16 | 0 | 0 | 0 | 0 | 8 | 0 | 0 | 0 | 0 | 0 | 0 | 0.4166667 | 0.08333333 | 0.05555556 | 4.198449 | 24.94913 | 0.26586 | 0.0013815106 | 21.37642 | 0.411864 | 0.0037777169 | 21.37793 | 0.207757 | 0.0375794697 | 21.39208 | 0.11291 | 0.1881712689 | 21.48834 | 0.095381 | 0.5825687207 | 21.90463 | 0.11566 | 0.3870325713 | 21.72029 | 0.110754 | 2.036153662 | 23.12237 | 0.219128 | 9.817774 | 32.12155 | 1.578291 | 4.198449 | 24.94913 | 0.26586 | 10.46285 | 32.766 | 2.064667 | 6.676722 | 28.11828 | 0.769115 | 8.808688 | 30.86655 | 0.683857 | 0.0805230116 | 0.0805230116 | 20.95388 | 0.136024 | 0.4049826812 | 21.3314 | 0.170652 | 0.804105852 | 21.62462 | 0.183787 | 0.3592880278 | 14.28881 | 0.0041492956 | 14.11443 | 0.239443 | 0.0411833068 | 14.10704 | 0.087747 | 0.1222279577 | 14.22843 | 0.055908 | 0.2005095875 | 14.18699 | 0.087176 | 0.2958695463 | 14.21888 | 0.094284 | 0.3592880278 | 14.28881 | 0.154735 | 0.3882473479 | 14.23265 | 0.096227 | 3.74121e-05 | 3.74121 | 21.39658 | 0.0175551 | 4.09148e-06 | 0.409148 | 14.14218 | 4.117926 | 0.5825687207 | 23.659 | 25.51 | 21.755 | 23.712 | 21.704 | 21.39658 | 0.544989251 | 0.5020457091 | 9.8 | 9.143904 | 17.622 | 151.12 | 14.14218 | 14.254 | 14.233 | 0.2959 | 0.3882 | 7.254
175 | AVEMAQ_clean | AVEMAQ_clean | [Ni].[O-]C(=O)C([NH])C.n1ccc(cc1)C=Cc1ccncc1 MOFid-v1.tsi.cat0;AVEMAQ_clean | [Ni] | [O-]C(=O)C([NH])C.n1ccc(cc1)C=Cc1ccncc1 | tsi | 0 | Ni | 5 | N24,O16 | 0.4 | 5.286 | Ni节点 (CN=5) | 需人工确认 | 7.89565 | 4.97897 | 7.87662 | 0.907269 | 1685.58 | 1857.86 | 0 | 0 | 0.6116 | 0.674111 | 0 | Ni | Ni | Yes | Ni | 0.907269 | 4802.56 | 288 | 13.7327 | 13.7327 | 25.466 | 4802.558 | 8 | 5 | 120 | 120 | 24 | 16 | 0 | 0 | 0 | 0 | 8 | 0 | 0 | 0 | 0 | 0 | 0 | 0.4166667 | 0.08333333 | 0.05555556 | 3.892397 | 24.81132 | 0.4122 | 0.0013624553 | 21.22274 | 0.32713 | 0.0036252743 | 21.40039 | 0.290753 | 0.0357787421 | 21.3645 | 0.152209 | 0.1788722735 | 21.46645 | 0.270451 | 0.5591830813 | 21.75296 | 0.137371 | 0.3700781018 | 21.64981 | 0.150421 | 1.926862 | 23.04683 | 0.205866 | 9.194698 | 31.77126 | 1.205705 | 3.892397 | 24.81132 | 0.4122 | 9.918198 | 33.03192 | 1.277484 | 6.218491 | 27.80116 | 0.361456 | 8.242647 | 30.81152 | 0.220198 | 0.0784269266 | 0.0784269266 | 21.02198 | 0.053606 | 0.3870825915 | 21.25541 | 0.172214 | 0.7608169325 | 21.54193 | 0.257518 | 0.3317316555 | 14.06878 | 0.0037848626 | 14.12787 | 0.16267 | 0.0387942463 | 14.0408 | 0.056101 | 0.1134315464 | 13.98748 | 0.123533 | 0.1881831784 | 14.1291 | 0.082202 | 0.2787935992 | 14.10529 | 0.100222 | 0.3317316555 | 14.06878 | 0.08411 | 0.3682011529 | 14.13506 | 0.126564 | 3.54659e-05 | 3.54659 | 21.26015 | 0.01392326 | 3.82411e-06 | 0.382411 | 14.02989 | 3.81397 | 0.5591830813 | 23.594 | 25.224 | 21.765 | 23.794 | 21.623 | 21.26015 | 0.5234043392 | 0.4807561547 | 10 | 9.274289 | 17.519 | 156.79 | 14.02989 | 14.087 | 14.135 | 0.2788 | 0.3682 | 7.23
176 | AVEQID_clean | AVEQID_clean | Nc1c(cc(cc1c1cc(cc(c1)C(=O)[O-])C(=O)[O-])c1cc(c2cc(cc(c2)C(=O)[O-])C(=O)[O-])c(c(c1)c1cc(cc(c1)C(=O)[O-])C(=O)[O-])N)c1cc(cc(c1)C(=O)[O-])C(=O)[O-].[Zn] MOFid-v1.UNKNOWN.cat0;AVEQID_clean | [Zn] | Nc1c(cc(cc1c1cc(cc(c1)C(=O)[O-])C(=O)[O-])c1cc(c2cc(cc(c2)C(=O)[O-])C(=O)[O-])c(c(c1)c1cc(cc(c1)C(=O)[O-])C(=O)[O-])N)c1cc(cc(c1)C(=O)[O-])C(=O)[O-] | UNKNOWN | 0 | Zn | 4 | O28 | 1 | 3.689 | Zn单核四面体 |  | 7.54994 | 6.22752 | 7.22874 | 0.801255 | 2259.4 | 2819.83 | 0 | 0 | 0.702 | 0.876126 | 0 | Zn | Zn | Yes | Zn | 0.801255 | 4535.3 | 172 | 12.4957 | 15.3163 | 24.254 | 4535.3 | 8 | 5 | 88 | 40 | 4 | 32 | 0 | 0 | 8 | 0 | 0 | 0 | 0 | 0 | 0 | 0 | 0 | 0.5116279 | 0.02325581 | 0.1860465 | 4.330745 | 21.56491 | 0.114942 | 0.0011784873 | 17.88508 | 0.342154 | 0.0030861518 | 17.81907 | 0.101425 | 0.0308843645 | 17.80758 | 0.076804 | 0.1581324395 | 18.03443 | 0.089026 | 0.4874387374 | 18.37523 | 0.089239 | 0.3163829181 | 18.23937 | 0.068934 | 1.797366 | 19.56275 | 0.23456 | 16.35058 | 32.21348 | 0.860224 | 4.330745 | 21.56491 | 0.114942 | 17.67297 | 33.45483 | 1.157353 | 9.327918 | 25.36821 | 0.237822 | 14.37415 | 30.12941 | 0.740227 | 0.085683074 | 0.085683074 | 17.89342 | 0.105134 | 0.4333901475 | 18.10197 | 0.139936 | 0.8584947104 | 18.41835 | 0.145463 | 0.3873472754 | 11.74197 | 0.004519756 | 11.72163 | 0.093722 | 0.0445521523 | 11.62523 | 0.072572 | 0.1325160467 | 11.65546 | 0.059032 | 0.2185741804 | 11.63694 | 0.022765 | 0.3267151488 | 11.69603 | 0.061579 | 0.3873472754 | 11.74197 | 0.091864 | 0.4334015707 | 11.70579 | 0.035227 | 3.08965e-05 | 3.08965 | 17.85501 | 0.01007164 | 4.43556e-06 | 0.443556 | 11.63719 | 4.245062 | 0.4874387374 | 20.745 | 22.271 | 18.432 | 21.532 | 18.216 | 17.85501 | 0.4565543729 | 0.4017556634 | 7.5 | 6.965637 | 18.786 | 179.97 | 11.63719 | 11.719 | 11.706 | 0.3267 | 0.4334 | 6.218
177 | AVESOL_clean | AVESOL_clean | [O-]C(=O)c1cc(cc(c1)c1cc(cc(c1)C(=O)[O-])C(=O)[O-])c1cc(cc(c1)C(=O)[O-])C(=O)[O-].[Zn] MOFid-v1.vbk,UNKNOWN.cat0;AVESOL_clean | [Zn] | [O-]C(=O)c1cc(cc(c1)c1cc(cc(c1)C(=O)[O-])C(=O)[O-])c1cc(cc(c1)C(=O)[O-])C(=O)[O-] | vbk,UNKNOWN | 0 | Zn | 5 | O36 | 1 | 3.427 | Zn节点 (CN=5) | 需人工确认 | 5.87217 | 4.28231 | 5.84929 | 0.954537 | 2386.36 | 2500.02 | 0 | 0 | 0.6616 | 0.693111 | 0 | Zn | Zn | Yes | Zn | 0.954537 | 4008.76 | 176 | 16.1475 | 12.516 | 19.8687 | 4008.763 | 8 | 4 | 92 | 36 | 0 | 40 | 0 | 0 | 8 | 0 | 0 | 0 | 0 | 0 | 0 | 0 | 0 | 0.5227273 | 0 | 0.2272727 | 7.696231 | 28.80745 | 0.295741 | 0.0055669593 | 25.02947 | 0.139542 | 0.0139580791 | 24.87117 | 0.13995 | 0.1412496128 | 25.00906 | 0.21865 | 0.6814833219 | 25.22381 | 0.070678 | 1.955856 | 25.67592 | 0.086838 | 1.315703 | 25.38775 | 0.221945 | 5.349177 | 27.3344 | 0.211905 | 11.97757229 | 32.32265 | 1.41464 | 7.696231 | 28.80745 | 0.295741 | 12.64549 | 33.27573 | 1.469678 | 9.518481 | 30.57814 | 0.277552 | 11.10232 | 32.93559 | 0.468624 | 0.2367214272 | 0.2367214272 | 24.50666 | 0.092503 | 1.078932 | 24.82206 | 0.074981 | 2.077745 | 25.29833 | 0.170076 | 0.6676011806 | 15.48669 | 0.0079336854 | 15.37207 | 0.073042 | 0.0802716109 | 15.43478 | 0.070227 | 0.2372168305 | 15.39468 | 0.099493 | 0.3887722789 | 15.43458 | 0.082737 | 0.5651159739 | 15.44583 | 0.148264 | 0.6676011806 | 15.48669 | 0.124384 | 0.7397763825 | 15.53823 | 0.107079 | 0.000140194 | 14.0194 | 24.92494 | 0.0137001 | 8.0941e-06 | 0.80941 | 15.39515 | 7.45951 | 1.955856 | 26.476 | 27.925 | 25.85 | 25.652 | 25.429 | 24.92494 | 1.814606 | 1.719135 | 17.3 | 17.32052 | 15.93 | 63.16 | 15.39515 | 15.466 | 15.538 | 0.5651 | 0.7398 | 9.53
178 | AVESUR_clean | AVESUR_clean | [Cd].[O-]C(=O)c1cc(cc(c1)c1cc(cc(c1)C(=O)[O-])C(=O)[O-])c1cc(cc(c1)C(=O)[O-])C(=O)[O-] MOFid-v1.UNKNOWN.cat0;AVESUR_clean | [Cd] | [O-]C(=O)c1cc(cc(c1)c1cc(cc(c1)C(=O)[O-])C(=O)[O-])c1cc(cc(c1)C(=O)[O-])C(=O)[O-] | UNKNOWN | 0 | Cd | 4 | O36 | 1 | 3.606 | Cd单核四面体 |  | 6.33732 | 4.06042 | 6.33561 | 1.18458 | 2288.74 | 1932.12 | 0 | 0 | 0.6222 | 0.525251 | 0 | Cd | Cd | Yes | Cd | 1.18458 | 7515.18 | 352 | 29.218 | 11.1912 | 22.9833 | 7515.182 | 16 | 4 | 184 | 72 | 0 | 80 | 0 | 0 | 0 | 0 | 0 | 0 | 0 | 0 | 0 | 0 | 0 | 0.5227273 | 0 | 0.2272727 | 5.451181 | 28.33491 | 0.422431 | 0.0030248856 | 23.26929 | 0.106441 | 0.0072280153 | 23.31328 | 0.102993 | 0.0722241945 | 23.39084 | 0.075798 | 0.3689474362 | 23.54353 | 0.348916 | 1.079682 | 24.08113 | 0.156399 | 0.7110408525 | 23.75299 | 0.090368 | 3.445029 | 26.23509 | 0.128932 | 9.146596 | 32.92154 | 1.590717 | 5.451181 | 28.33491 | 0.422431 | 9.705821 | 32.85061 | 1.918916 | 7.046118 | 30.477 | 0.187041 | 8.376547 | 32.77719 | 0.973537 | 0.1360887617 | 0.1360887617 | 23.18279 | 0.093807 | 0.6424772981 | 23.5857 | 0.087866 | 1.251468 | 24.08472 | 0.13163 | 0.4315529299 | 14.79142 | 0.0051979534 | 14.73251 | 0.121164 | 0.0509831559 | 14.78267 | 0.073313 | 0.1497893482 | 14.81275 | 0.054785 | 0.2471172949 | 14.8478 | 0.026796 | 0.364452077 | 14.81115 | 0.105557 | 0.4315529299 | 14.79142 | 0.1142 | 0.4754821646 | 14.86155 | 0.071574 | 7.2223e-05 | 7.2223 | 23.27086 | 0.005551616 | 5.11759e-06 | 0.511759 | 14.76053 | 5.315092316 | 1.079682 | 25.434 | 27.068 | 24.192 | 25.041 | 23.793 | 23.27086 | 1.007458 | 0.9435933079 | 14.8 | 14.1127 | 16.185 | 92.6 | 14.76053 | 14.801 | 14.862 | 0.3645 | 0.4755 | 8.51
179 | AVETAY_clean | AVETAY_clean | OC(=O)c1cc(c2cc(cc(c2)C(=O)[O-])C(=O)[O-])c(cc1C(=O)O)c1cc(cc(c1)C(=O)[O-])C(=O)[O-].[Zn] MOFid-v1.UNKNOWN.cat0;AVETAY_clean | [Zn] | OC(=O)c1cc(c2cc(cc(c2)C(=O)[O-])C(=O)[O-])c(cc1C(=O)O)c1cc(cc(c1)C(=O)[O-])C(=O)[O-] | UNKNOWN | 0 | Zn | 4 | O40 | 1 | 8.623 | Zn单核四面体 |  | 5.64584 | 4.05596 | 5.63489 | 1.01371 | 1738.43 | 1714.92 | 0.32856 | 0.324118 | 0.6096 | 0.601358 | 0 | Zn | Zn | Yes | Zn | 1.01371 | 7711.03 | 380 | 28.166 | 28.166 | 9.7199 | 7711.026 | 12 | 4 | 192 | 80 | 0 | 96 | 0 | 0 | 12 | 0 | 0 | 0 | 0 | 0 | 0 | 0 | 0 | 0.5052632 | 0 | 0.2526316 | 7.139646 | 31.39913 | 0.458502 | 0.0067657358 | 26.61208 | 0.245955 | 0.0171002113 | 26.53749 | 0.182465 | 0.1688282976 | 26.74982 | 0.091356 | 0.8105464764 | 27.09896 | 0.059748 | 2.183495 | 27.8303 | 0.189237 | 1.528702 | 27.48584 | 0.279204 | 5.215242 | 29.65922 | 0.404597 | 10.67546 | 35.33924 | 1.5708 | 7.139646 | 31.39913 | 0.458502 | 11.22246 | 34.43511 | 1.337888 | 8.509193 | 32.29746 | 0.656288 | 9.880467 | 34.46094 | 0.831635 | 0.244848119 | 0.244848119 | 26.54733 | 0.167615 | 1.117543 | 26.88893 | 0.164005 | 2.006581 | 27.6949 | 0.252057 | 0.5992579646 | 16.81796 | 0.0075021424 | 16.73099 | 0.146275 | 0.071612003 | 16.79637 | 0.07831 | 0.2117027404 | 16.80765 | 0.073771 | 0.347067022 | 16.78022 | 0.072 | 0.5086197638 | 16.81943 | 0.059284 | 0.5992579646 | 16.81796 | 0.039893 | 0.6544636779 | 16.84848 | 0.142964 | 0.000168736 | 16.8736 | 26.60292 | 0.02151806 | 7.33057e-06 | 0.733057 | 16.7553 | 6.894798 | 2.183495 | 28.25 | 29.223 | 27.761 | 27.766 | 27.472 | 26.60292 | 2.014667 | 1.938647 | 21.5 | 23.01813 | 15.635 | 60.84 | 16.7553 | 16.819 | 16.848 | 0.5086 | 0.6545 | 9.848
180 | AVIHIY_clean | AVIHIY_clean | [Ho].[O-]C(=O)c1cc(cc(c1)C(=O)[O-])C(=O)[O-] MOFid-v1.rnb.cat0;AVIHIY_clean | [Ho] | [O-]C(=O)c1cc(cc(c1)C(=O)[O-])C(=O)[O-] | rnb | 0 | Ho | 6 | O24 | 1 | 4.753 | Ho单核八面体 |  | 6.88379 | 6.45442 | 6.88379 | 1.62124 | 1571.08 | 969.06 | 0 | 0 | 0.5722 | 0.35294 | 0 | Ho | Ho | No |  | 1.62124 | 1524.26 | 76 | 10.255 | 10.255 | 14.494 | 1524.262 | 4 | 4 | 36 | 12 | 0 | 24 | 0 | 0 | 0 | 0 | 0 | 0 | 0 | 0 | 0 | 0 | 0 | 0.4736842 | 0 | 0.3157895 | 3.328978 | 27.8703 | 0.430469 | 0.0017937539 | 22.49872 | 0.469208 | 0.00429493 | 22.49967 | 0.165018 | 0.0424807961 | 22.63435 | 0.080236 | 0.2140857414 | 23.03066 | 0.119043 | 0.6483608405 | 23.61236 | 0.110837 | 0.4372503787 | 23.10837 | 0.085115 | 2.032685 | 25.67739 | 0.38075 | 5.934585 | 33.75045 | 0.724978 | 3.328978 | 27.8703 | 0.430469 | 6.313428 | 33.55323 | 2.251368 | 4.456252122 | 30.92852 | 0.740092 | 5.445861 | 32.2563 | 0.623839 | 0.0833414274 | 0.0833414274 | 22.31808 | 0.093882 | 0.4148517868 | 22.84707 | 0.159706 | 0.7725050361 | 23.35953 | 0.150151 | 0.2862092073 | 14.4595 | 0.0034661821 | 14.32264 | 0.126749 | 0.0338218738 | 14.34733 | 0.046719 | 0.1017456037 | 14.34235 | 0.037178 | 0.1676161294 | 14.39881 | 0.034027 | 0.2427596721 | 14.42202 | 0.054661 | 0.2862092073 | 14.4595 | 0.096989 | 0.3151313891 | 14.44648 | 0.043494 | 4.2547e-05 | 4.2547 | 22.57333 | 0.01614497 | 3.45487e-06 | 0.345487 | 14.32975 | 3.245636228 | 0.6483608405 | 24.849 | 26.558 | 23.233 | 24.757 | 23.25 | 22.57333 | 0.6058800444 | 0.5650194131 | 13.4 | 12.31508 | 16.474 | 138.17 | 14.32975 | 14.441 | 14.446 | 0.2428 | 0.3151 | 8.244
181 | AVIHOE_clean | AVIHOE_clean | [O-]C(=O)c1cc(cc(c1)C(=O)[O-])C(=O)[O-].[Tm] MOFid-v1.rnb.cat0;AVIHOE_clean | [Tm] | [O-]C(=O)c1cc(cc(c1)C(=O)[O-])C(=O)[O-] | rnb | 0 | Tm | 6 | O24 | 1 | 4.729 | Tm单核八面体 |  | 6.82367 | 6.45553 | 6.82367 | 1.66276 | 1569.85 | 944.123 | 0 | 0 | 0.5622 | 0.338112 | 0 | Tm | Tm | No |  | 1.66276 | 1502.19 | 76 | 10.2 | 10.2 | 14.4386 | 1502.191944 | 4 | 4 | 36 | 12 | 0 | 24 | 0 | 0 | 0 | 0 | 0 | 0 | 0 | 0 | 0 | 0 | 0 | 0.4736842 | 0 | 0.3157895 | 3.371145 | 28.74668 | 0.229081 | 0.0018485225 | 22.94111 | 0.419628 | 0.0045816027 | 22.86371 | 0.274377 | 0.0453857512 | 22.91087 | 0.190929 | 0.2280700014 | 23.22633 | 0.109283 | 0.6815951114 | 23.87558 | 0.134983 | 0.4595027995 | 23.52879 | 0.089402 | 2.123666 | 26.15201 | 0.318937 | 5.771724 | 34.39064 | 1.837943 | 3.371145 | 28.74668 | 0.229081 | 6.138227 | 33.31898 | 2.586213 | 4.412005803 | 30.75558 | 0.823146 | 5.322049 | 32.91311 | 1.195739 | 0.0875231996 | 0.0875231996 | 22.65201 | 0.138011 | 0.4218509266 | 23.12752 | 0.086078 | 0.8014997711 | 23.80073 | 0.353914 | 0.2960535244 | 14.60674 | 0.0034329703 | 14.45771 | 0.113389 | 0.0352678144 | 14.51688 | 0.038801 | 0.1031036033 | 14.56756 | 0.067529 | 0.1678314368 | 14.60505 | 0.053374 | 0.2485681028 | 14.6129 | 0.091195 | 0.2960535244 | 14.60674 | 0.096824 | 0.3269391771 | 14.66949 | 0.091926 | 4.53944e-05 | 4.53944 | 22.83066 | 0.01859426 | 3.55116e-06 | 0.355116 | 14.49818 | 3.283622255 | 0.6815951114 | 25.14 | 26.724 | 23.83 | 24.865 | 23.544 | 22.83066 | 0.6362093602 | 0.5940719118 | 13.7 | 12.78298 | 16.422 | 132.85 | 14.49818 | 14.61 | 14.669 | 0.2486 | 0.3269 | 8.332
182 | AVILEY_clean | AVILEY_clean | [O-]C(=O)c1ccc(cc1)C1=C2C=CC3=[N]2[Ir]24(n5c1ccc5C(=C1[N]2=C(C=C1)C(=c1n4c(=C3c2ccc(cc2)C(=O)[O-])cc1)c1ccc(cc1)C(=O)[O-])c1ccc(cc1)C(=O)[O-])(Cl)Cl.[O]12[Hf]34[O]5[Hf]62[O]2[Hf]71[O]4[Hf]14[O]3[Hf]35[O]6[Hf]2([O]71)[O]43 MOFid-v1.she.cat0;AVILEY_clean | [O]12[Hf]34[O]5[Hf]62[O]2[Hf]71[O]4[Hf]14[O]3[Hf]35[O]6[Hf]2([O]71)[O]43 | [O-]C(=O)c1ccc(cc1)C1=C2C=CC3=[N]2[Ir]24(n5c1ccc5C(=C1[N]2=C(C=C1)C(=c1n4c(=C3c2ccc(cc2)C(=O)[O-])cc1)c1ccc(cc1)C(=O)[O-])c1ccc(cc1)C(=O)[O-])(Cl)Cl | she | 0 | Hf,Ir | 3 | O24 | 1 | 19.508 | Hf节点 (CN=3) | 需人工确认 | 25.42698 | 10.76844 | 22.57889 | 0.654082 | 1604.18 | 2452.57 | 0 | 0 | 0.8422 | 1.28761 | 0 | Ir,Hf | Hf | Yes | Hf | 0.654082 | 56273 | 1156 | 38.3207 | 38.3207 | 38.3207 | 56273.03 | 60 | 7 | 576 | 288 | 48 | 160 | 0 | 0 | 0 | 0 | 0 | 0 | 0 | 0 | 0 | 0 | 0 | 0.4982699 | 0.04152249 | 0.1384083 | 0.8460716629 | 16.05021 | 0.274334 | 0.0003045281 | 15.97242 | 1.522926 | 0.0009406536 | 16.17566 | 0.339595 | 0.0088245488 | 16.02826 | 0.214151 | 0.043712195 | 16.11831 | 0.092383 | 0.1321043077 | 16.10868 | 0.232565 | 0.0888613116 | 16.15206 | 0.233513 | 0.439242368 | 16.39046 | 0.221621 | 7.914395 | 16.51775 | 0.456479 | 0.8460716629 | 16.05021 | 0.274334 | 16.2095 | 18.01484 | 0.307123 | 1.689348 | 16.14648 | 0.358795 | 4.017836 | 15.90707 | 0.486285 | 0.0287361777 | 0.0287361777 | 14.7658 | 0.154953 | 0.1428462559 | 14.79412 | 0.202767 | 0.2854669354 | 14.75624 | 0.231313 | 0.1679574209 | 8.88256 | 0.0019422128 | 9.15845 | 0.242746 | 0.0191491807 | 9.04617 | 0.070279 | 0.0573460327 | 8.97752 | 0.147761 | 0.093751808 | 8.94367 | 0.026703 | 0.1408521605 | 8.876 | 0.051496 | 0.1679574209 | 8.88256 | 0.112964 | 0.1883968986 | 8.9712 | 0.132341 | 8.73008e-06 | 0.873008 | 16.12858 | 0.03333594 | 1.90682e-06 | 0.190682 | 8.962808 | 0.8173354852 | 0.1321043077 | 17.72 | 19.151 | 16.077 | 17.932 | 16.126 | 16.12858 | 0.1232797589 | 0.10336813 | 4.7 | 4.578345 | 22.55 | 644.95 | 8.962808 | 8.879 | 8.971 | 0.1409 | 0.1884 | 7.166
183 | AVIMOI_clean | AVIMOI_clean | [O-]C(=O)c1cc(OCc2ccc(cc2)c2ccc(cc2)COc2cc(cc(c2)C(=O)[O-])C(=O)[O-])cc(c1)C(=O)[O-].[Zn] MOFid-v1.sql,UNKNOWN.cat0;AVIMOI_clean | [Zn] | [O-]C(=O)c1cc(OCc2ccc(cc2)c2ccc(cc2)COc2cc(cc(c2)C(=O)[O-])C(=O)[O-])cc(c1)C(=O)[O-] | sql,UNKNOWN | 0 | Zn | 3 | O28 | 1 | 3.386 | Zn节点 (CN=3) | 需人工确认 | 5.73292 | 4.38571 | 5.54624 | 1.22616 | 1137.64 | 927.807 | 0 | 0 | 0.5176 | 0.422132 | 0 | Zn | Zn | Yes | Zn | 1.22616 | 3625.33 | 240 | 9.3243 | 14.4535 | 26.939 | 3625.332 | 8 | 4 | 120 | 72 | 0 | 40 | 0 | 0 | 8 | 0 | 0 | 0 | 0 | 0 | 0 | 0 | 0 | 0.5 | 0 | 0.1666667 | 3.900123 | 32.21735 | 0.726712 | 0.0076979891 | 28.39508 | 0.123689 | 0.0196418566 | 28.29426 | 0.131174 | 0.1897913846 | 28.41464 | 0.059545 | 0.8128211141 | 28.74281 | 0.337084 | 1.790905 | 29.66367 | 0.504607 | 1.355606 | 29.03844 | 0.224682 | 3.173909238 | 30.95986 | 0.376279 | 5.540529 | 34.04552 | 1.583569 | 3.900123 | 32.21735 | 0.726712 | 5.955242821 | 34.4488 | 2.236389 | 4.489064 | 32.85568 | 0.72264 | 5.197777 | 34.18407 | 1.327747 | 0.240287454 | 0.240287454 | 28.1754 | 0.191829 | 0.9749364692 | 28.62371 | 0.119835 | 1.541416 | 29.14199 | 0.332261 | 0.5641352879 | 18.12605 | 0.0076606353 | 18.1813 | 0.17853 | 0.0747480035 | 18.20885 | 0.117112 | 0.2143514874 | 18.22609 | 0.074492 | 0.3454818915 | 18.19219 | 0.088909 | 0.4942277103 | 18.20366 | 0.059114 | 0.5641352879 | 18.12605 | 0.078692 | 0.6182391087 | 18.2086 | 0.08624 | 0.000194805 | 19.4805 | 28.37502 | 0.03057439 | 7.65757e-06 | 0.765757 | 18.1575 | 3.659835 | 1.790905 | 29.506 | 30.056 | 28.996 | 29.466 | 29.148 | 28.37502 | 1.601113 | 1.550617 | 18.1 | 25.43953 | 16.379 | 70.83 | 18.1575 | 18.165 | 18.209 | 0.4942 | 0.6182 | 10.218
184 | AVIPAX_clean | AVIPAX_clean | [Mg].[O-]C(=O)c1cncc(c1)C(=O)[O-] MOFid-v1.ERROR.cat0;AVIPAX_clean | [Mg] | [O-]C(=O)c1cncc(c1)C(=O)[O-] | ERROR | 0 | Mg | 4 | O35,N5 | 0.88 | 3.554 | Mg单核四面体 |  | 7.26399 | 5.25081 | 7.26386 | 0.96381 | 1855.66 | 1925.33 | 0 | 0 | 0.5882 | 0.610286 | 0 | Mg | Mg | Yes | Mg | 0.96381 | 3915.97 | 192 | 11.1929 | 12.3475 | 28.6734 | 3915.97 | 12 | 5 | 84 | 36 | 12 | 48 | 0 | 0 | 0 | 0 | 0 | 0 | 0 | 0 | 0 | 0 | 0 | 0.4375 | 0.0625 | 0.25 | 4.195228 | 23.92421 | 0.353611 | 0.0026617975 | 23.95718 | 0.377756 | 0.0070101334 | 23.83982 | 0.212933 | 0.067090007 | 23.86242 | 0.105906 | 0.3290485223 | 23.58947 | 0.37098 | 0.8896660939 | 23.63718 | 0.498508 | 0.6232883594 | 23.53822 | 0.504776 | 2.453644 | 23.15134 | 0.414477 | 9.73435 | 30.85507 | 1.98285 | 4.195228 | 23.92421 | 0.353611 | 10.54764 | 32.31679 | 1.438015 | 6.430746 | 26.09191 | 0.467211 | 8.677125 | 28.85502 | 0.53718 | 0.1233715031 | 0.1233715031 | 22.84835 | 0.145654 | 0.5956780154 | 22.83983 | 0.416052 | 1.06974 | 22.60725 | 0.297393 | 0.451972726 | 14.64531 | 0.0054335866 | 14.69588 | 0.208448 | 0.0532579483 | 14.61834 | 0.099348 | 0.1569311721 | 14.63467 | 0.062492 | 0.2602255359 | 14.53782 | 0.090987 | 0.3779116937 | 14.55874 | 0.173445 | 0.451972726 | 14.64531 | 0.196461 | 0.4943048388 | 14.54115 | 0.087624 | 6.92641e-05 | 6.92641 | 23.9003 | 0.01968111 | 5.39994e-06 | 0.539994 | 14.65815 | 4.071856 | 0.8896660939 | 24.86 | 27.076 | 23.17 | 24.332 | 23.588 | 23.9003 | 0.8225760869 | 0.7662945908 | 11.8 | 12.82683 | 17.098 | 108.43 | 14.65815 | 14.602 | 14.541 | 0.3779 | 0.4943 | 9.242
185 | AVIPOL_clean | AVIPOL_clean | [Mg].[O-]C(=O)c1cncc(c1)C(=O)[O-] MOFid-v1.bcu.cat0;AVIPOL_clean | [Mg] | [O-]C(=O)c1cncc(c1)C(=O)[O-] | bcu | 0 | Mg | 4 | O32,N4 | 0.89 | 3.795 | Mg单核四面体 |  | 6.57451 | 5.5873 | 6.57451 | 0.939158 | 1727.44 | 1839.35 | 0 | 0 | 0.604 | 0.64313 | 0 | Mg | Mg | Yes | Mg | 0.939158 | 2679.18 | 128 | 13.7442 | 14.2887 | 14.1178 | 2679.176 | 8 | 5 | 56 | 24 | 8 | 32 | 0 | 0 | 0 | 0 | 0 | 0 | 0 | 0 | 0 | 0 | 0 | 0.4375 | 0.0625 | 0.25 | 5.100579 | 26.51887 | 0.1774 | 0.0021407121 | 21.27834 | 0.238531 | 0.0053620921 | 21.38681 | 0.107213 | 0.0564793282 | 21.51346 | 0.119141 | 0.2801404375 | 21.80735 | 0.102465 | 0.8876860918 | 22.49937 | 0.264042 | 0.5758226927 | 22.17531 | 0.058571 | 2.891021 | 24.51321 | 0.086459 | 9.962986 | 31.55568 | 0.586995 | 5.100579 | 26.51887 | 0.1774 | 10.88748 | 31.79688 | 2.254171 | 7.040035 | 28.53592 | 0.387547 | 8.894292 | 30.78037 | 0.388947 | 0.1184568631 | 0.1184568631 | 21.40427 | 0.038209 | 0.5724775722 | 22.04823 | 0.084475 | 1.143297 | 22.46358 | 0.263599 | 0.4204828856 | 14.06059 | 0.0050073691 | 13.91101 | 0.174431 | 0.050317047 | 13.97555 | 0.048662 | 0.1463851133 | 13.96148 | 0.029893 | 0.2405228265 | 14.0411 | 0.078728 | 0.3607698034 | 14.02243 | 0.051311 | 0.4204828856 | 14.06059 | 0.046293 | 0.4720414631 | 14.07413 | 0.051038 | 5.53451e-05 | 5.53451 | 21.39816 | 0.01736076 | 5.0099e-06 | 0.50099 | 13.93355 | 4.982121846 | 0.8876860918 | 24.064 | 25.69 | 22.378 | 24.125 | 22.161 | 21.39816 | 0.8312067636 | 0.7692292287 | 12.3 | 11.04715 | 16.647 | 106.57 | 13.93355 | 14.042 | 14.074 | 0.3608 | 0.472 | 7.465
186 | AVITUU_clean | AVITUU_clean | [Cu].n1ccc(cc1)c1sc(c(c1c1ccncc1)c1ccncc1)c1ccncc1 MOFid-v1.pts.cat0;AVITUU_clean | [Cu] | n1ccc(cc1)c1sc(c(c1c1ccncc1)c1ccncc1)c1ccncc1 | pts | 0 | Cu | 4 | N32 | 0 | 9.036 | Cu单核四面体 |  | 11.69294 | 6.93274 | 11.69294 | 0.710904 | 1782.6 | 2507.52 | 25.4741 | 35.8333 | 0.6994 | 0.983817 | 0 | Cu | Cu | No |  | 0.710904 | 17043.3 | 736 | 22.522 | 22.522 | 33.6 | 17043.28 | 16 | 5 | 384 | 256 | 64 | 0 | 0 | 16 | 0 | 16 | 0 | 0 | 0 | 0 | 0 | 0 | 0 | 0.5217391 | 0.08695652 | 0 | 5.051899 | 24.29875 | 0.381947 | 0.0041784547 | 28.71845 | 0.555793 | 0.0105206603 | 28.86246 | 0.486428 | 0.1055098361 | 28.83307 | 0.207454 | 0.4984473312 | 28.3483 | 0.711913 | 1.304747 | 28.77899 | 0.721332 | 0.9117305942 | 28.94987 | 0.564062 | 3.280344 | 26.28392 | 0.633643 | 16.94239 | 30.20408 | 1.080924 | 5.051899 | 24.29875 | 0.381947 | 18.56999 | 32.40555 | 2.23967 | 7.739846 | 22.89902 | 0.377402 | 13.96779 | 25.60997 | 1.016466 | 0.1427887104 | 0.1427887104 | 26.18039 | 0.483261 | 0.6528685579 | 25.65348 | 0.709962 | 1.230763 | 25.431 | 0.902524 | 0.4377286793 | 15.23677 | 0.0051138529 | 14.94748 | 0.360609 | 0.0490278872 | 15.03349 | 0.057751 | 0.145164896 | 15.01092 | 0.149218 | 0.24551291 | 15.03204 | 0.079589 | 0.3679815501 | 14.99703 | 0.307544 | 0.4377286793 | 15.23677 | 0.217577 | 0.4831091987 | 15.10113 | 0.170832 | 0.000106638 | 10.6638 | 28.83658 | 0.1389351 | 4.9721e-06 | 0.49721 | 15.08293 | 4.90911 | 1.304747 | 28.444 | 29.748 | 28.277 | 27.307 | 28.692 | 28.83658 | 1.199237 | 1.161958 | 17.7 | 21.44728 | 16.34 | 84.64 | 15.08293 | 15.117 | 15.101 | 0.368 | 0.4831 | 13.754
187 | AVIVAC_clean | AVIVAC_clean | [Ag].n1ccc(cc1)c1sc(c(c1c1ccncc1)c1ccncc1)c1ccncc1 MOFid-v1.pts.cat0;AVIVAC_clean | [Ag] | n1ccc(cc1)c1sc(c(c1c1ccncc1)c1ccncc1)c1ccncc1 | pts | 0 | Ag | 4 | N32 | 0 | 9.736 | Ag单核四面体 |  | 11.84006 | 7.39815 | 11.84006 | 0.73653 | 1721.91 | 2337.87 | 62.4247 | 84.7552 | 0.713 | 0.968053 | 0 | Ag | Ag | Yes | Ag | 0.73653 | 18049.1 | 736 | 22.543 | 22.543 | 35.5167 | 18049.12 | 16 | 5 | 384 | 256 | 64 | 0 | 0 | 16 | 0 | 0 | 0 | 0 | 0 | 0 | 0 | 0 | 0 | 0.5217391 | 0.08695652 | 0 | 4.528174 | 24.88284 | 0.922315 | 0.0037380497 | 29.24139 | 0.67758 | 0.0092779831 | 28.98797 | 0.161208 | 0.0879331703 | 28.63318 | 0.244884 | 0.4127078611 | 27.80738 | 1.137204 | 1.074689 | 27.10257 | 0.770683 | 0.7653758354 | 26.75816 | 0.924117 | 2.810476 | 25.96901 | 0.599531 | 16.36317 | 29.24711 | 0.840106 | 4.528174 | 24.88284 | 0.922315 | 18.09116 | 32.13949 | 0.942907 | 6.895662 | 22.73614 | 0.803924 | 12.74019 | 24.07528 | 0.610559 | 0.1197534359 | 0.1197534359 | 26.27463 | 0.49009 | 0.5599361188 | 25.31476 | 1.229498 | 1.047276938 | 25.1654 | 1.038342 | 0.3924124682 | 14.76069 | 0.0046639744 | 14.9184 | 0.364986 | 0.0453515685 | 14.96268 | 0.08741 | 0.1351084823 | 14.9967 | 0.149177 | 0.2240362799 | 14.89239 | 0.222478 | 0.331112512 | 14.83513 | 0.178616 | 0.3924124682 | 14.76069 | 0.243738 | 0.4410336591 | 14.90899 | 0.218821 | 9.13698e-05 | 9.13698 | 28.99839 | 0.1801221 | 4.53359e-06 | 0.453359 | 14.96697 | 4.408421 | 1.074689 | 28.095 | 29.679 | 27.857 | 26.748 | 27.223 | 28.99839 | 0.9867561325 | 0.9549358669 | 16.2 | 20.15396 | 16.447 | 95.51 | 14.96697 | 14.798 | 14.909 | 0.3311 | 0.441 | 14.031
188 | AVIVEG_clean | AVIVEG_clean | [Ag].n1ccc(cc1)c1sc(c(c1c1ccncc1)c1ccncc1)c1ccncc1 MOFid-v1.pts.cat0;AVIVEG_clean | [Ag] | n1ccc(cc1)c1sc(c(c1c1ccncc1)c1ccncc1)c1ccncc1 | pts | 0 | Ag | 4 | N32 | 0 | 9.68 | Ag单核四面体 |  | 11.84801 | 7.36492 | 11.84801 | 0.733043 | 1723.96 | 2351.79 | 66.007 | 90.0452 | 0.716 | 0.97675 | 0 | Ag | Ag | Yes | Ag | 0.733043 | 18135 | 736 | 22.636 | 22.636 | 35.393 | 18134.97 | 16 | 5 | 384 | 256 | 64 | 0 | 0 | 16 | 0 | 0 | 0 | 0 | 0 | 0 | 0 | 0 | 0 | 0.5217391 | 0.08695652 | 0 | 4.610642 | 24.62519 | 0.738047 | 0.0038879465 | 29.30119 | 0.717615 | 0.0088642057 | 28.58689 | 0.292337 | 0.090000496 | 28.61485 | 0.312257 | 0.4257988423 | 28.00684 | 0.961585 | 1.08039 | 27.25442 | 0.920415 | 0.7629400135 | 27.71852 | 0.712974 | 2.854782 | 26.22518 | 0.814756 | 16.50104 | 28.37576 | 1.014896 | 4.610642 | 24.62519 | 0.738047 | 18.26735 | 31.58188 | 0.495712 | 7.055244 | 23.02541 | 0.700072 | 12.8885 | 24.26711 | 0.66875 | 0.1237413135 | 0.1237413135 | 26.02979 | 0.700878 | 0.5735095801 | 25.40692 | 0.817043 | 1.060135267 | 24.96487 | 0.911623 | 0.4050865491 | 14.98285 | 0.0045656046 | 15.02359 | 0.10323 | 0.0461307192 | 14.97628 | 0.122831 | 0.1363826046 | 14.91779 | 0.17614 | 0.228077246 | 14.96095 | 0.13024 | 0.3379546732 | 15.03877 | 0.409466 | 0.4050865491 | 14.98285 | 0.224594 | 0.4435553593 | 14.85457 | 0.195057 | 9.11052e-05 | 9.11052 | 28.74203 | 0.1417293 | 4.62175e-06 | 0.462175 | 14.99527 | 4.486901 | 1.08039 | 27.964 | 29.623 | 27.659 | 26.609 | 27.66 | 28.74203 | 0.9903895669 | 0.9566487494 | 16 | 19.71227 | 16.558 | 95.82 | 14.99527 | 15.011 | 14.855 | 0.338 | 0.4436 | 13.747
189 | AVIVIK_clean | AVIVIK_clean | [Ag].n1ccc(cc1)c1sc(c(c1c1ccncc1)c1ccncc1)c1ccncc1 MOFid-v1.pts.cat0;AVIVIK_clean | [Ag] | n1ccc(cc1)c1sc(c(c1c1ccncc1)c1ccncc1)c1ccncc1 | pts | 0 | Ag | 4 | N32 | 0 | 9.417 | Ag单核四面体 |  | 11.79938 | 6.70311 | 11.79938 | 0.734288 | 1705.89 | 2323.19 | 141.576 | 192.807 | 0.7142 | 0.972643 | 0 | Ag | Ag | Yes | Ag | 0.734288 | 18104.2 | 736 | 22.975 | 22.975 | 34.298 | 18104.22 | 16 | 5 | 384 | 256 | 64 | 0 | 0 | 16 | 0 | 0 | 0 | 0 | 0 | 0 | 0 | 0 | 0 | 0.5217391 | 0.08695652 | 0 | 4.523668 | 24.72224 | 0.761645 | 0.0031899898 | 27.50568 | 0.311283 | 0.0077618401 | 27.47361 | 0.330519 | 0.0790720874 | 27.4798 | 0.334275 | 0.371586191 | 26.92247 | 0.449753 | 0.99864794 | 26.11685 | 0.793376 | 0.7084962714 | 27.12137 | 0.682059 | 2.728181 | 25.40508 | 0.739741 | 16.26451 | 29.17603 | 1.445934 | 4.523668 | 24.72224 | 0.761645 | 17.92489 | 31.93264 | 1.110086 | 7.038762 | 23.36705 | 0.761438 | 12.83719 | 24.58292 | 0.79777 | 0.1151847084 | 0.1151847084 | 25.0026 | 0.477443 | 0.546710855 | 24.87405 | 0.518545 | 1.04812 | 24.79481 | 0.652659 | 0.409027584 | 15.07888 | 0.0045812189 | 15.00607 | 0.341827 | 0.0478545316 | 15.05949 | 0.129549 | 0.1390354644 | 15.05742 | 0.058316 | 0.2291921029 | 14.92281 | 0.113361 | 0.3402827568 | 14.91388 | 0.25232 | 0.409027584 | 15.07888 | 0.251051 | 0.4575082468 | 15.05982 | 0.102682 | 7.93864e-05 | 7.93864 | 27.58509 | 0.08280319 | 4.69866e-06 | 0.469866 | 15.04508 | 4.408483 | 0.99864794 | 27.254 | 29.112 | 26.876 | 25.774 | 26.72 | 27.58509 | 0.9195758526 | 0.8834632316 | 14.7 | 16.89554 | 16.704 | 100.51 | 15.04508 | 14.996 | 15.06 | 0.3403 | 0.4575 | 12.54
190 | AVIVOQ_clean | AVIVOQ_clean | [Ag].n1ccc(cc1)c1sc(c(c1c1ccncc1)c1ccncc1)c1ccncc1 MOFid-v1.pts.cat0;AVIVOQ_clean | [Ag] | n1ccc(cc1)c1sc(c(c1c1ccncc1)c1ccncc1)c1ccncc1 | pts | 0 | Ag | 4 | N32 | 0 | 9.496 | Ag单核四面体 |  | 11.94166 | 7.13512 | 11.94166 | 0.709142 | 1885.38 | 2658.68 | 0 | 0 | 0.7218 | 1.01785 | 0 | Ag | Ag | Yes | Ag | 0.709142 | 18746.2 | 736 | 23.166 | 23.166 | 34.931 | 18746.19 | 16 | 5 | 384 | 256 | 64 | 0 | 0 | 16 | 0 | 0 | 0 | 0 | 0 | 0 | 0 | 0 | 0 | 0.5217391 | 0.08695652 | 0 | 4.359387 | 24.08632 | 0.705109 | 0.0029354777 | 26.42842 | 0.071078 | 0.0069483381 | 26.30402 | 0.356995 | 0.0716287779 | 26.43288 | 0.467813 | 0.3408308168 | 26.11611 | 0.809792 | 0.9038476256 | 25.44431 | 0.528503 | 0.6220948583 | 25.4412 | 0.521412 | 2.60724 | 24.98434 | 0.862783 | 16.75308 | 28.1805 | 0.679919 | 4.359387 | 24.08632 | 0.705109 | 18.58996 | 30.92407 | 1.872956 | 6.793979 | 22.53062 | 0.39836 | 12.80718 | 23.33997 | 0.887112 | 0.1092731561 | 0.1092731561 | 24.21473 | 0.129102 | 0.5341242138 | 23.95171 | 0.515502 | 0.9921024493 | 23.63311 | 0.893632 | 0.4237065338 | 14.75363 | 0.0049356622 | 14.91378 | 0.197806 | 0.0486898936 | 14.77803 | 0.194669 | 0.1435885777 | 14.73405 | 0.179316 | 0.2350240226 | 14.77735 | 0.184164 | 0.3533237725 | 14.62001 | 0.280079 | 0.4237065338 | 14.75363 | 0.424453 | 0.4695874251 | 14.57521 | 0.164993 | 7.03362e-05 | 7.03362 | 26.37782 | 0.08856592 | 4.8328e-06 | 0.48328 | 14.79978 | 4.250114 | 0.9038476256 | 26.468 | 28.747 | 25.27 | 25.387 | 25.667 | 26.37782 | 0.8322188477 | 0.7945744695 | 12.8 | 14.55392 | 17.066 | 107.6 | 14.79978 | 14.687 | 14.575 | 0.3533 | 0.4696 | 11.578
191 | AVIVUW_clean | AVIVUW_clean | [Ag].n1ccc(cc1)c1sc(c(c1c1ccncc1)c1ccncc1)c1ccncc1 MOFid-v1.pts.cat0;AVIVUW_clean | [Ag] | n1ccc(cc1)c1sc(c(c1c1ccncc1)c1ccncc1)c1ccncc1 | pts | 0 | Ag | 4 | N32 | 0 | 9.459 | Ag单核四面体 |  | 12.04076 | 6.91892 | 12.04076 | 0.729779 | 1690.09 | 2315.89 | 127.81 | 175.136 | 0.7162 | 0.981393 | 0 | Ag | Ag | Yes | Ag | 0.729779 | 18216.1 | 736 | 22.963 | 22.963 | 34.546 | 18216.08 | 16 | 5 | 384 | 256 | 64 | 0 | 0 | 16 | 0 | 0 | 0 | 0 | 0 | 0 | 0 | 0 | 0 | 0.5217391 | 0.08695652 | 0 | 4.434785 | 24.77287 | 0.601819 | 0.0031197257 | 27.99367 | 0.509787 | 0.0081787404 | 28.15571 | 0.45081 | 0.0834393912 | 28.11526 | 0.525539 | 0.3818119587 | 27.29205 | 0.896731 | 1.006916 | 27.09883 | 0.708852 | 0.6790259493 | 26.89473 | 1.019019 | 2.705446 | 25.51476 | 0.475756 | 16.41011 | 29.23111 | 1.32215 | 4.434785 | 24.77287 | 0.601819 | 18.1243 | 30.94891 | 1.473664 | 6.902381 | 22.60157 | 0.667276 | 12.82352 | 24.11744 | 0.680359 | 0.1157999096 | 0.1157999096 | 25.74917 | 0.418356 | 0.5520337504 | 24.69193 | 0.874269 | 1.020139 | 24.52891 | 0.416031 | 0.3911211703 | 14.6885 | 0.0045968331 | 14.82147 | 0.272321 | 0.0446661032 | 14.83375 | 0.227223 | 0.1320543364 | 14.88488 | 0.214012 | 0.22086815 | 14.79404 | 0.293974 | 0.3306846817 | 14.91166 | 0.242075 | 0.3911211703 | 14.6885 | 0.247805 | 0.4332811875 | 14.74611 | 0.30049 | 8.24793e-05 | 8.24793 | 28.29022 | 0.164608 | 4.51402e-06 | 0.451402 | 14.85646 | 4.318985463 | 1.006916 | 27.311 | 29.446 | 26.368 | 26.121 | 27.095 | 28.29022 | 0.9234762904 | 0.891115772 | 15.2 | 18.27181 | 16.631 | 100.17 | 14.85646 | 14.8 | 14.746 | 0.3307 | 0.4333 | 13.434
192 | AVOSIO_charged | AVOSIO_charged | * MOFid-v1.NA.NA;AVOSIO_charged | * |  |  |  | Ag | 1 | O6 | 1 | 6.958 | Ag节点 (CN=1) | 需人工确认 | 10.84161 | 9.61852 | 10.84161 | 1.06031 | 1178.11 | 1111.1 | 0 | 0 | 0.5728 | 0.540219 | 0 | Sb,Ag | Ag | Yes | Ag | 1.06031 | 7088.61 | 477 | 13.7461 | 24.402 | 24.402 | 7088.608 | 9 | 6 | 198 | 216 | 0 | 36 | 18 | 0 | 0 | 0 | 0 | 0 | 0 | 0 | 0 | 0 | 0 | 0.4150943 | 0 | 0.0754717 | 0.5867457562 | 19.12746 | 0.153277 | 0.0002568335 | 18.79947 | 1.260197 | 0.0006130864 | 19.34233 | 0.561001 | 0.0066155334 | 19.16786 | 0.176581 | 0.0321580375 | 19.33122 | 0.271483 | 0.096801368 | 19.167 | 0.260261 | 0.0646571388 | 19.08524 | 0.360887 | 0.3109010729 | 19.179 | 0.657445 | 4.169664 | 18.95148 | 0.879383 | 0.5867457562 | 19.12746 | 0.153277 | 6.476156 | 22.48145 | 0.759049 | 1.136652 | 19.1451 | 0.280372 | 2.462087 | 18.81145 | 0.886602 | 0.017028336 | 0.017028336 | 18.02393 | 0.25993 | 0.0843780839 | 17.86871 | 0.147737 | 0.1666366012 | 17.89796 | 0.33135 | 0.0938533062 | 11.45654 | 0.0011253725 | 11.28369 | 0.356972 | 0.0104666548 | 11.40929 | 0.145454 | 0.0318100695 | 11.61487 | 0.100338 | 0.0530333525 | 11.4804 | 0.104856 | 0.0787760762 | 11.54212 | 0.163578 | 0.0938533062 | 11.45654 | 0.143187 | 0.104241254 | 11.43877 | 0.093151 | 6.52386e-06 | 0.652386 | 19.27898 | 0.02035831 | 1.06795e-06 | 0.106795 | 11.53515 | 0.5697174202 | 0.096801368 | 20.809 | 22.782 | 18.828 | 20.817 | 19.194 | 19.27898 | 0.0901858346 | 0.079773032 | 6.1 | 6.108769 | 20.416 | 834 | 11.53515 | 11.499 | 11.439 | 0.0788 | 0.1042 | 7.744
193 | AVUCEA_clean | AVUCEA_clean | [Co].[O-]C(=O)c1cc(cc(c1)C(=O)[O-])C(=O)[O-] MOFid-v1.ERROR.cat0;AVUCEA_clean | [Co] | [O-]C(=O)c1cc(cc(c1)C(=O)[O-])C(=O)[O-] | ERROR | 0 | Co | 5 | O40 | 1 | 8.851 | Co节点 (CN=5) | 需人工确认 | 10.64181 | 4.52481 | 5.22943 | 0.89363 | 2280.68 | 2552.15 | 0 | 0 | 0.6776 | 0.758256 | 0 | Co | Co | Yes | Co | 0.89363 | 17797.4 | 684 | 32.8195 | 32.8195 | 19.0793 | 17797.42 | 36 | 4 | 324 | 108 | 0 | 216 | 0 | 0 | 0 | 0 | 0 | 36 | 0 | 0 | 0 | 0 | 0 | 0.4736842 | 0 | 0.3157895 | 3.642769 | 23.3284 | 0.357714 | 0.0017984292 | 21.22028 | 0.339467 | 0.0045443618 | 21.16923 | 0.216158 | 0.0429352139 | 21.31877 | 0.123037 | 0.218865444 | 21.44274 | 0.21053 | 0.6532239508 | 21.80861 | 0.245629 | 0.4250270344 | 21.64657 | 0.091576 | 2.004379 | 22.59237 | 0.142373 | 11.67141 | 26.84625 | 0.81289 | 3.642769 | 23.3284 | 0.357714 | 13.12713 | 29.65578 | 0.665529 | 5.824807 | 23.59494 | 0.276489 | 9.363659 | 24.19219 | 1.043647 | 0.0931032978 | 0.0931032978 | 21.15137 | 0.129067 | 0.4556420946 | 21.30311 | 0.156155 | 0.8611369869 | 21.5169 | 0.185397 | 0.3564544157 | 13.46985 | 0.0042285274 | 13.40286 | 0.108661 | 0.0410062746 | 13.4053 | 0.049346 | 0.122337561 | 13.45734 | 0.062563 | 0.2052610708 | 13.43876 | 0.110738 | 0.2965215659 | 13.44038 | 0.092097 | 0.3564544157 | 13.46985 | 0.080099 | 0.3948426577 | 13.45957 | 0.092205 | 4.2915e-05 | 4.2915 | 21.23379 | 0.00776779 | 4.14552e-06 | 0.414552 | 13.44314 | 3.549666 | 0.6532239508 | 23.572 | 25.511 | 21.517 | 23.687 | 21.633 | 21.23379 | 0.6102887369 | 0.560120653 | 11 | 10.35214 | 17.072 | 137.63 | 13.44314 | 13.455 | 13.46 | 0.2965 | 0.3948 | 7.791
194 | AWAGEL_clean | AWAGEL_clean | [Cd].c1ncn(c1)c1ccc(cc1)N(c1ccc(cc1)n1cncc1)c1ccc(cc1)n1cncc1 MOFid-v1.ths.cat1;AWAGEL_clean | [Cd] | c1ncn(c1)c1ccc(cc1)N(c1ccc(cc1)n1cncc1)c1ccc(cc1)n1cncc1 | ths | 1 | Cd | 3 | N12 | 0 | 7.182 | Cd节点 (CN=3) | 需人工确认 | 8.54501 | 7.28684 | 8.54501 | 0.99094 | 1266.94 | 1278.53 | 0 | 0 | 0.599 | 0.604476 | 0 | Cd | Cd | Yes | Cd | 0.99094 | 3726.3 | 224 | 9.2663 | 14.9127 | 27.2481 | 3726.3 | 4 | 4 | 108 | 84 | 28 | 0 | 0 | 0 | 0 | 0 | 0 | 0 | 0 | 0 | 0 | 0 | 0 | 0.4821429 | 0.125 | 0 | 3.834852 | 25.64514 | 0.362543 | 0.0011954763 | 21.48617 | 0.640947 | 0.0031329724 | 21.40435 | 0.445733 | 0.0319068505 | 21.50448 | 0.072051 | 0.1582863103 | 21.62206 | 0.17457 | 0.4937991733 | 21.89248 | 0.133215 | 0.3218904291 | 21.7401 | 0.214698 | 1.791093 | 23.24202 | 0.140256 | 8.52092 | 34.09196 | 1.337673 | 3.834852 | 25.64514 | 0.362543 | 9.057195 | 34.73152 | 1.798808 | 6.064992 | 29.23396 | 0.516201 | 7.729717 | 32.93398 | 0.852546 | 0.0676062466 | 0.0676062466 | 20.82175 | 0.158618 | 0.3441210419 | 21.07064 | 0.147318 | 0.6973374475 | 21.46922 | 0.238459 | 0.2620753902 | 13.29489 | 0.0030954967 | 13.11074 | 0.168556 | 0.0302279371 | 13.1586 | 0.053703 | 0.0888849755 | 13.18782 | 0.111529 | 0.1457506732 | 13.15909 | 0.021166 | 0.2200051172 | 13.21634 | 0.0745 | 0.2620753902 | 13.29489 | 0.091577 | 0.2875926259 | 13.21344 | 0.090499 | 3.12994e-05 | 3.12994 | 21.50425 | 0.0295334 | 2.99241e-06 | 0.299241 | 13.12915 | 3.767246 | 0.4937991733 | 23.584 | 25.57 | 21.544 | 23.637 | 21.752 | 21.50425 | 0.4618923228 | 0.4261929267 | 11.2 | 10.4596 | 17.001 | 174.23 | 13.12915 | 13.256 | 13.213 | 0.22 | 0.2876 | 8.375
195 | AWAHEM_clean | AWAHEM_clean | [Mn].[O-]C(=O)CP(=O)([O])[O].[U] MOFid-v1.UNKNOWN.cat0;AWAHEM_clean | [Mn].[U] | [O-]C(=O)CP(=O)([O])[O] | UNKNOWN | 0 | Mn,U | 5 | O40 | 1 | 4.192 | Mn节点 (CN=5) | 需人工确认 | 7.6574 | 4.85724 | 7.65488 | 2.1582 | 1774.85 | 822.374 | 0 | 0 | 0.6144 | 0.284682 | 0 | Mn,U | Mn | Yes | Mn,U | 2.1582 | 3265.47 | 134 | 12.7708 | 14.5298 | 18.8587 | 3265.472 | 4 | 6 | 24 | 24 | 0 | 60 | 0 | 0 | 0 | 0 | 0 | 0 | 0 | 0 | 4 | 0 | 0 | 0.1791045 | 0 | 0.4477612 | 0.3839157207 | 17.90811 | 0.361041 | 0.0001590429 | 17.69271 | 1.006135 | 0.0003877897 | 17.54448 | 0.39474 | 0.0036992191 | 17.40049 | 0.207845 | 0.0189074472 | 17.40043 | 0.122041 | 0.0570247194 | 17.42695 | 0.06156 | 0.0377599167 | 17.30667 | 0.085463 | 0.1933273961 | 17.70957 | 0.193471 | 3.139322 | 23.54794 | 0.507165 | 0.3839157207 | 17.90811 | 0.361041 | 3.975055 | 26.12987 | 0.658276 | 0.7657108699 | 18.70849 | 0.167774 | 1.93823 | 20.61696 | 0.214514 | 0.0110613328 | 0.0110613328 | 16.9438 | 0.078171 | 0.0547961559 | 16.93901 | 0.210577 | 0.1086223467 | 16.99898 | 0.100816 | 0.0566565647 | 10.83775 | 0.0006675873 | 10.79017 | 0.354811 | 0.0064009843 | 10.84902 | 0.085594 | 0.018888794 | 10.81758 | 0.087675 | 0.0315022673 | 10.79173 | 0.079702 | 0.0466830065 | 10.8961 | 0.019208 | 0.0566565647 | 10.83775 | 0.079379 | 0.0623978156 | 10.81807 | 0.041499 | 3.80853e-06 | 0.380853 | 17.32319 | 0.0203019 | 6.37677e-07 | 0.0637677 | 10.82904 | 0.3728543879 | 0.0570247194 | 19.444 | 21.08 | 17.308 | 19.944 | 17.378 | 17.32319 | 0.0533255003 | 0.0459633866 | 6.1 | 5.972506 | 20.19 | 1431.54 | 10.82904 | 10.867 | 10.818 | 0.0467 | 0.0624 | 6.494
196 | AWASEY_clean | AWASEY_clean | I[Cu]12(I)[Cu]3[Cu]1([Cu]23I)I.[K].[O-]C(=O)c1ccncc1.[Pr].[Pr][Pr] MOFid-v1.ERROR.cat0;AWASEY_clean | I[Cu]12(I)[Cu]3[Cu]1([Cu]23I)I.[K].[Pr].[Pr][Pr] | [O-]C(=O)c1ccncc1 | ERROR | 0 | Cu,K,Pr | 6 | O56 | 1 | 4.004 | Cu单核八面体 |  | 12.05091 | 7.26209 | 12.03698 | 1.15771 | 1906.22 | 1646.54 | 0 | 0 | 0.7186 | 0.620707 | 0 | Pr,Cu,K | Cu | Yes | Pr,Cu,K | 1.15771 | 22767.1 | 632 | 30.332 | 46.354 | 18.13 | 22767.09 | 64 | 8 | 240 | 160 | 40 | 80 | 0 | 0 | 0 | 48 | 0 | 0 | 0 | 0 | 0 | 0 | 0 | 0.3797468 | 0.06329114 | 0.1265823 | 0.5123030697 | 16.18883 | 0.239976 | 0.0001984505 | 16.94429 | 1.356549 | 0.0005433763 | 15.48485 | 0.653702 | 0.0051801876 | 15.98901 | 0.275425 | 0.0252630614 | 15.96027 | 0.127432 | 0.0759561345 | 15.94335 | 0.138167 | 0.050623773 | 15.99802 | 0.162988 | 0.2564846482 | 16.07039 | 0.406852 | 5.319725 | 18.26012 | 0.340406 | 0.5123030697 | 16.18883 | 0.239976 | 9.357693 | 22.71414 | 0.465049 | 1.011244 | 16.49029 | 0.345815 | 2.623893375 | 16.92241 | 0.394534 | 0.0168304909 | 0.0168304909 | 14.99524 | 0.081354 | 0.0831791021 | 15.2249 | 0.167703 | 0.166692105 | 15.17203 | 0.264698 | 0.0942860291 | 9.4698 | 0.0010473775 | 9.55533 | 0.382996 | 0.0107525511 | 9.45601 | 0.13981 | 0.0319615527 | 9.41633 | 0.113137 | 0.0534036548 | 9.40595 | 0.062361 | 0.0789407668 | 9.45647 | 0.066996 | 0.0942860291 | 9.4698 | 0.065222 | 0.1050433052 | 9.48224 | 0.107859 | 5.13525e-06 | 0.513525 | 15.9492 | 0.0270099 | 1.07012e-06 | 0.107012 | 9.459333 | 0.4954725788 | 0.0759561345 | 17.604 | 18.942 | 15.993 | 17.877 | 15.967 | 15.9492 | 0.0707759469 | 0.0591256436 | 4.8 | 4.798761 | 22.28 | 1115.33 | 9.459333 | 9.463 | 9.482 | 0.0789 | 0.105 | 6.49
197 | AWAWUR_clean | AWAWUR_clean | [Co].[Co]O[Co].[O-]C(=O)c1cc(cc(c1)C(=O)[O-])C(=O)[O-].n1ccc(cc1)C1=NC(=[N]=C([N]1)c1ccncc1)c1ccncc1 MOFid-v1.UNKNOWN.cat0;AWAWUR_clean | [Co].[Co]O[Co] | [O-]C(=O)c1cc(cc(c1)C(=O)[O-])C(=O)[O-].n1ccc(cc1)C1=NC(=[N]=C([N]1)c1ccncc1)c1ccncc1 | UNKNOWN | 0 | Co | 5 | O32,N4 | 0.89 | 3.539 | Co节点 (CN=5) | 需人工确认 | 9.42427 | 4.27216 | 9.42427 | 0.982453 | 1582.3 | 1610.56 | 0 | 0 | 0.6066 | 0.617434 | 0 | Co | Co | Yes | Co | 0.982453 | 8267.66 | 384 | 20.2937 | 20.2937 | 20.2937 | 8267.662 | 18 | 5 | 180 | 84 | 24 | 78 | 0 | 0 | 0 | 0 | 0 | 18 | 0 | 0 | 0 | 0 | 0 | 0.46875 | 0.0625 | 0.203125 | 2.453792 | 21.0245 | 0.515355 | 0.002890211 | 29.89589 | 0.371009 | 0.0068537098 | 29.81572 | 0.307935 | 0.0618009388 | 28.94135 | 0.574744 | 0.2506638308 | 26.39703 | 1.091684 | 0.5706940023 | 22.85496 | 0.596033 | 0.4234887352 | 23.95612 | 0.399131 | 1.369719 | 21.0011 | 0.497097 | 10.06585 | 29.35187 | 1.27328 | 2.453792 | 21.0245 | 0.515355 | 11.07382 | 31.11693 | 2.253833 | 4.484998 | 21.88949 | 0.278394 | 8.383342 | 26.17178 | 0.184777 | 0.0888081841 | 0.0888081841 | 25.15621 | 0.36825 | 0.380278676 | 22.40764 | 0.658315 | 0.6917302107 | 21.80611 | 0.660286 | 0.3036689198 | 14.32835 | 0.0035750708 | 15.03743 | 0.370057 | 0.0355386063 | 14.86648 | 0.239591 | 0.1055220875 | 14.72267 | 0.243083 | 0.1706770509 | 14.33706 | 0.174665 | 0.2497630356 | 14.36896 | 0.38587 | 0.3036689198 | 14.32835 | 0.174069 | 0.3346703293 | 14.24901 | 0.358245 | 6.85818e-05 | 6.85818 | 29.90003 | 0.1258474 | 3.58211e-06 | 0.358211 | 14.88172 | 2.364983 | 0.5706940023 | 25.69 | 28.676 | 24.668 | 23.727 | 24.403 | 29.90003 | 0.5088930635 | 0.4818858182 | 11.4 | 19.14564 | 17.659 | 160.3 | 14.88172 | 14.349 | 14.249 | 0.2498 | 0.3347 | 15.018
198 | AWEDOW_charged | AWEDOW_charged | [O-]C(=O)CC(=O)[O-].[Zn].c1ncn(c1)c1ccc(cc1)N(c1ccc(cc1)n1cncc1)c1ccc(cc1)n1cncc1 MOFid-v1.UNKNOWN.cat0;AWEDOW_charged | [Zn] | [O-]C(=O)CC(=O)[O-].c1ncn(c1)c1ccc(cc1)N(c1ccc(cc1)n1cncc1)c1ccc(cc1)n1cncc1 | UNKNOWN | 0 | Zn | 4 | N24,O8 | 0.25 | 6.75 | Zn-咪唑 (ZIF类) | Zn-N4四面体 | 7.01648 | 4.5072 | 7.00016 | 1.06034 | 990.362 | 934.006 | 20.3226 | 19.1662 | 0.555 | 0.523418 | 0 | Zn | Zn | No |  | 1.06034 | 7791.77 | 516 | 9.9055 | 27.766 | 28.33 | 7791.773 | 8 | 5 | 228 | 176 | 64 | 40 | 0 | 0 | 8 | 0 | 0 | 0 | 0 | 0 | 0 | 0 | 0 | 0.4418605 | 0.124031 | 0.07751938 | 2.333984 | 26.2288 | 0.182458 | 0.0010216687 | 22.37967 | 0.723664 | 0.0025524968 | 22.08317 | 0.373528 | 0.0257259523 | 22.31357 | 0.17707 | 0.1320565387 | 22.42611 | 0.172089 | 0.3987556101 | 22.74689 | 0.230577 | 0.26935541 | 22.84584 | 0.231339 | 1.29971 | 24.21137 | 0.32053 | 5.519413 | 31.85423 | 1.165593 | 2.333984 | 26.2288 | 0.182458 | 6.029205 | 31.68455 | 1.262506 | 3.4819 | 28.03809 | 0.287231 | 4.80526 | 30.13544 | 0.905828 | 0.0540211501 | 0.0540211501 | 21.99526 | 0.197077 | 0.2617515153 | 22.34382 | 0.184922 | 0.5197747773 | 22.83647 | 0.35816 | 0.2092176468 | 14.48398 | 0.0024922016 | 14.35086 | 0.333164 | 0.0247377809 | 14.36745 | 0.056879 | 0.0726255692 | 14.36915 | 0.089437 | 0.1206808441 | 14.39416 | 0.09109 | 0.1773013873 | 14.43187 | 0.075544 | 0.2092176468 | 14.48398 | 0.079982 | 0.228927478 | 14.50441 | 0.0576 | 2.63287e-05 | 2.63287 | 22.24373 | 0.01772871 | 2.46441e-06 | 0.246441 | 14.35813 | 2.279963 | 0.3987556101 | 24.25 | 25.935 | 22.801 | 24.013 | 22.673 | 22.24373 | 0.3730296578 | 0.34473446 | 11.2 | 10.68357 | 17.115 | 211.19 | 14.35813 | 14.458 | 14.504 | 0.1773 | 0.2289 | 7.886
199 | AWEJIW_clean | AWEJIW_clean | [Cd].[O-]C(=O)c1cc(cc(c1)c1ccc(cc1)C(=O)[O-])c1ccc(cc1)C(=O)[O-] MOFid-v1.UNKNOWN.cat0;AWEJIW_clean | [Cd] | [O-]C(=O)c1cc(cc(c1)c1ccc(cc1)C(=O)[O-])c1ccc(cc1)C(=O)[O-] | UNKNOWN | 0 | Cd | 6 | O32 | 1 | 3.765 | Cd单核八面体 |  | 10.88001 | 10.50387 | 10.88001 | 1.19375 | 1315.8 | 1102.24 | 0 | 0 | 0.6004 | 0.502953 | 0 | Cd | Cd | Yes | Cd | 1.19375 | 2937.46 | 158 | 7.1422 | 21.211 | 22.181 | 2937.46 | 6 | 4 | 84 | 44 | 0 | 24 | 0 | 0 | 0 | 0 | 0 | 0 | 0 | 0 | 0 | 0 | 0 | 0.5316456 | 0 | 0.1518987 | 2.693095 | 23.53983 | 0.48311 | 0.0038594383 | 26.29927 | 0.246191 | 0.0098587339 | 26.31907 | 0.203696 | 0.0943475808 | 26.59436 | 0.142951 | 0.4183731777 | 27.04016 | 0.285593 | 0.9402571425 | 27.18192 | 0.433593 | 0.6981173433 | 26.85753 | 0.381809 | 1.84109 | 24.97605 | 0.617825 | 7.300107 | 31.14849 | 1.11777 | 2.693095 | 23.53983 | 0.48311 | 7.935169 | 32.65004 | 2.415608 | 4.239836 | 24.71147 | 0.619345 | 6.403530351 | 29.10204 | 0.77262 | 0.1378269356 | 0.1378269356 | 25.92061 | 0.138596 | 0.5711199206 | 25.85514 | 0.430561 | 0.9253462144 | 25.19678 | 0.584451 | 0.3719726069 | 15.94293 | 0.0048953305 | 16.34057 | 0.377496 | 0.0491693627 | 16.32313 | 0.064205 | 0.1388051138 | 16.34612 | 0.133876 | 0.2261234261 | 16.07656 | 0.164615 | 0.3220278049 | 16.03562 | 0.188062 | 0.3719726069 | 15.94293 | 0.148771 | 0.4132795478 | 16.01787 | 0.315923 | 9.59271e-05 | 9.59271 | 26.32724 | 0.02463859 | 5.01685e-06 | 0.501685 | 16.36894 | 2.555268 | 0.9402571425 | 27.364 | 28.873 | 26.624 | 26.596 | 27.027 | 26.32724 | 0.8459095617 | 0.8024302069 | 14.6 | 19.12098 | 16.794 | 107.94 | 16.36894 | 15.989 | 16.018 | 0.322 | 0.4133 | 9.958
200 | AWEVIJ_clean | AWEVIJ_clean | C1=NC=C(C=[C]1)[C]Oc1c2cccc1Cc1cccc(c1OCc1cccnc1)Cc1c(c(Cc3c(c(C2)ccc3)OCc2cccnc2)ccc1)OCc1cccnc1.C1=[C]C=C(C=N1)[C]Oc1c2cccc1Cc1cccc(c1OCc1cccnc1)Cc1c(c(Cc3c(c(C2)ccc3)OCc2cccnc2)ccc1)OCc1cccnc1.[Zn].c1ccc(cn1)COc1c2cccc1Cc1cccc(c1OCc1cccnc1)Cc1c(c(Cc3c(c(C2)ccc3)OCc2cccnc2)ccc1)OCc1cccnc1 MOFid-v1.lvt-a.cat0;AWEVIJ_clean | [Zn] | C1=NC=C(C=[C]1)[C]Oc1c2cccc1Cc1cccc(c1OCc1cccnc1)Cc1c(c(Cc3c(c(C2)ccc3)OCc2cccnc2)ccc1)OCc1cccnc1.C1=[C]C=C(C=N1)[C]Oc1c2cccc1Cc1cccc(c1OCc1cccnc1)Cc1c(c(Cc3c(c(C2)ccc3)OCc2cccnc2)ccc1)OCc1cccnc1.c1ccc(cn1)COc1c2cccc1Cc1cccc(c1OCc1cccnc1)Cc1c(c(Cc3c(c(C2)ccc3)OCc2cccnc2)ccc1)OCc1cccnc1 | lvt-a | 0 | Zn | 5 | N36 | 0 | 8.648 | Zn节点 (CN=5) | 需人工确认 | 10.6197 | 8.65931 | 10.61387 | 0.747212 | 1607.37 | 2151.16 | 0 | 0 | 0.6408 | 0.857588 | 0 | Zn | Zn | Yes | Zn | 0.747212 | 31053.8 | 1704 | 38.531 | 20.84 | 38.688 | 31053.81 | 16 | 5 | 848 | 704 | 72 | 64 | 0 | 0 | 16 | 0 | 0 | 0 | 0 | 0 | 0 | 0 | 0 | 0.4976526 | 0.04225352 | 0.03755869 | 3.463481 | 21.3913 | 0.318143 | 0.0072135623 | 36.34809 | 0.195623 | 0.0157778784 | 35.34018 | 0.626701 | 0.1664092956 | 35.67973 | 1.175965 | 0.600716911 | 31.34753 | 2.1103 | 1.180893 | 26.9715 | 1.902043 | 0.9020888791 | 28.5775 | 2.485796 | 2.270966 | 22.54143 | 1.203226 | 13.45172 | 29.45296 | 1.22528 | 3.463481 | 21.3913 | 0.318143 | 14.94929 | 32.88064 | 1.547496 | 5.563399 | 21.48884 | 0.501689 | 10.63013 | 25.07207 | 0.45229 | 0.1419203967 | 0.1419203967 | 29.86109 | 1.024054 | 0.6282078826 | 27.57659 | 1.874787 | 1.104489 | 25.38608 | 0.867047 | 0.4294681596 | 16.61976 | 0.0051811697 | 17.64856 | 0.325606 | 0.0508294934 | 17.5533 | 0.359669 | 0.1491429044 | 17.17411 | 0.248999 | 0.2512509496 | 17.25055 | 0.273572 | 0.3650631428 | 17.41438 | 0.670432 | 0.4294681596 | 16.61976 | 0.613037 | 0.470565069 | 16.66741 | 0.353607 | 0.000176604 | 17.6604 | 35.99806 | 0.2776033 | 5.16607e-06 | 0.516607 | 17.66045 | 3.321561 | 1.180893 | 31.938 | 37.041 | 30.986 | 27.788 | 28.966 | 35.99806 | 1.014484 | 1.038973 | 16.2 | 34.18537 | 17.133 | 93.56 | 17.66045 | 17.017 | 16.667 | 0.3651 | 0.4706 | 18.338
201 | AWOFOI_clean | AWOFOI_clean | [Ce].[O-]C(=O)c1cc(cc(c1)C(=O)[O-])C(=O)[O-] MOFid-v1.rtl.cat0;AWOFOI_clean | [Ce] | [O-]C(=O)c1cc(cc(c1)C(=O)[O-])C(=O)[O-] | rtl | 0 | Ce | 7 | O28 | 1 | 4.132 | Ce稀土高配位节点 | CN=7 | 5.44554 | 4.19244 | 5.4181 | 1.31908 | 2093.99 | 1587.46 | 0 | 0 | 0.5974 | 0.452892 | 0 | Ce | Ce | Yes | Ce | 1.31908 | 1748.47 | 76 | 10.6994 | 12.1961 | 13.6773 | 1748.473 | 4 | 4 | 36 | 12 | 0 | 24 | 0 | 0 | 0 | 0 | 0 | 0 | 0 | 0 | 0 | 0 | 0 | 0.4736842 | 0 | 0.3157895 | 3.745134 | 26.59666 | 0.172244 | 0.0018339452 | 22.71696 | 0.334918 | 0.004651861 | 22.61338 | 0.129897 | 0.0473405849 | 22.73688 | 0.065487 | 0.2350369745 | 22.94883 | 0.117741 | 0.7019350183 | 23.46017 | 0.146517 | 0.477565725 | 23.17247 | 0.161994 | 2.19547 | 24.85286 | 0.225316 | 7.557652 | 31.66017 | 1.192128 | 3.745134 | 26.59666 | 0.172244 | 8.102974 | 32.79588 | 1.873048 | 5.283452 | 28.4211 | 0.330065 | 6.767956 | 30.6226 | 0.716949 | 0.0923872384 | 0.0923872384 | 22.82535 | 0.061857 | 0.4448447031 | 23.15329 | 0.088031 | 0.8417928378 | 23.46239 | 0.184126 | 0.3159765551 | 14.76671 | 0.0035958925 | 14.73227 | 0.097472 | 0.036298915 | 14.73656 | 0.05621 | 0.1089247441 | 14.71987 | 0.086959 | 0.1796746293 | 14.73902 | 0.109408 | 0.2666640291 | 14.71114 | 0.031001 | 0.3159765551 | 14.76671 | 0.063976 | 0.3461096544 | 14.7808 | 0.072462 | 4.73559e-05 | 4.73559 | 22.69515 | 0.01173623 | 3.68776e-06 | 0.368776 | 14.69735 | 3.652747 | 0.7019350183 | 24.924 | 26.516 | 23.564 | 24.691 | 23.194 | 22.69515 | 0.6545944334 | 0.6095477799 | 13.2 | 12.84137 | 16.538 | 129.75 | 14.69735 | 14.739 | 14.781 | 0.2667 | 0.3461 | 7.998
202 | AWUPAL_clean | AWUPAL_clean | [In].[O-]C(=O)c1ccc(cc1)c1cc(cc(c1)C1=C2C=CC3=[N]2[Fe]24n5c1ccc5C(=C1[N]2=C(C=C1)C(=c1n4c(=C3c2cc(cc(c2)c2ccc(cc2)C(=O)[O-])c2ccc(cc2)C(=O)[O-])cc1)c1cc(cc(c1)c1ccc(cc1)C(=O)[O-])c1ccc(cc1)C(=O)[O-])c1cc(cc(c1)c1ccc(cc1)C(=O)[O-])c1ccc(cc1)C(=O)[O-])c1ccc(cc1)C(=O)[O-] MOFid-v1.flu,jaj.cat0;AWUPAL_clean | [In] | [O-]C(=O)c1ccc(cc1)c1cc(cc(c1)C1=C2C=CC3=[N]2[Fe]24n5c1ccc5C(=C1[N]2=C(C=C1)C(=c1n4c(=C3c2cc(cc(c2)c2ccc(cc2)C(=O)[O-])c2ccc(cc2)C(=O)[O-])cc1)c1cc(cc(c1)c1ccc(cc1)C(=O)[O-])c1ccc(cc1)C(=O)[O-])c1cc(cc(c1)c1ccc(cc1)C(=O)[O-])c1ccc(cc1)C(=O)[O-])c1ccc(cc1)C(=O)[O-] | flu,jaj | 0 | Fe,In | 8 | O32,N8 | 0.8 | 14.205 | Fe节点 (CN=8) | 需人工确认 | 18.42063 | 9.23563 | 18.42063 | 0.348553 | 1743.14 | 5001.08 | 0 | 0 | 0.8538 | 2.44956 | 0 | In,Fe | In | Yes | Fe | 0.348553 | 17636.8 | 350 | 23.4897 | 23.4895 | 31.9645 | 17636.77 | 6 | 6 | 200 | 104 | 8 | 32 | 0 | 0 | 0 | 0 | 0 | 0 | 2 | 0 | 0 | 0 | 0 | 0.5714286 | 0.02285714 | 0.09142857 | 1.459361 | 14.18895 | 0.272895 | 0.0005368763 | 13.65342 | 0.703097 | 0.0014417998 | 13.85323 | 0.719645 | 0.0140634572 | 13.83261 | 0.135478 | 0.0725795949 | 13.92896 | 0.105331 | 0.2185052684 | 13.94451 | 0.137445 | 0.1446527027 | 13.90043 | 0.135122 | 0.7357129655 | 14.08586 | 0.136997 | 23.57334 | 18.20797 | 0.351007 | 1.459361 | 14.18895 | 0.272895 | 45.57858 | 24.26228 | 0.432059 | 3.138227555 | 14.74768 | 0.255283 | 9.482812 | 15.98534 | 0.326938 | 0.0549065733 | 0.0549065733 | 13.01085 | 0.119507 | 0.2733915822 | 13.13262 | 0.093959 | 0.5440954065 | 13.16978 | 0.154204 | 0.3355881925 | 8.15173 | 0.0037344979 | 8.10342 | 0.259655 | 0.0371457606 | 8.13317 | 0.126388 | 0.1136320589 | 8.07376 | 0.099755 | 0.1897199208 | 8.12662 | 0.116941 | 0.2807829166 | 8.08378 | 0.141922 | 0.3355881925 | 8.15173 | 0.132842 | 0.3733147249 | 8.13923 | 0.037481 | 1.4444e-05 | 1.4444 | 13.82953 | 0.02315805 | 3.76591e-06 | 0.376591 | 8.094061 | 1.404455 | 0.2185052684 | 15.657 | 16.317 | 14.892 | 15.763 | 13.925 | 13.82953 | 0.2044418112 | 0.1635986951 | 3.9 | 3.835461 | 24.443 | 411.23 | 8.094061 | 8.118 | 8.139 | 0.2808 | 0.3733 | 5.735
203 | AXIMUP_clean | AXIMUP_clean | [La].[O-][n+]1ccc(cc1)CCc1cc[n+](cc1)[O-] MOFid-v1.UNKNOWN.cat0;AXIMUP_clean | [La] | [O-][n+]1ccc(cc1)CCc1cc[n+](cc1)[O-] | UNKNOWN | 0 | La | 5 | O20 | 1 | 4.524 | La节点 (CN=5) | 需人工确认 | 8.06476 | 5.62993 | 7.88344 | 0.749362 | 2380.21 | 3176.31 | 0 | 0 | 0.7064 | 0.942669 | 0 | La | La | Yes | La | 0.749362 | 5064.62 | 228 | 10.8304 | 16.7133 | 28.085 | 5064.624 | 4 | 5 | 96 | 96 | 16 | 16 | 0 | 0 | 0 | 0 | 0 | 0 | 0 | 0 | 0 | 0 | 0 | 0.4210526 | 0.07017544 | 0.07017544 | 3.298961 | 21.40969 | 0.388002 | 0.0014621082 | 20.75033 | 0.470959 | 0.0039560784 | 20.61584 | 0.350491 | 0.0370813985 | 20.60381 | 0.149056 | 0.1859502697 | 20.72553 | 0.177123 | 0.5568772857 | 20.70225 | 0.187037 | 0.371138493 | 20.62817 | 0.163235 | 1.718246998 | 20.97271 | 0.115359 | 14.01925 | 29.27704 | 0.420965 | 3.298961 | 21.40969 | 0.388002 | 15.59244 | 30.61706 | 0.573318 | 6.189148 | 22.13843 | 0.207325 | 11.47196 | 26.66727 | 0.8915 | 0.0868988172 | 0.0868988172 | 19.9971 | 0.10145 | 0.4213314657 | 20.13339 | 0.289764 | 0.8265760945 | 20.23521 | 0.323977 | 0.3819529893 | 13.02131 | 0.0044337247 | 12.93578 | 0.234855 | 0.0443372474 | 13.05825 | 0.043308 | 0.1305287105 | 13.09498 | 0.081554 | 0.2164904658 | 13.08126 | 0.049368 | 0.3204387047 | 13.04398 | 0.019611 | 0.3819529893 | 13.02131 | 0.106931 | 0.4244671591 | 12.98822 | 0.084737 | 3.77139e-05 | 3.77139 | 20.57493 | 0.03412418 | 4.40741e-06 | 0.440741 | 13.08422 | 3.212062 | 0.5568772857 | 22.515 | 24.409 | 20.754 | 22.382 | 20.685 | 20.57493 | 0.5197958872 | 0.4699784685 | 8.7 | 8.55693 | 18.189 | 158.98 | 13.08422 | 13.033 | 12.988 | 0.3204 | 0.4245 | 7.491
204 | AXINAX01_clean | AXINAX01_clean | [Co].[O-]C(=O)c1ccc(cc1)c1cc(cc(c1)c1ccc(cc1)C(=O)[O-])c1ccc(cc1)C(=O)[O-] MOFid-v1.UNKNOWN.cat0;AXINAX01_clean | [Co] | [O-]C(=O)c1ccc(cc1)c1cc(cc(c1)c1ccc(cc1)C(=O)[O-])c1ccc(cc1)C(=O)[O-] | UNKNOWN | 0 | Co | 3 | O19 | 1 | 3.437 | Co节点 (CN=3) | 需人工确认 | 19.47488 | 13.27772 | 19.47462 | 0.402001 | 1509.07 | 3753.89 | 0 | 0 | 0.8346 | 2.07611 | 0 | Co | Co | Yes | Co | 0.402001 | 26938.1 | 598 | 28.9352 | 28.9352 | 33.184 | 26938.07 | 22 | 4 | 324 | 180 | 0 | 72 | 0 | 0 | 0 | 0 | 0 | 22 | 0 | 0 | 0 | 0 | 0 | 0.541806 | 0 | 0.1204013 | 2.011548 | 18.28815 | 0.40378 | 0.000866379 | 19.0422 | 1.015462 | 0.0022771201 | 19.27838 | 0.357331 | 0.0232465592 | 18.95789 | 0.401236 | 0.1141933552 | 18.93442 | 0.391876 | 0.3289940159 | 18.80684 | 0.251428 | 0.2241314861 | 18.81293 | 0.358671 | 1.06146 | 18.38545 | 0.271359 | 13.69695 | 16.09103 | 0.390988 | 2.011548 | 18.28815 | 0.40378 | 30.1283918 | 18.605 | 0.563552 | 3.542946 | 17.83627 | 0.701101 | 7.578593 | 16.47897 | 0.479187 | 0.0611065557 | 0.0611065557 | 16.60296 | 0.30696 | 0.3076948927 | 16.64419 | 0.353293 | 0.6067183282 | 16.52649 | 0.111385 | 0.3220246484 | 9.72763 | 0.0039178733 | 9.69327 | 0.339542 | 0.0360045653 | 9.85156 | 0.289606 | 0.1095164419 | 9.69717 | 0.177187 | 0.1787884283 | 9.77498 | 0.114975 | 0.2743584681 | 9.75672 | 0.103199 | 0.3220246484 | 9.72763 | 0.153325 | 0.3582515588 | 9.72066 | 0.182208 | 2.28654e-05 | 2.28654 | 18.92651 | 0.1044898 | 3.68188e-06 | 0.368188 | 9.813235 | 1.950442 | 0.3289940159 | 20.108 | 22.59 | 17.799 | 19.934 | 18.851 | 18.92651 | 0.3057474567 | 0.2678874602 | 6 | 6.210251 | 20.599 | 261.5 | 9.813235 | 9.742 | 9.721 | 0.2744 | 0.3583 | 9.113
205 | AXIPEE01_clean | AXIPEE01_clean | [Au].[C]#N.[Fe].n1ccc(cc1)c1ccc(nn1)c1ccncc1 MOFid-v1.ERROR.cat1;AXIPEE01_clean | [Au].[C]#N.[Fe] | n1ccc(cc1)c1ccc(nn1)c1ccncc1 | ERROR | 1 | Au,Fe | 6 | N48 | 0 | 6.935 | Au节点 (CN=6) | 需人工确认 | 6.81111 | 4.3641 | 6.75959 | 1.50078 | 1988.24 | 1324.81 | 0 | 0 | 0.6082 | 0.405257 | 0 | Au,Fe | Au | Yes | Au | 1.50078 | 6976.08 | 312 | 15.0135 | 14.9245 | 31.4557 | 6976.082 | 24 | 5 | 144 | 80 | 64 | 0 | 0 | 0 | 0 | 0 | 0 | 0 | 8 | 0 | 0 | 0 | 0 | 0.4615385 | 0.2051282 | 0 | 2.471357 | 24.93274 | 0.174277 | 0.0009119983 | 20.60545 | 0.277518 | 0.0025119605 | 20.79049 | 0.190723 | 0.0236762682 | 20.64067 | 0.073854 | 0.1209765709 | 20.87196 | 0.082511 | 0.3662168718 | 21.40259 | 0.136688 | 0.2408349527 | 21.11753 | 0.058061 | 1.23661 | 22.98049 | 0.227977 | 5.958785 | 31.35056 | 1.614665 | 2.471357 | 24.93274 | 0.174277 | 6.435242 | 31.93222 | 1.078098 | 3.898317 | 27.34898 | 0.355813 | 5.284177473 | 29.97727 | 0.378289 | 0.0527967696 | 0.0527967696 | 20.80891 | 0.095443 | 0.2647332727 | 21.23069 | 0.142283 | 0.5220496202 | 21.64631 | 0.072619 | 0.1954788994 | 13.57456 | 0.0024286911 | 13.48553 | 0.106402 | 0.0230319216 | 13.49183 | 0.101078 | 0.0676583762 | 13.5126 | 0.022365 | 0.1106293557 | 13.50896 | 0.038235 | 0.1665784672 | 13.5963 | 0.052517 | 0.1954788994 | 13.57456 | 0.025606 | 0.2197737404 | 13.58298 | 0.061904 | 2.34508e-05 | 2.34508 | 20.6641 | 0.006353937 | 2.28031e-06 | 0.228031 | 13.48467 | 2.41856 | 0.3662168718 | 23.221 | 25.196 | 21.201 | 23.268 | 21.131 | 20.6641 | 0.3425406036 | 0.3134201022 | 11 | 10.28404 | 17.002 | 228.45 | 13.48467 | 13.585 | 13.583 | 0.1666 | 0.2198 | 7.179
206 | AXIPEE02_clean | AXIPEE02_clean | [Au][Au].[C]#N.[Fe].n1ccc(cc1)c1ccc(nn1)c1ccncc1 MOFid-v1.fsc.cat0;AXIPEE02_clean | [Au][Au].[C]#N.[Fe] | n1ccc(cc1)c1ccc(nn1)c1ccncc1 | fsc | 0 | Au,Fe | 6 | N48 | 0 | 10.169 | Au节点 (CN=6) | 需人工确认 | 6.48792 | 4.04495 | 6.46524 | 1.63435 | 1656.81 | 1013.74 | 0 | 0 | 0.5904 | 0.361245 | 0 | Au,Fe | Au | Yes | Au | 1.63435 | 19217.8 | 936 | 43.1076 | 14.6316 | 32.321 | 19217.81 | 72 | 5 | 432 | 240 | 192 | 0 | 0 | 0 | 0 | 0 | 0 | 0 | 24 | 0 | 0 | 0 | 0 | 0.4615385 | 0.2051282 | 0 | 2.701011 | 27.39559 | 0.184934 | 0.0012186412 | 22.26118 | 0.280834 | 0.0029686205 | 22.11411 | 0.165254 | 0.0300020997 | 22.22139 | 0.079317 | 0.1508630187 | 22.47257 | 0.122055 | 0.4619971774 | 23.06822 | 0.16667 | 0.3113628191 | 22.88661 | 0.158605 | 1.539375 | 25.11669 | 0.337874 | 5.495149 | 32.97989 | 1.377373 | 2.701011 | 27.39559 | 0.184934 | 5.894073 | 34.02337 | 1.167651 | 3.876145 | 29.71289 | 0.527084 | 4.926473 | 31.60024 | 0.891927 | 0.0598323737 | 0.0598323737 | 22.30293 | 0.064776 | 0.2955270926 | 22.7754 | 0.11685 | 0.5686824711 | 23.36312 | 0.187919 | 0.1989702667 | 14.65838 | 0.0023566564 | 14.56909 | 0.109229 | 0.023552025 | 14.51864 | 0.030219 | 0.0702106497 | 14.53885 | 0.030235 | 0.1152171036 | 14.5584 | 0.034023 | 0.1721905609 | 14.5953 | 0.067895 | 0.1989702667 | 14.65838 | 0.04914 | 0.2217147106 | 14.63373 | 0.051197 | 2.99124e-05 | 2.99124 | 22.1346 | 0.01452813 | 2.3821e-06 | 0.23821 | 14.49707 | 2.641179 | 0.4619971774 | 24.727 | 26.364 | 23.216 | 24.601 | 22.809 | 22.1346 | 0.4319950777 | 0.4021648037 | 13.4 | 12.55716 | 16.401 | 184.35 | 14.49707 | 14.627 | 14.634 | 0.1722 | 0.2217 | 7.638
207 | AXIPEE03_clean | AXIPEE03_clean | [Au].[Au][Au].[C]#N.[Fe].n1ccc(cc1)c1ccc(nn1)c1ccncc1 MOFid-v1.ERROR.cat0;AXIPEE03_clean | [Au].[Au][Au].[C]#N.[Fe] | n1ccc(cc1)c1ccc(nn1)c1ccncc1 | ERROR | 0 | Au,Fe | 6 | N48 | 0 | 6.818 | Au节点 (CN=6) | 需人工确认 | 6.5428 | 4.0805 | 6.53621 | 1.61298 | 1706.94 | 1058.25 | 0 | 0 | 0.59 | 0.365782 | 0 | Au,Fe | Au | Yes | Au | 1.61298 | 6490.79 | 312 | 14.4444 | 14.7116 | 30.772 | 6490.788 | 24 | 5 | 144 | 80 | 64 | 0 | 0 | 0 | 0 | 0 | 0 | 0 | 8 | 0 | 0 | 0 | 0 | 0.4615385 | 0.2051282 | 0 | 2.672028 | 26.96577 | 0.437537 | 0.0011399978 | 21.86213 | 0.250487 | 0.0029501162 | 21.95748 | 0.345702 | 0.0288449193 | 21.94694 | 0.08052 | 0.1472976341 | 22.22547 | 0.067513 | 0.4541771227 | 22.9118 | 0.173281 | 0.2988201994 | 22.6033 | 0.060611 | 1.490277 | 24.86522 | 0.091164 | 5.56016 | 32.862 | 0.848646 | 2.672028 | 26.96577 | 0.437537 | 5.949 | 33.16513 | 1.234768 | 3.884365 | 29.038 | 0.303754 | 4.978152 | 31.68992 | 0.737851 | 0.0596070176 | 0.0596070176 | 22.14587 | 0.107867 | 0.2891331917 | 22.57097 | 0.073306 | 0.5700821902 | 23.14472 | 0.162019 | 0.1994778136 | 14.405 | 0.0023553347 | 14.44874 | 0.12555 | 0.0232916429 | 14.38256 | 0.067455 | 0.0696608072 | 14.42412 | 0.028553 | 0.1155204421 | 14.38834 | 0.049684 | 0.1706487551 | 14.42065 | 0.04187 | 0.1994778136 | 14.405 | 0.05887 | 0.2256065641 | 14.43574 | 0.074088 | 2.88625e-05 | 2.88625 | 21.91418 | 0.0094647 | 2.37008e-06 | 0.237008 | 14.34207 | 2.612421 | 0.4541771227 | 24.449 | 26.078 | 22.883 | 24.387 | 22.58 | 21.91418 | 0.4253322034 | 0.3945701051 | 13.3 | 12.17786 | 16.393 | 187.22 | 14.34207 | 14.413 | 14.436 | 0.1706 | 0.2256 | 7.572
208 | AXIPEE_clean | AXIPEE_clean | [Au][Au].[C]#N.[Fe].n1ccc(cc1)c1ccc(nn1)c1ccncc1 MOFid-v1.fsc.cat0;AXIPEE_clean | [Au][Au].[C]#N.[Fe] | n1ccc(cc1)c1ccc(nn1)c1ccncc1 | fsc | 0 | Au,Fe | 6 | N48 | 0 | 6.733 | Au节点 (CN=6) | 需人工确认 | 6.41608 | 3.94175 | 6.40902 | 1.68088 | 1551.99 | 923.32 | 0 | 0 | 0.574 | 0.341488 | 0 | Au,Fe | Au | Yes | Au | 1.68088 | 6228.61 | 312 | 14.2256 | 14.4645 | 30.4429 | 6228.605 | 24 | 5 | 144 | 80 | 64 | 0 | 0 | 0 | 0 | 0 | 0 | 0 | 8 | 0 | 0 | 0 | 0 | 0.4615385 | 0.2051282 | 0 | 2.695645 | 28.16008 | 0.431854 | 0.0012867106 | 22.61938 | 0.134988 | 0.0033129329 | 22.69969 | 0.065145 | 0.0327645293 | 22.72965 | 0.093127 | 0.1655574257 | 22.98941 | 0.071067 | 0.5009903905 | 23.76836 | 0.112676 | 0.3356411384 | 23.34894 | 0.156894 | 1.594207 | 25.73105 | 0.368869 | 5.326702 | 33.42294 | 1.762827 | 2.695645 | 28.16008 | 0.431854 | 5.636449 | 33.65512 | 2.295119 | 3.783286054 | 30.02017 | 0.222127 | 4.750066 | 32.05876 | 0.489073 | 0.0619147697 | 0.0619147697 | 22.78712 | 0.059096 | 0.3104422296 | 23.29622 | 0.117983 | 0.5891806236 | 23.84516 | 0.089812 | 0.2037067099 | 14.92891 | 0.0023632651 | 14.86354 | 0.154163 | 0.0239042678 | 14.87332 | 0.034469 | 0.0713717953 | 14.90473 | 0.022053 | 0.1168368918 | 14.86615 | 0.061173 | 0.1717491009 | 14.93055 | 0.047395 | 0.2037067099 | 14.92891 | 0.029675 | 0.2278231165 | 14.95524 | 0.049825 | 3.24263e-05 | 3.24263 | 22.66168 | 0.01911821 | 2.42346e-06 | 0.242346 | 14.83563 | 2.63373 | 0.5009903905 | 25.19 | 26.972 | 23.691 | 24.907 | 23.369 | 22.66168 | 0.4682258612 | 0.4390756208 | 14.6 | 13.38017 | 16.171 | 171.29 | 14.83563 | 14.93 | 14.955 | 0.1717 | 0.2278 | 7.826
209 | AXUBAW_manual | AXUBAW_manual | [O-]C(=O)c1c(C)c(C)c(c(c1C)C)C(=O)[O-].[Zn][O]([Zn])([Zn])[Zn] MOFid-v1.pcu.cat0;AXUBAW_manual | [Zn][O]([Zn])([Zn])[Zn] | [O-]C(=O)c1c(C)c(C)c(c(c1C)C)C(=O)[O-] | pcu | 0 | Zn | 4 | O32 | 1 | 3.169 | Zn4O 或 Zn桨轮 | 需人工确认 | 14.24572 | 5.52422 | 14.23389 | 0.741721 | 1799 | 2425.44 | 0 | 0 | 0.7126 | 0.960739 | 0 | Zn | Zn | No |  | 0.741721 | 4200.96 | 178 | 18.1115 | 18.1115 | 18.1115 | 4200.957 | 8 | 4 | 72 | 72 | 0 | 26 | 0 | 0 | 8 | 0 | 0 | 0 | 0 | 0 | 0 | 0 | 0 | 0.4044944 | 0 | 0.1460674 | 1.531577 | 17.16917 | 0.175368 | 0.0005861668 | 15.91973 | 0.678255 | 0.001405468 | 15.89738 | 0.034889 | 0.0140546803 | 15.87375 | 0.093369 | 0.0698304459 | 16.02823 | 0.148311 | 0.2121457407 | 16.03618 | 0.110769 | 0.1413327993 | 16.05465 | 0.098079 | 0.7423602202 | 16.48981 | 0.20844 | 13.59702 | 26.6606 | 0.485002 | 1.531577 | 17.16917 | 0.175368 | 15.62665 | 29.09933 | 0.769541 | 3.536231 | 18.45308 | 0.318876 | 9.795463 | 22.70189 | 0.297788 | 0.0447917998 | 0.0447917998 | 15.83626 | 0.084029 | 0.2268298841 | 15.9832 | 0.05316 | 0.4493034835 | 16.09266 | 0.096528 | 0.2399986533 | 10.3575 | 0.0026344199 | 10.15823 | 0.255797 | 0.0268404428 | 10.35592 | 0.106455 | 0.0808343947 | 10.32088 | 0.077704 | 0.1342388493 | 10.31791 | 0.039973 | 0.199676375 | 10.33949 | 0.03847 | 0.2399986533 | 10.3575 | 0.082835 | 0.2662995562 | 10.34873 | 0.05176 | 1.39513e-05 | 1.39513 | 15.93221 | 0.01689576 | 2.69865e-06 | 0.269865 | 10.30065 | 1.486785346 | 0.2121457407 | 18.195 | 19.588 | 16.198 | 18.799 | 16.04 | 15.93221 | 0.1980910604 | 0.1673539409 | 5.3 | 5.169733 | 21.271 | 404.43 | 10.30065 | 10.348 | 10.349 | 0.1997 | 0.2663 | 5.632
210 | AXUBOL_clean | AXUBOL_clean | [Ni][OH]([Ni])[Ni].[O-]C(=O)c1ccc(cc1)C(=O)[O-].[O-]C(=O)c1ccncc1 MOFid-v1.ncb.cat0;AXUBOL_clean | [Ni][OH]([Ni])[Ni] | [O-]C(=O)c1ccc(cc1)C(=O)[O-].[O-]C(=O)c1ccncc1 | ncb | 0 | Ni | 6 | O40,N8 | 0.83 | 3.464 | Ni单核八面体 |  | 7.85983 | 4.2994 | 7.19513 | 1.05112 | 1083.88 | 1031.17 | 529.841 | 504.074 | 0.6054 | 0.575959 | 0 | Ni | Ni | No |  | 1.05112 | 5090.5 | 272 | 18.7698 | 18.7698 | 18.7698 | 5090.502 | 12 | 5 | 120 | 76 | 12 | 52 | 0 | 0 | 0 | 0 | 12 | 0 | 0 | 0 | 0 | 0 | 0 | 0.4411765 | 0.04411765 | 0.1911765 | 4.7718834 | 27.31955 | 0.387293 | 0.0032779773 | 24.98139 | 0.177854 | 0.0081988224 | 24.71221 | 0.276311 | 0.083858029 | 24.64963 | 0.209191 | 0.4066030155 | 24.47359 | 0.171646 | 1.106903 | 24.49539 | 0.162881 | 0.7545923061 | 24.56192 | 0.078471 | 3.057515 | 25.63303 | 0.122059 | 8.880479 | 33.49929 | 1.091958 | 4.7718834 | 27.31955 | 0.387293 | 9.660794 | 33.23514 | 2.94295 | 6.39778 | 29.79983 | 0.315591 | 7.972433 | 32.54247 | 0.83409 | 0.1428480424 | 0.1428480424 | 23.99982 | 0.185564 | 0.6723325334 | 24.07004 | 0.264452 | 1.237242 | 24.19624 | 0.315485 | 0.4730043608 | 15.62759 | 0.0057510075 | 15.56918 | 0.088749 | 0.0572753791 | 15.61369 | 0.091781 | 0.168953543 | 15.58634 | 0.096666 | 0.2731369707 | 15.55757 | 0.124659 | 0.4034162009 | 15.50381 | 0.08712 | 0.4730043608 | 15.62759 | 0.209557 | 0.5228684079 | 15.63061 | 0.096117 | 8.4299e-05 | 8.4299 | 24.72085 | 0.03092586 | 5.76403e-06 | 0.576403 | 15.58817 | 4.629035 | 1.106903 | 25.822 | 27.791 | 24.537 | 25.137 | 24.51 | 24.72085 | 1.023045 | 0.9640550533 | 13.7 | 14.62501 | 16.606 | 91.95 | 15.58817 | 15.566 | 15.631 | 0.4034 | 0.5229 | 9.133
211 | AXUHEH_clean | AXUHEH_clean | * MOFid-v1.NA.NA;AXUHEH_clean | * |  |  |  | Co,Na | 4 | O28,N4 | 0.88 | 6.088 | Co单核四面体 |  | 7.21454 | 5.63203 | 7.19196 | 1.06453 | 1024.66 | 962.545 | 0 | 0 | 0.4958 | 0.465746 | 0 | Na,Co | Co | Yes | Na,Co | 1.06453 | 8603.82 | 626 | 12.7259 | 18.7486 | 36.7932 | 8603.823 | 10 | 7 | 264 | 264 | 16 | 56 | 0 | 16 | 0 | 0 | 0 | 6 | 0 | 0 | 0 | 0 | 0 | 0.4217252 | 0.02555911 | 0.08945687 | 2.645163 | 25.94012 | 0.406757 | 0.0050266522 | 31.46925 | 0.322168 | 0.0122984518 | 31.48335 | 0.253709 | 0.115161252 | 31.28651 | 0.279348 | 0.3956550937 | 29.09281 | 1.214251 | 0.7889320839 | 26.24902 | 0.639123 | 0.6368649005 | 27.78432 | 0.956842 | 1.678962 | 24.32442 | 0.309369 | 5.073571 | 32.78462 | 1.130616 | 2.645163 | 25.94012 | 0.406757 | 5.470874 | 32.31699 | 2.80741 | 3.670139 | 28.83862 | 0.390991 | 4.572188 | 31.03567 | 1.208075 | 0.1255696101 | 0.1255696101 | 29.0327 | 0.273573 | 0.4899376842 | 26.65732 | 0.657905 | 0.8029891841 | 25.93912 | 0.626129 | 0.3664334284 | 18.23385 | 0.0051354346 | 18.96461 | 0.380986 | 0.0483356351 | 18.92762 | 0.20923 | 0.1413430544 | 18.74472 | 0.224934 | 0.2204036667 | 18.36581 | 0.172903 | 0.3158496243 | 18.32006 | 0.422666 | 0.3664334284 | 18.23385 | 0.280743 | 0.3968940041 | 18.01948 | 0.346685 | 0.000124859 | 12.4859 | 31.63669 | 0.04339518 | 5.03141e-06 | 0.503141 | 19.15338 | 2.519593 | 0.7889320839 | 28.378 | 31.035 | 28.112 | 25.987 | 27.709 | 31.63669 | 0.6737708319 | 0.6633624738 | 12.5 | 24.81591 | 17.88 | 126.79 | 19.15338 | 18.277 | 18.019 | 0.3158 | 0.3969 | 12.483
212 | AYOXUJ_clean | AYOXUJ_clean | [Co].[O-]C(=O)C=CC=CC(=O)[O-].n1ccc(cc1)CCc1ccncc1 MOFid-v1.neb.cat0;AYOXUJ_clean | [Co] | [O-]C(=O)C=CC=CC(=O)[O-].n1ccc(cc1)CCc1ccncc1 | neb | 0 | Co | 4 | O16,N16 | 0.5 | 7.456 | Co单核四面体 |  | 6.31092 | 5.4451 | 6.31092 | 1.11362 | 828.348 | 743.833 | 0 | 0 | 0.4926 | 0.442341 | 0 | Co | Co | Yes | Co | 1.11362 | 4571.99 | 328 | 35.522 | 13.846 | 9.548 | 4571.99 | 8 | 5 | 144 | 128 | 16 | 32 | 0 | 0 | 0 | 0 | 0 | 8 | 0 | 0 | 0 | 0 | 0 | 0.4390244 | 0.04878049 | 0.09756098 | 1.112999 | 23.1586 | 0.304104 | 0.0004239892 | 20.47209 | 0.257323 | 0.0011061768 | 21.13822 | 0.814786 | 0.011768417 | 21.19539 | 0.29553 | 0.059535144 | 21.26339 | 0.106704 | 0.1780074985 | 21.35244 | 0.119971 | 0.1154772516 | 21.23975 | 0.29207 | 0.580066087 | 21.84676 | 0.380165 | 4.0511 | 30.25654 | 1.141809 | 1.112999 | 23.1586 | 0.304104 | 4.479454 | 31.42326 | 0.822954 | 1.992725 | 24.48587 | 0.325457 | 3.277822 | 27.89236 | 0.509113 | 0.0260916404 | 0.0260916404 | 20.58634 | 0.141958 | 0.1289742397 | 20.63417 | 0.200781 | 0.2499171464 | 20.99452 | 0.137749 | 0.1151592597 | 13.59552 | 0.0013236072 | 13.37612 | 0.305051 | 0.0137361615 | 13.508 | 0.101847 | 0.040520861 | 13.58375 | 0.072596 | 0.0660716434 | 13.47032 | 0.135512 | 0.0985448642 | 13.57288 | 0.106977 | 0.1151592597 | 13.59552 | 0.018426 | 0.1311566967 | 13.60119 | 0.131422 | 1.17258e-05 | 1.17258 | 21.09595 | 0.02862356 | 1.35447e-06 | 0.135447 | 13.52653 | 1.086907 | 0.1780074985 | 23.171 | 25.183 | 21.059 | 23.271 | 21.285 | 21.09595 | 0.1662390815 | 0.1519158581 | 9 | 8.657113 | 18.047 | 449.14 | 13.52653 | 13.584 | 13.601 | 0.0985 | 0.1312 | 7.569
213 | AYUJIP_clean | AYUJIP_clean | C[O].[Mn].[Mn][O]1([Mn])[Mn][O]([Mn]1)([Mn])[Mn].[Mn][O]1([Mn])[Mn][O]23[Mn]1([Mn]2)[Mn]3.[O-]C(=O)C.[O]CC(C12C3C1C1C3[N]31C1C2[CH]C31)(C[O])C[O].[O]CC(c1ccncc1)(C[O])C[O] MOFid-v1.ERROR.cat8;AYUJIP_clean | [Mn].[Mn][O]1([Mn])[Mn][O]([Mn]1)([Mn])[Mn].[Mn][O]1([Mn])[Mn][O]23[Mn]1([Mn]2)[Mn]3 | C[O].[O-]C(=O)C.[O]CC(C12C3C1C1C3[N]31C1C2[CH]C31)(C[O])C[O].[O]CC(c1ccncc1)(C[O])C[O] | ERROR | 8 | Mn | 6 | O46,N1 | 0.98 | 3.147 | Mn单核八面体 |  | 12.69936 | 7.89199 | 12.69936 | 1.08786 | 1666.19 | 1531.63 | 0 | 0 | 0.6204 | 0.570296 | 0 | Mn | Mn | Yes | Mn | 1.08786 | 28170.4 | 1692 | 47.899 | 47.899 | 14.1778 | 28170.36 | 108 | 5 | 558 | 702 | 36 | 288 | 0 | 0 | 0 | 0 | 0 | 0 | 0 | 0 | 108 | 0 | 0 | 0.3297872 | 0.0212766 | 0.1702128 | 2.823107 | 25.42425 | 0.604248 | 0.005434858 | 33.7502 | 0.210547 | 0.0144473482 | 33.89929 | 0.237178 | 0.1319158715 | 33.93532 | 0.545778 | 0.5128259983 | 31.3937 | 0.978645 | 1.041791 | 29.96968 | 0.872142 | 0.819398321 | 30.30183 | 1.217547 | 2.005698 | 26.43719 | 0.714059 | 7.168753 | 22.06109 | 0.290762 | 2.823107 | 25.42425 | 0.604248 | 8.937883 | 27.49155 | 0.743852 | 3.734786 | 23.61777 | 0.3538 | 5.322968 | 22.09976 | 0.743575 | 0.121974091 | 0.121974091 | 30.83777 | 0.887495 | 0.507690518 | 29.6009 | 1.10416 | 0.8619370578 | 28.52125 | 1.235576 | 0.3149223888 | 18.34442 | 0.0038566901 | 18.3364 | 0.465006 | 0.037424931 | 18.35392 | 0.242253 | 0.113259624 | 18.53674 | 0.320715 | 0.1804814487 | 18.39488 | 0.821082 | 0.2633698071 | 18.48778 | 0.403228 | 0.3149223888 | 18.34442 | 0.416739 | 0.3519395699 | 18.12485 | 0.354722 | 0.000134065 | 13.4065 | 33.73478 | 0.07042377 | 3.75301e-06 | 0.375301 | 18.51706 | 2.701133 | 1.041791 | 32.502 | 34.558 | 32.161 | 30.788 | 30.555 | 33.73478 | 0.9098754318 | 0.9198172123 | 19.8 | 35.72199 | 16.541 | 102.13 | 18.51706 | 18.416 | 18.125 | 0.2634 | 0.3519 | 15.218
214 | AZAFIS_clean | AZAFIS_clean | [Ca].[O-]C(=O)c1cc(Br)c(cc1Br)C(=O)[O-] MOFid-v1.dmd.cat0;AZAFIS_clean | [Ca] | [O-]C(=O)c1cc(Br)c(cc1Br)C(=O)[O-] | dmd | 0 | Ca | 6 | O12 | 1 | 3.968 | Ca单核八面体 |  | 4.56554 | 4.01347 | 4.56554 | 1.5219 | 1198.03 | 787.192 | 0 | 0 | 0.5324 | 0.349826 | 0 | Ca | Ca | Yes | Ca | 1.5219 | 789.923 | 34 | 7.7834 | 10.1301 | 10.3277 | 789.9234 | 2 | 5 | 16 | 4 | 0 | 8 | 0 | 0 | 0 | 0 | 0 | 0 | 0 | 0 | 0 | 0 | 0 | 0.4705882 | 0 | 0.2352941 | 2.918027 | 30.37206 | 0.822417 | 0.00477499 | 27.88454 | 0.148294 | 0.0123604905 | 27.84772 | 0.098908 | 0.1158467449 | 27.96895 | 0.070593 | 0.5254196446 | 28.23692 | 0.331702 | 1.220659 | 28.78775 | 0.092079 | 0.9018649718 | 28.4638 | 0.294799 | 2.331676 | 29.87072 | 0.364146 | 4.358733 | 31.38936 | 1.648295 | 2.918027 | 30.37206 | 0.822417 | 4.689999 | 31.65454 | 0.790695 | 3.426872 | 31.39946 | 0.283518 | 3.970616 | 31.59223 | 0.638756 | 0.153457705 | 0.153457705 | 27.87559 | 0.100737 | 0.647188605 | 28.23106 | 0.095644 | 1.074488 | 28.56235 | 0.189202 | 0.3333265341 | 17.52654 | 0.0041227214 | 17.5537 | 0.117868 | 0.0409029982 | 17.51598 | 0.095084 | 0.1207943943 | 17.4796 | 0.074092 | 0.1918015081 | 17.4639 | 0.087175 | 0.2813925224 | 17.46268 | 0.091982 | 0.3333265341 | 17.52654 | 0.04287 | 0.3669183684 | 17.60687 | 0.072441 | 0.000120547 | 12.0547 | 27.87741 | 0.02984621 | 4.16479e-06 | 0.416479 | 17.5014 | 2.76457 | 1.220659 | 29.133 | 29.816 | 28.759 | 28.823 | 28.496 | 27.87741 | 1.104813 | 1.067202 | 21.7 | 28.94432 | 15.797 | 89.26 | 17.5014 | 17.495 | 17.607 | 0.2814 | 0.3669 | 10.376
215 | AZAVUU_clean | AZAVUU_clean | [Cu].[O-]C(=O)c1ccc(cc1)c1c(c2ccc(cc2)C(=O)[O-])c(c2ccc(cc2)C(=O)[O-])c(c(c1c1ccc(cc1)C(=O)[O-])c1ccc(cc1)C(=O)[O-])c1ccc(cc1)C(=O)[O-] MOFid-v1.htp.cat0;AZAVUU_clean | [Cu] | [O-]C(=O)c1ccc(cc1)c1c(c2ccc(cc2)C(=O)[O-])c(c2ccc(cc2)C(=O)[O-])c(c(c1c1ccc(cc1)C(=O)[O-])c1ccc(cc1)C(=O)[O-])c1ccc(cc1)C(=O)[O-] | htp | 0 | Cu | 3 | O26 | 1 | 3.256 | Cu节点 (CN=3) | 需人工确认 | 5.48228 | 4.93668 | 5.47166 | 1.18498 | 1132.58 | 955.777 | 0 | 0 | 0.5306 | 0.44777 | 0 | Cu | Cu | Yes | Cu | 1.18498 | 5511.92 | 348 | 11.54 | 16.778 | 28.468 | 5511.921 | 12 | 4 | 192 | 96 | 0 | 48 | 0 | 0 | 0 | 12 | 0 | 0 | 0 | 0 | 0 | 0 | 0 | 0.5517241 | 0 | 0.137931 | 3.617686 | 30.75249 | 0.706447 | 0.0057054879 | 26.82031 | 0.200568 | 0.0142181691 | 26.80186 | 0.098192 | 0.1389147533 | 26.93567 | 0.082584 | 0.6362201633 | 27.31638 | 0.260402 | 1.519071 | 27.98412 | 0.110563 | 1.123031967 | 27.76263 | 0.24106 | 2.936875 | 29.5117 | 0.162764 | 5.138886129 | 32.91458 | 1.591766 | 3.617686 | 30.75249 | 0.706447 | 5.515730109 | 32.55751 | 1.786856 | 4.182269 | 32.15086 | 1.191248 | 4.780618 | 32.3948 | 1.018773 | 0.1963636986 | 0.1963636986 | 26.96492 | 0.235744 | 0.827903794 | 27.36426 | 0.259942 | 1.394652 | 27.722 | 0.235162 | 0.5421590618 | 17.64824 | 0.007353787 | 17.55913 | 0.073627 | 0.0701713571 | 17.59627 | 0.041563 | 0.2030924879 | 17.60698 | 0.035154 | 0.3272572944 | 17.64856 | 0.046746 | 0.4723584661 | 17.63496 | 0.080446 | 0.5421590618 | 17.64824 | 0.076622 | 0.6044427355 | 17.66268 | 0.059885 | 0.000141788 | 14.1788 | 26.76735 | 0.02045756 | 7.18178e-06 | 0.718178 | 17.58232 | 3.421322 | 1.519071 | 28.462 | 29.288 | 28.084 | 28.013 | 27.688 | 26.76735 | 1.380156 | 1.322707 | 16.1 | 19.74274 | 16.506 | 76.65 | 17.58232 | 17.642 | 17.663 | 0.4724 | 0.6044 | 9.185
216 | AZAWAB_clean | AZAWAB_clean | [Cu].[Cu][Cu].[Cu][OH2][Cu].[O-]C(=O)c1ccc(cc1)c1c(c2ccc(cc2)C(=O)[O-])c(c2ccc(cc2)C(=O)[O-])c(c(c1c1ccc(cc1)C(=O)[O-])c1ccc(cc1)C(=O)[O-])c1ccc(cc1)C(=O)[O-] MOFid-v1.UNKNOWN.cat0;AZAWAB_clean | [Cu].[Cu][Cu].[Cu][OH2][Cu] | [O-]C(=O)c1ccc(cc1)c1c(c2ccc(cc2)C(=O)[O-])c(c2ccc(cc2)C(=O)[O-])c(c(c1c1ccc(cc1)C(=O)[O-])c1ccc(cc1)C(=O)[O-])c1ccc(cc1)C(=O)[O-] | UNKNOWN | 0 | Cu | 3 | O26,H1 | 0.96 | 3.009 | Cu节点 (CN=3) | 需人工确认 | 5.65614 | 4.89759 | 5.3467 | 1.11309 | 1245.12 | 1118.62 | 0 | 0 | 0.5586 | 0.501848 | 0 | Cu | Cu | Yes | Cu | 1.11309 | 5921.71 | 354 | 12.6325 | 17.4726 | 27.9667 | 5921.708 | 12 | 4 | 192 | 100 | 0 | 50 | 0 | 0 | 0 | 12 | 0 | 0 | 0 | 0 | 0 | 0 | 0 | 0.5423729 | 0 | 0.1412429 | 3.778571 | 29.7506 | 0.567545 | 0.0039909694 | 25.08079 | 0.204712 | 0.0096257732 | 25.20587 | 0.108883 | 0.0959932072 | 25.28661 | 0.058499 | 0.4713710705 | 25.71397 | 0.216914 | 1.229368 | 26.60499 | 0.249143 | 0.873421878 | 26.06585 | 0.098648 | 2.850419 | 28.16541 | 0.373524 | 6.073109 | 33.12318 | 0.801936 | 3.778571 | 29.7506 | 0.567545 | 6.588958 | 32.22281 | 2.217102 | 4.6029 | 31.17322 | 0.607427 | 5.501021277 | 31.73801 | 0.822735 | 0.1537562441 | 0.1537562441 | 25.39609 | 0.092625 | 0.6983314775 | 25.89989 | 0.142212 | 1.210828 | 26.26434 | 0.284758 | 0.4658601317 | 16.63744 | 0.0057670663 | 16.5283 | 0.056696 | 0.0578344167 | 16.51046 | 0.062359 | 0.1668628313 | 16.5382 | 0.027294 | 0.2744888431 | 16.57423 | 0.082454 | 0.394159143 | 16.60307 | 0.060134 | 0.4658601317 | 16.63744 | 0.085471 | 0.5121751116 | 16.53645 | 0.084781 | 9.86869e-05 | 9.86869 | 25.21252 | 0.01733179 | 5.8191e-06 | 0.58191 | 16.50239 | 3.624814 | 1.229368 | 27.141 | 28.434 | 26.447 | 26.543 | 26.128 | 25.21252 | 1.133374 | 1.075611402 | 15.6 | 16.95913 | 16.349 | 86.36 | 16.50239 | 16.62 | 16.536 | 0.3942 | 0.5122 | 8.71
217 | AZEBUE_clean | AZEBUE_clean | [Ho][Ho].[O-]C(=O)c1ccc(s1)C(=O)[O-] MOFid-v1.ERROR.cat0;AZEBUE_clean | [Ho][Ho] | [O-]C(=O)c1ccc(s1)C(=O)[O-] | ERROR | 0 | Ho | 6 | O48 | 1 | 4.142 | Ho单核八面体 |  | 5.44142 | 4.51467 | 5.32983 | 1.81828 | 1092.81 | 601.015 | 0 | 0 | 0.5076 | 0.279165 | 0 | Ho | Ho | Yes | Ho | 1.81828 | 3069.58 | 164 | 17.2931 | 10.0521 | 17.6583 | 3069.577 | 8 | 5 | 72 | 24 | 0 | 48 | 0 | 12 | 0 | 0 | 0 | 0 | 0 | 0 | 0 | 0 | 0 | 0.4390244 | 0 | 0.2926829 | 2.266608 | 30.64216 | 0.531768 | 0.003317312 | 25.82825 | 0.13318 | 0.0080589856 | 25.87532 | 0.120267 | 0.0799390383 | 26.00388 | 0.088906 | 0.3750595628 | 26.5391 | 0.265946 | 0.9218879559 | 27.58786 | 0.233641 | 0.6671664903 | 27.07874 | 0.144198 | 1.803346 | 29.36132 | 0.315643 | 3.337316 | 32.60557 | 0.692619 | 2.266608 | 30.64216 | 0.531768 | 3.562022 | 32.00885 | 2.177814 | 2.656333891 | 31.78634 | 0.707536 | 3.067707 | 32.70957 | 0.337225 | 0.1188976202 | 0.1188976202 | 26.14299 | 0.14974 | 0.5074173377 | 26.74319 | 0.267438 | 0.8555776652 | 27.35916 | 0.266751 | 0.3312403006 | 17.13395 | 0.0043028363 | 17.04877 | 0.034264 | 0.0416597863 | 17.04824 | 0.053597 | 0.1207385052 | 17.0952 | 0.044506 | 0.196325121 | 17.09283 | 0.023425 | 0.2808744297 | 17.12042 | 0.054537 | 0.3312403006 | 17.13395 | 0.049625 | 0.3587717591 | 17.17634 | 0.074071 | 8.05758e-05 | 8.05758 | 25.82482 | 0.01987864 | 4.28179e-06 | 0.428179 | 17.0343 | 2.14771 | 0.9218879559 | 28.049 | 28.921 | 27.515 | 27.711 | 27.069 | 25.82482 | 0.8419489176 | 0.8029903357 | 16.4 | 18.81825 | 16.33 | 107.76 | 17.0343 | 17.127 | 17.176 | 0.2809 | 0.3588 | 8.791
218 | AZIVAI_clean | AZIVAI_clean | [Cu].n1ccc(cc1)C1=C2C=CC3=[N]2[Cu]24n5c1ccc5C(=C1[N]2=C(C=C1)C(=c1n4c(=C3c2ccncc2)cc1)c1ccncc1)c1ccncc1 MOFid-v1.cds.cat0;AZIVAI_clean | [Cu] | n1ccc(cc1)C1=C2C=CC3=[N]2[Cu]24n5c1ccc5C(=C1[N]2=C(C=C1)C(=c1n4c(=C3c2ccncc2)cc1)c1ccncc1)c1ccncc1 | cds | 0 | Cu | 4 | N16 | 0 | 9.642 | Cu单核四面体 |  | 7.0547 | 5.80911 | 7.0547 | 0.682418 | 2610.44 | 3825.28 | 0 | 0 | 0.715 | 1.04774 | 0 | Cu | Cu | Yes | Cu | 0.682418 | 3619.7 | 148 | 13.636 | 13.636 | 19.467 | 3619.704 | 4 | 4 | 80 | 48 | 16 | 0 | 0 | 0 | 0 | 4 | 0 | 0 | 0 | 0 | 0 | 0 | 0 | 0.5405405 | 0.1081081 | 0 | 5.305653 | 21.449 | 0.260622 | 0.0016386208 | 17.83717 | 0.394146 | 0.0038906741 | 17.92349 | 0.232379 | 0.0396294145 | 17.87579 | 0.040306 | 0.1987563035 | 18.01199 | 0.047846 | 0.6182180264 | 18.30468 | 0.144556 | 0.4048401832 | 18.09175 | 0.092305 | 2.226071 | 19.47762 | 0.212684 | 18.52378 | 31.67476 | 1.117142 | 5.305653 | 21.449 | 0.260622 | 20.27505 | 32.32437 | 1.933478 | 10.95439 | 25.36879 | 0.345875 | 16.11218 | 30.19423 | 0.919918 | 0.1069137068 | 0.1069137068 | 17.94864 | 0.08889 | 0.5500766094 | 18.22975 | 0.08611 | 1.107477 | 18.66535 | 0.094405 | 0.487993888 | 11.96402 | 0.0056847538 | 11.87613 | 0.048396 | 0.0566962807 | 11.8658 | 0.031898 | 0.1655595261 | 11.91466 | 0.050356 | 0.2740656362 | 11.90459 | 0.048177 | 0.4117013827 | 11.93227 | 0.029681 | 0.487993888 | 11.96402 | 0.025237 | 0.5438456487 | 11.98622 | 0.040851 | 3.92623e-05 | 3.92623 | 17.8631 | 0.0151608 | 5.61712e-06 | 0.561712 | 11.85772 | 5.198739 | 0.6182180264 | 20.692 | 22.445 | 18.451 | 21.181 | 18.136 | 17.8631 | 0.5785886119 | 0.5113043196 | 7.5 | 6.989756 | 18.739 | 145.22 | 11.85772 | 11.948 | 11.986 | 0.4117 | 0.5438 | 6.005
219 | AZIXUD_clean | AZIXUD_clean | [O-]C(=O)c1cc(OCOc2cc(cc(c2)C(=O)[O-])C(=O)[O-])cc(c1)C(=O)[O-].[Zn] MOFid-v1.sra,UNKNOWN.cat0;AZIXUD_clean | [Zn] | [O-]C(=O)c1cc(OCOc2cc(cc(c2)C(=O)[O-])C(=O)[O-])cc(c1)C(=O)[O-] | sra,UNKNOWN | 0 | Zn | 3 | O28 | 1 | 3.482 | Zn节点 (CN=3) | 需人工确认 | 5.99991 | 4.88169 | 5.99991 | 1.10463 | 1885.15 | 1706.59 | 0 | 0 | 0.6184 | 0.559825 | 0 | Zn | Zn | Yes | Zn | 1.10463 | 3024.67 | 148 | 11.2562 | 13.1744 | 20.3965 | 3024.672 | 8 | 4 | 68 | 32 | 0 | 40 | 0 | 0 | 8 | 0 | 0 | 0 | 0 | 0 | 0 | 0 | 0 | 0.4594595 | 0 | 0.2702703 | 4.546646875 | 26.86661 | 0.331921 | 0.0021327911 | 23.17184 | 0.337846 | 0.0053050591 | 22.9749 | 0.229554 | 0.0537463367 | 22.92996 | 0.115865 | 0.2704151389 | 23.21638 | 0.19535 | 0.7992438074 | 23.79332 | 0.382074 | 0.5347652823 | 23.48585 | 0.261147 | 2.587293 | 25.01857 | 0.131894 | 9.059368 | 32.80332 | 0.84663 | 4.546646875 | 26.86661 | 0.331921 | 9.724397 | 32.84868 | 0.717944 | 6.516023 | 29.07021 | 0.304855 | 8.206835 | 31.55114 | 0.518698 | 0.1044508576 | 0.1044508576 | 22.58178 | 0.15919 | 0.5100311172 | 22.94496 | 0.282284 | 0.9618991564 | 23.27052 | 0.267753 | 0.3702525415 | 14.4062 | 0.004292501 | 14.42235 | 0.157986 | 0.0430306142 | 14.36544 | 0.071034 | 0.1274001044 | 14.39595 | 0.060934 | 0.2082535952 | 14.4027 | 0.053268 | 0.3104950469 | 14.43633 | 0.073417 | 0.3702525415 | 14.4062 | 0.049302 | 0.4042032633 | 14.41919 | 0.07966 | 5.38734e-05 | 5.38734 | 23.00262 | 0.02675065 | 4.31321e-06 | 0.431321 | 14.36752 | 4.442196 | 0.7992438074 | 24.851 | 26.649 | 23.167 | 24.735 | 23.499 | 23.00262 | 0.7454974707 | 0.6947929498 | 12.9 | 12.49033 | 16.661 | 116.96 | 14.36752 | 14.421 | 14.419 | 0.3105 | 0.4042 | 8.635
220 | BADYAJ_clean | BADYAJ_clean | [O-]C(=O)c1ccc(cc1)NC1=NC(=[N]=C([N]1)Nc1ccc(cc1)C(=O)[O-])Nc1ccc(cc1)C(=O)[O-].[Tb] MOFid-v1.UNKNOWN.cat0;BADYAJ_clean | [Tb] | [O-]C(=O)c1ccc(cc1)NC1=NC(=[N]=C([N]1)Nc1ccc(cc1)C(=O)[O-])Nc1ccc(cc1)C(=O)[O-] | UNKNOWN | 0 | Tb | 8 | O64 | 1 | 3.703 | Tb稀土高配位节点 | CN=8 | 8.60576 | 7.13629 | 8.60576 | 0.984728 | 1990.18 | 2021.04 | 0 | 0 | 0.6528 | 0.662924 | 0 | Tb | Tb | No |  | 0.984728 | 8665.45 | 416 | 30.621 | 19.8556 | 14.592 | 8665.449 | 8 | 5 | 192 | 120 | 48 | 48 | 0 | 0 | 0 | 0 | 0 | 0 | 0 | 0 | 0 | 0 | 0 | 0.4615385 | 0.1153846 | 0.1153846 | 2.964504 | 22.24844 | 0.375727 | 0.0010046295 | 20.47568 | 0.569344 | 0.0026611736 | 20.49137 | 0.458841 | 0.0264220001 | 20.43538 | 0.312489 | 0.1325308259 | 20.34268 | 0.159181 | 0.4009931366 | 20.62894 | 0.236032 | 0.2700677719 | 20.62399 | 0.279712 | 1.393701 | 21.211 | 0.232205 | 10.88159 | 31.54028 | 0.679243 | 2.964504 | 22.24844 | 0.375727 | 11.81224 | 32.62381 | 1.217094 | 5.859977 | 24.14532 | 0.296894 | 9.453953 | 28.63808 | 0.700221 | 0.0622164883 | 0.0622164883 | 19.60281 | 0.14004 | 0.3088956089 | 19.78268 | 0.13553 | 0.6279761666 | 20.00975 | 0.201382 | 0.2614882843 | 12.4976 | 0.0030552414 | 12.35451 | 0.250953 | 0.0293750758 | 12.48765 | 0.109995 | 0.0882541507 | 12.42284 | 0.102153 | 0.1452942428 | 12.40723 | 0.067532 | 0.2181408306 | 12.43401 | 0.053776 | 0.2614882843 | 12.4976 | 0.085695 | 0.2890535674 | 12.46966 | 0.089656 | 2.63089e-05 | 2.63089 | 20.39504 | 0.03699673 | 2.96082e-06 | 0.296082 | 12.43853 | 2.902287 | 0.4009931366 | 22.465 | 24.349 | 20.606 | 22.441 | 20.532 | 20.39504 | 0.3745711365 | 0.3387766483 | 9.2 | 8.88568 | 17.843 | 212.38 | 12.43853 | 12.466 | 12.47 | 0.2181 | 0.2891 | 7.957
221 | BAFHAU_clean | BAFHAU_clean | N#N.[C]#[C].[Cu] MOFid-v1.tzs.cat0;BAFHAU_clean | N#N.[C]#[C].[Cu] |  | tzs | 0 | Cu | 4 | C24,N8 | 0 | 4.996 | Cu单核四面体 |  | 9.02635 | 7.37185 | 9.02635 | 0.858551 | 2348.05 | 2734.89 | 0 | 0 | 0.738 | 0.859588 | 0 | Cu | Cu | No |  | 0.858551 | 3515.02 | 80 | 16.16 | 16.16 | 13.46 | 3515.019776 | 16 | 3 | 48 | 0 | 16 | 0 | 0 | 0 | 0 | 16 | 0 | 0 | 0 | 0 | 0 | 0 | 0 | 0.6 | 0.2 | 0 | 0.3830901982 | 13.73762 | 0.158589 | 0.0001134888 | 13.62547 | 2.907912 | 0.0004058086 | 12.99949 | 0.536971 | 0.0037692053 | 13.71264 | 0.171515 | 0.0193068601 | 13.59185 | 0.14314 | 0.0562835896 | 13.75553 | 0.140975 | 0.0390264069 | 13.69069 | 0.120875 | 0.1924289365 | 13.69295 | 0.138544 | 4.658249 | 16.46949 | 0.247445 | 0.3830901982 | 13.73762 | 0.158589 | 9.093321 | 19.88053 | 0.170373 | 0.7740076877 | 14.05052 | 0.238994 | 2.041644 | 14.72006 | 0.246623 | 0.0137355895 | 0.0137355895 | 13.33478 | 0.182271 | 0.0706141358 | 13.34323 | 0.17324 | 0.1427483343 | 13.20722 | 0.135813 | 0.0932293677 | 8.56718 | 0.0010145215 | 8.67224 | 0.212814 | 0.0103412412 | 8.54338 | 0.112646 | 0.0311268954 | 8.62581 | 0.050073 | 0.0524627985 | 8.58862 | 0.056463 | 0.0790363838 | 8.63173 | 0.034608 | 0.0932293677 | 8.56718 | 0.103227 | 0.1041174188 | 8.60755 | 0.036112 | 3.75372e-06 | 0.375372 | 13.63194 | 0.01675323 | 1.0466e-06 | 0.10466 | 8.590271 | 0.3693546087 | 0.0562835896 | 16.051 | 17.576 | 14.906 | 15.67 | 13.679 | 13.63194 | 0.0525143843 | 0.0425480001 | 3.6 | 3.586585 | 25.663 | 1541.36 | 8.590271 | 8.599 | 8.608 | 0.079 | 0.1041 | 5.042
222 | BAKGIF_manual | BAKGIF_manual | N1=NN=C([N]1)c1ccc(cc1)C1=NN=N[N]1.N1=NN[C](N1)c1ccc(cc1)[C]1NN=NN1.[Ni] MOFid-v1.tsy.cat0;BAKGIF_manual | [Ni] | N1=NN=C([N]1)c1ccc(cc1)C1=NN=N[N]1.N1=NN[C](N1)c1ccc(cc1)[C]1NN=NN1 | tsy | 0 | Ni | 6 | N12 | 0 | 3.771 | Ni节点 (CN=6) | 需人工确认 | 7.54763 | 6.30914 | 7.54763 | 1.01674 | 1528.77 | 1503.6 | 0 | 0 | 0.6098 | 0.599757 | 0 | Ni | Ni | No |  | 1.01674 | 1244.46 | 70 | 7.5423 | 12.5387 | 13.6887 | 1244.456 | 2 | 4 | 24 | 20 | 24 | 0 | 0 | 0 | 0 | 0 | 2 | 0 | 0 | 0 | 0 | 0 | 0 | 0.3428571 | 0.3428571 | 0 | 3.704724 | 25.30365 | 0.258868 | 0.0010335133 | 20.35932 | 0.628312 | 0.0025318342 | 20.47574 | 0.357618 | 0.0279650111 | 20.48199 | 0.105542 | 0.1410335554 | 20.48032 | 0.24869 | 0.4410695802 | 20.8989 | 0.073272 | 0.2891376542 | 20.78051 | 0.100048 | 1.66391 | 22.65625 | 0.213826 | 8.981048 | 34.15756 | 0.945518 | 3.704724 | 25.30365 | 0.258868 | 9.580234 | 34.03309 | 1.923532 | 6.136083 | 28.93261 | 0.385351 | 8.109036 | 31.8929 | 0.460297 | 0.0642500779 | 0.0642500779 | 20.09229 | 0.145719 | 0.3251957855 | 20.34613 | 0.154227 | 0.6571340151 | 20.88787 | 0.163582 | 0.2591192873 | 13.09287 | 0.0030267176 | 12.95106 | 0.096817 | 0.0299254054 | 12.96206 | 0.051397 | 0.0883681228 | 12.96984 | 0.063853 | 0.1444211824 | 12.98265 | 0.041274 | 0.2157035255 | 13.04969 | 0.095561 | 0.2591192873 | 13.09287 | 0.046038 | 0.2852824855 | 13.061 | 0.121946 | 2.76955e-05 | 2.76955 | 20.36862 | 0.01836525 | 2.97424e-06 | 0.297424 | 12.95723 | 3.640474 | 0.4410695802 | 22.987 | 24.714 | 20.938 | 23.307 | 20.72 | 20.36862 | 0.4131045691 | 0.3768195023 | 10.2 | 9.311791 | 17.296 | 193.18 | 12.95723 | 13.071 | 13.061 | 0.2157 | 0.2853 | 7.411
223 | BAKJEE_clean | BAKJEE_clean | [Co].[O-]C(=O)c1cc(cc(c1)c1ccncc1)C(=O)[O-] MOFid-v1.UNKNOWN.cat0;BAKJEE_clean | [Co] | [O-]C(=O)c1cc(cc(c1)c1ccncc1)C(=O)[O-] | UNKNOWN | 0 | Co | 6 | O36,N8 | 0.82 | 3.425 | Co单核八面体 |  | 6.44764 | 5.41267 | 6.44764 | 0.918977 | 2207.44 | 2402.06 | 0 | 0 | 0.6406 | 0.69708 | 0 | Co | Co | Yes | Co | 0.918977 | 4338.61 | 208 | 9.287 | 16.667 | 28.242 | 4338.614 | 8 | 5 | 104 | 56 | 8 | 32 | 0 | 0 | 0 | 0 | 0 | 8 | 0 | 0 | 0 | 0 | 0 | 0.5 | 0.03846154 | 0.1538462 | 5.676816 | 26.03858 | 0.054118 | 0.0025336018 | 21.60782 | 0.357452 | 0.006028584 | 21.56566 | 0.156507 | 0.0619344161 | 21.74453 | 0.225719 | 0.3037927362 | 21.8154 | 0.1155 | 0.9389667025 | 22.19927 | 0.137777 | 0.6267436667 | 22.04462 | 0.116031 | 3.134753 | 23.72668 | 0.165076 | 11.46758 | 32.92096 | 0.975284 | 5.676816 | 26.03858 | 0.054118 | 12.28877 | 32.922 | 1.374192 | 8.098811 | 28.73945 | 0.629116 | 10.26237 | 31.29288 | 0.789608 | 0.1295607595 | 0.1295607595 | 21.43216 | 0.060753 | 0.6478905648 | 21.8477 | 0.128604 | 1.234857 | 22.2052 | 0.371059 | 0.4862745368 | 13.9851 | 0.005594748 | 13.95101 | 0.122908 | 0.0580541876 | 13.94076 | 0.053253 | 0.1712367735 | 13.98372 | 0.052889 | 0.2752879808 | 13.97501 | 0.052459 | 0.4073823421 | 14.01542 | 0.048387 | 0.4862745368 | 13.9851 | 0.093088 | 0.5447556189 | 14.01097 | 0.069882 | 6.16366e-05 | 6.16366 | 21.68638 | 0.02083877 | 5.69696e-06 | 0.569696 | 13.92464 | 5.547255 | 0.9389667025 | 23.843 | 25.634 | 21.89 | 24.006 | 22.02 | 21.68638 | 0.8770322864 | 0.809405943 | 11.5 | 10.81921 | 16.925 | 102.28 | 13.92464 | 14 | 14.011 | 0.4074 | 0.5448 | 7.762
224 | BAKJII_clean | BAKJII_clean | [Co][Co].[O-]C(=O)c1cc(cc(c1)c1ccncc1)C(=O)[O-] MOFid-v1.rtl,sql.cat0;BAKJII_clean | [Co][Co] | [O-]C(=O)c1cc(cc(c1)c1ccncc1)C(=O)[O-] | rtl,sql | 0 | Co | 5 | O16,N4 | 0.8 | 2.821 | Co多核簇 | M-M=2.821Å | 6.19215 | 5.21845 | 6.19129 | 0.959339 | 2059.17 | 2146.44 | 0 | 0 | 0.6236 | 0.650031 | 0 | Co | Co | No |  | 0.959339 | 2078.04 | 104 | 11.85 | 13.853 | 13.944 | 2078.038 | 4 | 5 | 52 | 28 | 4 | 16 | 0 | 0 | 0 | 0 | 0 | 4 | 0 | 0 | 0 | 0 | 0 | 0.5 | 0.03846154 | 0.1538462 | 7.215969 | 30.20859 | 0.592958 | 0.0043105937 | 24.16868 | 0.141923 | 0.0110923168 | 24.17832 | 0.146385 | 0.1110110924 | 24.20626 | 0.114375 | 0.5627349364 | 24.58061 | 0.17525 | 1.700204 | 25.38804 | 0.311778 | 1.120354 | 24.97456 | 0.201949 | 5.046919 | 28.25627 | 0.293546 | 11.14279 | 36.33641 | 1.000663 | 7.215969 | 30.20859 | 0.592958 | 11.92552 | 33.56981 | 2.731032 | 8.778363 | 32.15609 | 0.714249 | 10.38218 | 34.06772 | 1.263874 | 0.1980790696 | 0.1980790696 | 23.9533 | 0.104281 | 0.9407136152 | 24.58528 | 0.223582 | 1.803559 | 25.20938 | 0.201096 | 0.5847136426 | 15.2651 | 0.0068349403 | 15.10722 | 0.097764 | 0.0691869958 | 15.15071 | 0.040795 | 0.2058256438 | 15.23582 | 0.071782 | 0.3406479654 | 15.19894 | 0.060287 | 0.4926525032 | 15.28878 | 0.101961 | 0.5847136426 | 15.2651 | 0.067662 | 0.6445668032 | 15.28895 | 0.099527 | 0.000111254 | 11.1254 | 24.13299 | 0.02616589 | 7.01096e-06 | 0.701096 | 15.11139 | 7.01789 | 1.700204 | 26.221 | 27.569 | 25.36 | 25.736 | 24.981 | 24.13299 | 1.58919304 | 1.502125 | 17.3 | 15.86858 | 15.848 | 68.12 | 15.11139 | 15.277 | 15.289 | 0.4927 | 0.6446 | 9.022
225 | BAKJOO_clean | BAKJOO_clean | [Co].[O-]C(=O)c1cc(cc(c1)c1ccncc1)C(=O)[O-] MOFid-v1.ERROR,bey.cat0;BAKJOO_clean | [Co] | [O-]C(=O)c1cc(cc(c1)c1ccncc1)C(=O)[O-] | ERROR,bey | 0 | Co | 6 | O24,N6 | 0.8 | 3.953 | Co节点 (CN=6) | 需人工确认 | 7.70901 | 5.72948 | 7.70901 | 1.0049 | 1743.18 | 1734.69 | 0 | 0 | 0.6112 | 0.608223 | 0 | Co | Co | Yes | Co | 1.0049 | 2975.75 | 156 | 10.164 | 13.363 | 22.395 | 2975.748 | 6 | 5 | 78 | 42 | 6 | 24 | 0 | 0 | 0 | 0 | 0 | 6 | 0 | 0 | 0 | 0 | 0 | 0.5 | 0.03846154 | 0.1538462 | 4.903607 | 26.00924 | 0.31185 | 0.0018510333 | 22.04924 | 0.507726 | 0.004606759 | 22.07872 | 0.350679 | 0.0479463891 | 22.18516 | 0.155178 | 0.2382302949 | 22.31702 | 0.154844 | 0.743573945 | 22.44155 | 0.194111 | 0.4891933848 | 22.2648 | 0.313196 | 2.602208 | 24.0717 | 0.130621 | 9.855736377 | 33.00516 | 1.433611 | 4.903607 | 26.00924 | 0.31185 | 10.57075 | 33.1137 | 0.819545 | 7.171113 | 28.84837 | 0.339992 | 8.963282 | 32.17505 | 0.868994 | 0.099537 | 0.099537 | 21.49458 | 0.222306 | 0.4917131039 | 21.81888 | 0.128758 | 0.9649876026 | 22.23074 | 0.416774 | 0.3806256563 | 14.12288 | 0.0043545558 | 14.0043 | 0.199775 | 0.0444086018 | 14.05916 | 0.07848 | 0.1318352167 | 14.08401 | 0.11609 | 0.2162238232 | 14.06748 | 0.085 | 0.3190394658 | 14.09648 | 0.053893 | 0.3806256563 | 14.12288 | 0.064451 | 0.4277946115 | 14.13741 | 0.138944 | 4.73265e-05 | 4.73265 | 22.12295 | 0.04567628 | 4.44973e-06 | 0.444973 | 14.03815 | 4.80407 | 0.743573945 | 24.101 | 25.823 | 22.214 | 24.266 | 22.341 | 22.12295 | 0.6956275559 | 0.644036945 | 11.7 | 10.63581 | 16.917 | 123.24 | 14.03815 | 14.11 | 14.137 | 0.319 | 0.4278 | 8.085
226 | BAKYOE_clean | BAKYOE_clean | [Mg].[O-]C(=O)c1cc(N)c(cc1N)C(=O)[O-].[O]N(=O)=O MOFid-v1.UNKNOWN.cat0;BAKYOE_clean | [Mg].[O]N(=O)=O | [O-]C(=O)c1cc(N)c(cc1N)C(=O)[O-] | UNKNOWN | 0 | Mg | 6 | O48 | 1 | 3.618 | Mg单核八面体 |  | 7.11646 | 6.19226 | 7.11412 | 1.03097 | 1502.21 | 1457.08 | 0 | 0 | 0.5848 | 0.56723 | 0 | Mg | Mg | No |  | 1.03097 | 3214.25 | 184 | 12.474 | 15.248 | 16.899 | 3214.25 | 8 | 5 | 64 | 48 | 20 | 44 | 0 | 0 | 0 | 0 | 0 | 0 | 0 | 0 | 0 | 0 | 0 | 0.3478261 | 0.1086957 | 0.2391304 | 5.559884 | 29.35323 | 0.108331 | 0.0025702165 | 22.19723 | 0.267233 | 0.0061196626 | 22.24585 | 0.075078 | 0.0609126706 | 22.33266 | 0.142033 | 0.3161783931 | 22.62494 | 0.206808 | 0.9813216217 | 23.30401 | 0.264944 | 0.6360899684 | 22.99301 | 0.219938 | 3.410953 | 26.15181 | 0.372988 | 9.231481 | 33.94587 | 2.711329 | 5.559884 | 29.35323 | 0.108331 | 9.836550693 | 36.69899 | 2.922274 | 7.098543 | 31.8915 | 0.492317 | 8.469988897 | 34.29828 | 1.723867 | 0.1255773144 | 0.1255773144 | 22.17768 | 0.062668 | 0.6272038258 | 22.80543 | 0.216397 | 1.192844 | 23.34054 | 0.165065 | 0.4400979075 | 14.53904 | 0.0052719714 | 14.31973 | 0.140398 | 0.0530516915 | 14.35413 | 0.085253 | 0.1541983773 | 14.41396 | 0.07281 | 0.2510773762 | 14.45468 | 0.083131 | 0.3735624967 | 14.53109 | 0.052849 | 0.4400979075 | 14.53904 | 0.07691 | 0.4881177371 | 14.51583 | 0.085193 | 6.17534e-05 | 6.17534 | 22.27776 | 0.01159176 | 5.24924e-06 | 0.524924 | 14.36411 | 5.434306 | 0.9813216217 | 24.519 | 26.22 | 22.536 | 24.8 | 22.974 | 22.27776 | 0.9204089511 | 0.8557443073 | 13.1 | 11.76426 | 16.489 | 98.84 | 14.36411 | 14.535 | 14.516 | 0.3736 | 0.4881 | 7.914
227 | BAMKIM_clean | BAMKIM_clean | [Cu][OH]1[Cu][OH]([Cu]1)[Cu].[O-]C(=O)Cc1ccc(cc1)CC(=O)[O-].c1cc(cc(c1)Cn1cnnc1)Cn1cnnc1 MOFid-v1.ERROR.cat0;BAMKIM_clean | [Cu][OH]1[Cu][OH]([Cu]1)[Cu] | [O-]C(=O)Cc1ccc(cc1)CC(=O)[O-].c1cc(cc(c1)Cn1cnnc1)Cn1cnnc1 | ERROR | 0 | Cu | 5 | O28,N16 | 0.64 | 3.088 | Cu节点 (CN=5) | 需人工确认 | 6.79615 | 5.75134 | 6.79615 | 1.10764 | 1482.92 | 1338.8 | 0 | 0 | 0.5666 | 0.511536 | 0 | Cu | Cu | Yes | Cu | 1.10764 | 3457.3 | 224 | 9.6552 | 17.1958 | 20.8804 | 3457.302 | 8 | 5 | 88 | 84 | 24 | 20 | 0 | 0 | 0 | 8 | 0 | 0 | 0 | 0 | 0 | 0 | 0 | 0.3928571 | 0.1071429 | 0.08928571 | 3.075751 | 25.76632 | 0.481968 | 0.0010208304 | 22.58357 | 0.511676 | 0.0024843218 | 22.20516 | 0.328454 | 0.0259760684 | 22.13457 | 0.115209 | 0.1314359792 | 22.43401 | 0.25991 | 0.4005033845 | 22.61433 | 0.447847 | 0.2660844124 | 22.41757 | 0.318388 | 1.455205 | 23.54458 | 0.174325 | 7.374448 | 33.77658 | 1.271014 | 3.075751 | 25.76632 | 0.481968 | 7.866938 | 34.94019 | 1.232402 | 5.012124 | 28.71649 | 0.442845 | 6.607768 | 31.66563 | 0.867366 | 0.0529494791 | 0.0529494791 | 21.36532 | 0.064676 | 0.2658152022 | 21.63865 | 0.255561 | 0.5361798752 | 22.00493 | 0.488472 | 0.2160583025 | 13.88066 | 0.0025005828 | 13.68201 | 0.266058 | 0.0243011839 | 13.69069 | 0.053989 | 0.0719676398 | 13.77963 | 0.077425 | 0.119034245 | 13.82848 | 0.087768 | 0.179644469 | 13.86333 | 0.086437 | 0.2160583025 | 13.88066 | 0.130238 | 0.2334828836 | 13.94404 | 0.086181 | 2.57122e-05 | 2.57122 | 22.2804 | 0.02142021 | 2.43785e-06 | 0.243785 | 13.75435 | 3.022802 | 0.4005033845 | 24.187 | 26.165 | 22.289 | 24.107 | 22.489 | 22.2804 | 0.3745273161 | 0.3475539054 | 11.1 | 10.54708 | 17.13 | 209.46 | 13.75435 | 13.872 | 13.944 | 0.1796 | 0.2335 | 8.526
228 | BAMKOS_clean | BAMKOS_clean | [Cu][OH]1[Cu][OH]([Cu]1)[Cu].[O-]C(=O)Cc1ccc(cc1)CC(=O)[O-].c1cc(cc(c1)Cn1cnnc1)Cn1cnnc1 MOFid-v1.ERROR.cat0;BAMKOS_clean | [Cu][OH]1[Cu][OH]([Cu]1)[Cu] | [O-]C(=O)Cc1ccc(cc1)CC(=O)[O-].c1cc(cc(c1)Cn1cnnc1)Cn1cnnc1 | ERROR | 0 | Cu | 5 | O28,N16 | 0.64 | 3.085 | Cu节点 (CN=5) | 需人工确认 | 6.76349 | 5.81846 | 6.76349 | 1.11335 | 1511.81 | 1357.89 | 0 | 0 | 0.5736 | 0.515203 | 0 | Cu | Cu | Yes | Cu | 1.11335 | 3439.59 | 224 | 9.6691 | 17.4598 | 20.4487 | 3439.59 | 8 | 5 | 88 | 84 | 24 | 20 | 0 | 0 | 0 | 8 | 0 | 0 | 0 | 0 | 0 | 0 | 0 | 0.3928571 | 0.1071429 | 0.08928571 | 3.227826 | 26.14871 | 0.552513 | 0.0011454982 | 22.68839 | 0.380963 | 0.0028366438 | 22.6388 | 0.255378 | 0.0291270918 | 22.93124 | 0.266798 | 0.1441412525 | 22.84655 | 0.156544 | 0.4478681083 | 23.21834 | 0.285213 | 0.299457436 | 22.8719 | 0.237359 | 1.581767 | 23.98244 | 0.352892 | 7.537279 | 33.88345 | 1.005526 | 3.227826 | 26.14871 | 0.552513 | 8.028448 | 34.75495 | 0.822805 | 5.092538 | 28.64434 | 0.676468 | 6.727243 | 32.63353 | 0.711866 | 0.0571845702 | 0.0571845702 | 21.83736 | 0.115907 | 0.2906891352 | 22.22134 | 0.259445 | 0.5788361317 | 22.47542 | 0.219699 | 0.2303445077 | 14.18165 | 0.0026830675 | 14.03013 | 0.288878 | 0.026397048 | 14.07393 | 0.074981 | 0.0783799001 | 14.11301 | 0.089396 | 0.1301495523 | 14.1939 | 0.100433 | 0.1908139797 | 14.15277 | 0.096154 | 0.2303445077 | 14.18165 | 0.090404 | 0.2555888305 | 14.22476 | 0.078518 | 2.89407e-05 | 2.89407 | 22.79676 | 0.04369682 | 2.64028e-06 | 0.264028 | 14.0536 | 3.170641 | 0.4478681083 | 24.522 | 26.428 | 22.811 | 24.326 | 22.979 | 22.79676 | 0.4187410165 | 0.3906835381 | 11.7 | 10.96122 | 16.972 | 189.31 | 14.0536 | 14.167 | 14.225 | 0.1908 | 0.2556 | 8.743
229 | BANMAG_clean | BANMAG_clean | [Co].[Nd].[O-]C(=O)COCC(=O)[O-] MOFid-v1.UNKNOWN.cat0;BANMAG_clean | [Co].[Nd] | [O-]C(=O)COCC(=O)[O-] | UNKNOWN | 0 | Co,Nd | 9 | O52 | 1 | 5.817 | Co节点 (CN=9) | 需人工确认 | 8.68497 | 7.44113 | 8.68497 | 1.37401 | 1122.97 | 817.297 | 0 | 0 | 0.5786 | 0.421103 | 0 | Nd,Co | Co | Yes | Co | 1.37401 | 3039.96 | 166 | 15.0841 | 15.0841 | 15.4276 | 3039.96 | 10 | 5 | 48 | 48 | 0 | 60 | 0 | 0 | 0 | 0 | 0 | 6 | 0 | 0 | 0 | 0 | 0 | 0.2891566 | 0 | 0.3614458 | 0.4715195961 | 17.79539 | 0.111111 | 0.0001292039 | 17.01479 | 0.909632 | 0.0004447595 | 17.00591 | 0.995761 | 0.0041941565 | 16.73941 | 0.157199 | 0.0207918848 | 16.60581 | 0.219471 | 0.0627607814 | 16.75358 | 0.154225 | 0.0415117136 | 16.63487 | 0.170707 | 0.2215051323 | 17.14772 | 0.146396 | 3.804776 | 25.84248 | 0.375671 | 0.4715195961 | 17.79539 | 0.111111 | 4.678929 | 28.27446 | 0.555125 | 1.000949859 | 19.25182 | 0.339552 | 2.585775 | 22.97201 | 0.394088 | 0.0130818922 | 0.0130818922 | 16.32309 | 0.150721 | 0.0636179994 | 16.44618 | 0.136066 | 0.1285255528 | 16.56444 | 0.088595 | 0.0648553749 | 10.5383 | 0.0007429223 | 10.53812 | 0.364465 | 0.0074192839 | 10.47596 | 0.091073 | 0.0213236084 | 10.489 | 0.030012 | 0.0358938298 | 10.51372 | 0.053915 | 0.054904192 | 10.52029 | 0.056637 | 0.0648553749 | 10.5383 | 0.018525 | 0.0713180533 | 10.53689 | 0.032736 | 4.14947e-06 | 0.414947 | 16.53617 | 0.03635595 | 7.30531e-07 | 0.0730531 | 10.48037 | 0.4584377039 | 0.0627607814 | 18.618 | 19.936 | 16.569 | 19.349 | 16.665 | 16.53617 | 0.0585666249 | 0.0496788892 | 5.7 | 5.680074 | 20.687 | 1325.06 | 10.48037 | 10.529 | 10.537 | 0.0549 | 0.0713 | 6.056
230 | BAPDAA_clean | BAPDAA_clean | [Cd].[O-]C(=O)c1cc([O])c(cc1[O])C(=O)[O-] MOFid-v1.UNKNOWN.cat0;BAPDAA_clean | [Cd] | [O-]C(=O)c1cc([O])c(cc1[O])C(=O)[O-] | UNKNOWN | 0 | Cd | 5 | O40 | 1 | 3.376 | Cd节点 (CN=5) | 需人工确认 | 12.36039 | 11.54677 | 12.35976 | 1.38142 | 1564.69 | 1132.67 | 0 | 0 | 0.6892 | 0.498906 | 0 | Cd | Cd | Yes | Cd | 1.38142 | 4532.07 | 162 | 26.888 | 26.888 | 7.2385 | 4532.066 | 18 | 4 | 72 | 18 | 0 | 54 | 0 | 0 | 0 | 0 | 0 | 0 | 0 | 0 | 0 | 0 | 0 | 0.4444444 | 0 | 0.3333333 | 1.427195 | 19.34033 | 0.077175 | 0.0004857051 | 17.66047 | 0.172472 | 0.0012101186 | 17.96792 | 0.302926 | 0.0122652976 | 17.91111 | 0.060594 | 0.0629311383 | 18.06798 | 0.065887 | 0.1875012404 | 18.19227 | 0.170416 | 0.1249331377 | 18.09407 | 0.164391 | 0.6540268116 | 18.51871 | 0.150046 | 8.686428 | 29.28677 | 0.339902 | 1.427195 | 19.34033 | 0.077175 | 9.593261 | 31.38812 | 1.172354 | 3.225512 | 20.99084 | 0.145231 | 7.051624 | 25.78493 | 0.437879 | 0.0346698968 | 0.0346698968 | 17.46578 | 0.105107 | 0.1751223906 | 17.68154 | 0.145734 | 0.3422223582 | 17.75725 | 0.079503 | 0.1658989664 | 11.18221 | 0.0018914319 | 11.14032 | 0.155136 | 0.0190734578 | 11.1523 | 0.130767 | 0.0562555939 | 11.22703 | 0.067419 | 0.0935446514 | 11.1796 | 0.098249 | 0.1388221491 | 11.17469 | 0.150114 | 0.1658989664 | 11.18221 | 0.131753 | 0.1844867191 | 11.21604 | 0.108027 | 1.2405e-05 | 1.2405 | 17.91304 | 0.01583618 | 1.88208e-06 | 0.188208 | 11.1378 | 1.392524872 | 0.1875012404 | 20.169 | 22.013 | 17.769 | 20.726 | 18.118 | 17.91304 | 0.1752359428 | 0.1528313436 | 6.8 | 6.591112 | 19.503 | 443.4 | 11.1378 | 11.178 | 11.216 | 0.1388 | 0.1845 | 6.775
231 | BAQWIC_clean | BAQWIC_clean | [Ag].c1ccc(cc1)C1=NN=N[N]1 MOFid-v1.ERROR.cat0;BAQWIC_clean | [Ag] | c1ccc(cc1)C1=NN=N[N]1 | ERROR | 0 | Ag | 2 | N17 | 0 | 3.533 | Ag节点 (CN=2) | 需人工确认 | 8.02487 | 5.97028 | 8.01109 | 1.63849 | 1438.26 | 877.793 | 0 | 0 | 0.5894 | 0.359721 | 0 | Ag | Ag | Yes | Ag | 1.63849 | 2085.1 | 107 | 10.8625 | 14.4803 | 15.3077 | 2085.1 | 11 | 4 | 42 | 30 | 24 | 0 | 0 | 0 | 0 | 0 | 0 | 0 | 0 | 0 | 0 | 0 | 0 | 0.3925234 | 0.2242991 | 0 | 0.5862902347 | 18.34179 | 0.143545 | 0.0002565266 | 17.54863 | 0.611235 | 0.0006237647 | 17.50087 | 0.309189 | 0.0059514175 | 17.3633 | 0.124571 | 0.0292723874 | 17.48155 | 0.112945 | 0.0888999744 | 17.6459 | 0.16708 | 0.0580425226 | 17.55903 | 0.146634 | 0.2966473807 | 17.87858 | 0.065351 | 3.870876 | 24.14342 | 0.352859 | 0.5862902347 | 18.34179 | 0.143545 | 4.748965 | 26.78248 | 0.697043 | 1.163341 | 19.0716 | 0.246425 | 2.648113 | 21.90383 | 0.405188 | 0.0168781013 | 0.0168781013 | 17.24695 | 0.095995 | 0.0835885233 | 17.26192 | 0.080546 | 0.1664547217 | 17.44897 | 0.106639 | 0.0879859296 | 11.35709 | 0.000964 | 11.24783 | 0.245525 | 0.0101260507 | 11.29652 | 0.073744 | 0.0299785106 | 11.25775 | 0.107639 | 0.0497337605 | 11.29109 | 0.039941 | 0.0742995595 | 11.30479 | 0.060869 | 0.0879859296 | 11.35709 | 0.035779 | 0.0979040587 | 11.31327 | 0.086788 | 5.88435e-06 | 0.588435 | 17.4435 | 0.01929386 | 1.00098e-06 | 0.100098 | 11.29194 | 0.5694121334 | 0.0888999744 | 19.694 | 21.427 | 17.625 | 20.031 | 17.562 | 17.4435 | 0.0829485569 | 0.0720218731 | 6 | 5.878589 | 20.413 | 920.05 | 11.29194 | 11.331 | 11.313 | 0.0743 | 0.0979 | 6.152
232 | BARZUR_clean | BARZUR_clean | CN1c2cncc(n2)N(C)c2cncc(n2)N(c2nc(N(c3nc1cnc3)C)cnc2)C.[Zn] MOFid-v1.twt.cat0;BARZUR_clean | [Zn] | CN1c2cncc(n2)N(C)c2cncc(n2)N(c2nc(N(c3nc1cnc3)C)cnc2)C | twt | 0 | Zn | 4 | N12 | 0 | 9.14 | Zn-咪唑 (ZIF类) | Zn-N4四面体 | 5.4946 | 5.30289 | 5.4946 | 0.925783 | 1729.65 | 1868.31 | 0 | 0 | 0.6062 | 0.654797 | 0 | Zn | Zn | Yes | Zn | 0.925783 | 2657.42 | 159 | 12.403 | 15.729 | 15.729 | 2657.416 | 3 | 4 | 60 | 60 | 36 | 0 | 0 | 0 | 3 | 0 | 0 | 0 | 0 | 0 | 0 | 0 | 0 | 0.3773585 | 0.2264151 | 0 | 6.933613 | 32.12488 | 0.571998 | 0.0080909802 | 26.45328 | 0.120407 | 0.0207266334 | 26.45412 | 0.074636 | 0.2046143371 | 26.62246 | 0.066635 | 0.9808422244 | 27.2113 | 0.239006 | 2.61022 | 28.18489 | 0.230975 | 1.818955 | 27.61341 | 0.227145 | 5.401892 | 30.28076 | 0.254107 | 10.873 | 35.44676 | 1.405075 | 6.933613 | 32.12488 | 0.571998 | 11.89107 | 35.89276 | 2.043287 | 8.28306 | 33.2243 | 0.323362 | 9.854918 | 35.58251 | 0.986112 | 0.2983116565 | 0.2983116565 | 26.71907 | 0.124309 | 1.309999 | 27.37121 | 0.276304 | 2.326321 | 27.83252 | 0.149759 | 0.7693799427 | 17.36049 | 0.0096602423 | 17.32685 | 0.083052 | 0.0960990216 | 17.24769 | 0.036609 | 0.2753942433 | 17.30653 | 0.084551 | 0.4503472775 | 17.36806 | 0.049816 | 0.6489545468 | 17.382 | 0.048989 | 0.7693799427 | 17.36049 | 0.102658 | 0.8499635184 | 17.43556 | 0.124521 | 0.000203367 | 20.3367 | 26.46511 | 0.006854302 | 9.57415e-06 | 0.957415 | 17.24796 | 6.635301 | 2.61022 | 28.51 | 29.173 | 28.094 | 28.264 | 27.67 | 26.46511 | 2.405606 | 2.311908 | 20.1 | 21.24126 | 15.814 | 55.56 | 17.24796 | 17.371 | 17.436 | 0.649 | 0.85 | 9.217
233 | BASJUB_clean | BASJUB_clean | Cl[Co]Cl.O=C(c1ccncc1)OCC(COC(=O)c1ccncc1)(COC(=O)c1ccncc1)COC(=O)c1ccncc1 MOFid-v1.pts.cat1;BASJUB_clean | Cl[Co]Cl | O=C(c1ccncc1)OCC(COC(=O)c1ccncc1)(COC(=O)c1ccncc1)COC(=O)c1ccncc1 | pts | 1 | Co | 6 | N16,Cl8 | 0 | 6.805 | Co节点 (CN=6) | 需人工确认 | 5.47244 | 4.59142 | 5.38091 | 1.03022 | 1558.36 | 1512.66 | 0 | 0 | 0.5602 | 0.54377 | 0 | Co | Co | No |  | 1.03022 | 4425.27 | 272 | 13.0678 | 13.0678 | 25.914 | 4425.266 | 4 | 6 | 116 | 96 | 16 | 32 | 0 | 0 | 0 | 0 | 0 | 4 | 0 | 0 | 0 | 0 | 0 | 0.4264706 | 0.05882353 | 0.1176471 | 4.256908 | 28.10122 | 0.088621 | 0.0037471059 | 24.80785 | 0.178693 | 0.0094019121 | 24.68249 | 0.156201 | 0.0885874112 | 24.75013 | 0.126439 | 0.442094754 | 25.0958 | 0.087387 | 1.233754 | 25.65678 | 0.162728 | 0.8385868195 | 25.4133 | 0.14395 | 2.988738 | 26.87049 | 0.30359 | 6.941734 | 31.35186 | 1.32554 | 4.256908 | 28.10122 | 0.088621 | 7.4381509 | 30.76827 | 1.375487 | 5.335651 | 29.53348 | 0.551955 | 6.26532 | 30.39562 | 0.23958 | 0.1491739703 | 0.1491739703 | 24.80319 | 0.109377 | 0.6952179038 | 25.05811 | 0.184285 | 1.251483 | 25.50849 | 0.137542 | 0.492418887 | 16.24585 | 0.0057913957 | 16.33899 | 0.223269 | 0.0600356481 | 16.2686 | 0.063185 | 0.1757315265 | 16.24289 | 0.059244 | 0.2830271493 | 16.24895 | 0.038184 | 0.4172946497 | 16.25087 | 0.075583 | 0.492418887 | 16.24585 | 0.092033 | 0.5335824161 | 16.25787 | 0.070973 | 9.00741e-05 | 9.00741 | 24.72625 | 0.007855383 | 6.00486e-06 | 0.600486 | 16.2129 | 4.107734 | 1.233754 | 26.621 | 28.044 | 25.738 | 26.082 | 25.389 | 24.72625 | 1.145167 | 1.08458 | 14.8 | 15.0002 | 16.421 | 85.21 | 16.2129 | 16.248 | 16.258 | 0.4173 | 0.5336 | 8.513
234 | BAWROI_clean | BAWROI_clean | [O-]C(=O)c1ccc(cc1)C1=CN=N[N]1.[O-]C(=O)c1ccc(cc1)C1=N[N]N=C1.[O-]C(=O)c1ccc(cc1)[C]1C=NN=N1.[O-]C(=O)c1ccc(cc1)c1cnn[nH]1.[Zn][O]([Zn][O]([Zn])[Zn])[Zn] MOFid-v1.ERROR.cat0;BAWROI_clean | [Zn][O]([Zn][O]([Zn])[Zn])[Zn] | [O-]C(=O)c1ccc(cc1)C1=CN=N[N]1.[O-]C(=O)c1ccc(cc1)C1=N[N]N=C1.[O-]C(=O)c1ccc(cc1)[C]1C=NN=N1.[O-]C(=O)c1ccc(cc1)c1cnn[nH]1 | ERROR | 0 | Zn | 4 | O24,N12 | 0.67 | 6.016 | Zn单核四面体 |  | 13.54985 | 9.13066 | 13.54893 | 0.629882 | 1979.75 | 3143.05 | 0 | 0 | 0.7794 | 1.23737 | 0 | Zn | Zn | Yes | Zn | 0.629882 | 27327.5 | 824 | 28.368 | 28.368 | 33.958 | 27327.48 | 40 | 5 | 360 | 208 | 120 | 96 | 0 | 0 | 40 | 0 | 0 | 0 | 0 | 0 | 0 | 0 | 0 | 0.4368932 | 0.1456311 | 0.1165049 | 1.638573 | 17.55835 | 0.581226 | 0.0006800678 | 18.12753 | 1.079541 | 0.001779752 | 17.93409 | 0.743799 | 0.0170065189 | 18.46844 | 0.255802 | 0.0856547844 | 18.27191 | 0.172658 | 0.2580833301 | 18.33357 | 0.276841 | 0.1715362581 | 18.33537 | 0.41333 | 0.8362374495 | 18.34124 | 0.456426 | 18.29909 | 24.00693 | 0.493924 | 1.638573 | 17.55835 | 0.581226 | 22.8121 | 28.22942 | 0.987569 | 3.007429 | 17.07484 | 0.196668 | 8.169139 | 17.84572 | 0.130511 | 0.0483764563 | 0.0483764563 | 16.6754 | 0.317325 | 0.2385012351 | 16.62616 | 0.124068 | 0.4799494308 | 16.48636 | 0.195596 | 0.2534964896 | 10.18586 | 0.002874613 | 10.19633 | 0.396975 | 0.0282493424 | 10.34991 | 0.092652 | 0.0844875758 | 10.17292 | 0.095954 | 0.1400891499 | 10.18149 | 0.123725 | 0.209494654 | 10.19229 | 0.10139 | 0.2534964896 | 10.18586 | 0.113012 | 0.2829178638 | 10.14872 | 0.077369 | 1.72992e-05 | 1.72992 | 18.41556 | 0.05608094 | 2.85327e-06 | 0.285327 | 10.19926 | 1.590196 | 0.2580833301 | 19.824 | 21.684 | 17.929 | 19.858 | 18.314 | 18.41556 | 0.2410768112 | 0.2097068738 | 6.2 | 6.062938 | 20.263 | 328.28 | 10.19926 | 10.189 | 10.149 | 0.2095 | 0.2829 | 8.216
235 | BAZFUF01_clean | BAZFUF01_clean | [Cu][Cu].[O-]C(=O)c1ccc(cc1)c1cc(cc(c1)c1ccc(cc1)C(=O)[O-])c1ccc(cc1)C(=O)[O-] MOFid-v1.pto.cat0;BAZFUF01_clean | [Cu][Cu] | [O-]C(=O)c1ccc(cc1)c1cc(cc(c1)c1ccc(cc1)C(=O)[O-])c1ccc(cc1)C(=O)[O-] | pto | 0 | Cu | 4 | O32 | 1 | 11.065 | Cu单核四面体 |  | 20.14565 | 8.54605 | 20.14565 | 0.342062 | 1831.33 | 5353.8 | 0 | 0 | 0.863 | 2.52293 | 0 | Cu | Cu | Yes | Cu | 0.342062 | 20611.4 | 396 | 27.418 | 27.418 | 27.418 | 20611.39 | 12 | 4 | 216 | 120 | 0 | 48 | 0 | 0 | 0 | 12 | 0 | 0 | 0 | 0 | 0 | 0 | 0 | 0.5454545 | 0 | 0.1212121 | 1.148348 | 12.85766 | 0.127523 | 0.0004239488 | 12.52658 | 2.99281 | 0.0012129646 | 12.66007 | 0.639905 | 0.0120236589 | 12.7126 | 0.266862 | 0.0551722253 | 12.69787 | 0.1733 | 0.1683547775 | 12.70824 | 0.139402 | 0.1115927442 | 12.72257 | 0.158714 | 0.5625918288 | 12.68016 | 0.124565 | 19.13982 | 16.59525 | 0.229988 | 1.148348 | 12.85766 | 0.127523 | 46.59639 | 24.31205 | 0.554518 | 2.389411 | 13.07265 | 0.191226 | 6.488772 | 13.88909 | 0.097898 | 0.0453036394 | 0.0453036394 | 11.91087 | 0.082938 | 0.2334544704 | 11.9914 | 0.075236 | 0.4649658422 | 11.95253 | 0.144447 | 0.3008741053 | 7.52055 | 0.0033209322 | 7.22575 | 0.43519 | 0.0343869579 | 7.46773 | 0.086863 | 0.1007938263 | 7.49325 | 0.123086 | 0.1664352315 | 7.45065 | 0.080312 | 0.2529914441 | 7.48681 | 0.052105 | 0.3008741053 | 7.52055 | 0.10785 | 0.3382640339 | 7.50755 | 0.082839 | 1.11578e-05 | 1.11578 | 12.6745 | 0.02210191 | 3.37311e-06 | 0.337311 | 7.487189 | 1.103044 | 0.1683547775 | 14.103 | 14.685 | 13.908 | 13.717 | 12.71 | 12.6745 | 0.1563311186 | 0.1230511381 | 3.3 | 3.307867 | 26.601 | 540.95 | 7.487189 | 7.504 | 7.508 | 0.253 | 0.3383 | 5.187
236 | BAZFUF_clean | BAZFUF_clean | [Cu][Cu].[O-]C(=O)c1ccc(cc1)c1cc(cc(c1)c1ccc(cc1)C(=O)[O-])c1ccc(cc1)C(=O)[O-] MOFid-v1.pto.cat0;BAZFUF_clean | [Cu][Cu] | [O-]C(=O)c1ccc(cc1)c1cc(cc(c1)c1ccc(cc1)C(=O)[O-])c1ccc(cc1)C(=O)[O-] | pto | 0 | Cu | 4 | O32 | 1 | 11.1 | Cu单核四面体 |  | 20.24597 | 8.58384 | 20.24597 | 0.340053 | 1825.41 | 5368.02 | 0 | 0 | 0.8648 | 2.54313 | 0 | Cu | Cu | Yes | Cu | 0.340053 | 20733.2 | 396 | 27.4719 | 27.4719 | 27.4719 | 20733.19 | 12 | 4 | 216 | 120 | 0 | 48 | 0 | 0 | 0 | 12 | 0 | 0 | 0 | 0 | 0 | 0 | 0 | 0.5454545 | 0 | 0.1212121 | 1.139256 | 12.77528 | 0.100343 | 0.0005652651 | 12.98994 | 0.802761 | 0.0011187538 | 13.29431 | 1.523212 | 0.011199314 | 12.80955 | 0.070683 | 0.0561614391 | 12.59847 | 0.216459 | 0.1652811487 | 12.65948 | 0.075811 | 0.1112276772 | 12.72041 | 0.08853 | 0.5624505126 | 12.641 | 0.153409 | 19.13347 | 16.70068 | 0.425218 | 1.139256 | 12.77528 | 0.100343 | 46.62425 | 24.35077 | 0.66672 | 2.399656 | 13.19805 | 0.240366 | 6.401427 | 13.8185 | 0.351949 | 0.0463752878 | 0.0463752878 | 11.9871 | 0.213176 | 0.2304397234 | 12.02205 | 0.132885 | 0.464859855 | 11.94432 | 0.075442 | 0.3026876641 | 7.47475 | 0.0035211303 | 7.17958 | 0.370379 | 0.03405722 | 7.48285 | 0.149775 | 0.0988271749 | 7.4324 | 0.05316 | 0.1692968859 | 7.45327 | 0.058588 | 0.2491052468 | 7.51953 | 0.048841 | 0.3026876641 | 7.47475 | 0.037451 | 0.3340127696 | 7.45791 | 0.055091 | 1.1112e-05 | 1.1112 | 12.61845 | 0.02505698 | 3.37193e-06 | 0.337193 | 7.453574 | 1.092881 | 0.1652811487 | 14.016 | 14.438 | 13.926 | 13.685 | 12.659 | 12.61845 | 0.1540818347 | 0.1189058609 | 3.3 | 3.295442 | 26.566 | 559.32 | 7.453574 | 7.497 | 7.458 | 0.2491 | 0.334 | 5.165
237 | BAZGAM_clean | BAZGAM_clean | [Cu][Cu].[O-]C(=O)c1ccc(cc1)c1ccc(cc1)c1cc(cc(c1)c1ccc(cc1)c1ccc(cc1)C(=O)[O-])c1ccc(cc1)c1ccc(cc1)C(=O)[O-] MOFid-v1.tbo.cat0;BAZGAM_clean | [Cu][Cu] | [O-]C(=O)c1ccc(cc1)c1ccc(cc1)c1cc(cc(c1)c1ccc(cc1)c1ccc(cc1)C(=O)[O-])c1ccc(cc1)c1ccc(cc1)C(=O)[O-] | tbo | 0 | Cu | 4 | O32 | 1 | 2.635 | Cu桨轮 (paddlewheel) | Cu-Cu ~2.6Å, 4×羧酸 | 42.79818 | 24.24061 | 42.79818 | 0.126526 | 810.47 | 6405.57 | 0 | 0 | 0.9392 | 7.42299 | 0 | Cu | Cu | Yes | Cu | 0.126526 | 79692.1 | 636 | 48.3033 | 48.3033 | 48.3033 | 79692.13 | 12 | 4 | 360 | 216 | 0 | 48 | 0 | 0 | 0 | 12 | 0 | 0 | 0 | 0 | 0 | 0 | 0 | 0.5660377 | 0 | 0.0754717 | 1.213986 | 10.11233 | 0.27797 | 0.0003540783 | 8.764 | 1.671976 | 0.0012269223 | 11.13544 | 1.823936 | 0.01184927 | 10.04626 | 0.362454 | 0.0609014598 | 9.7786 | 0.182 | 0.1802752379 | 10.11894 | 0.174626 | 0.1201148721 | 9.97516 | 0.285657 | 0.5917306385 | 10.01276 | 0.101038 | 13.79885 | 11.47928 | 0.28551 | 1.213986 | 10.11233 | 0.27797 | 35.55879 | 13.30709 | 0.224553 | 2.403845505 | 10.10904 | 0.38454 | 6.230542 | 10.8301 | 0.310162 | 0.0598474594 | 0.0598474594 | 8.71665 | 0.255536 | 0.3014111728 | 8.90563 | 0.052939 | 0.5984992972 | 8.80708 | 0.149155 | 0.4831356612 | 5.29147 | 0.0052205957 | 5.26472 | 0.302649 | 0.0530293944 | 5.36886 | 0.166495 | 0.161130309 | 5.33981 | 0.093383 | 0.2722120684 | 5.3208 | 0.120099 | 0.4031469132 | 5.36318 | 0.054008 | 0.4831356612 | 5.29147 | 0.073292 | 0.5310597413 | 5.2933 | 0.069742 | 1.18101e-05 | 1.18101 | 10.00442 | 0.04131166 | 5.33701e-06 | 0.533701 | 5.318599 | 1.154139 | 0.1802752379 | 10.437 | 10.07 | 11.755 | 9.487 | 9.958 | 10.00442 | 0.1684259679 | 0.1204277785 | 2.2 | 2.212868 | 33.568 | 549.7 | 5.318599 | 5.327 | 5.293 | 0.4031 | 0.5311 | 4.686
238 | BAZGEQ_clean | BAZGEQ_clean | [Cu][Cu].[O-]C(=O)c1ccc(cc1)c1ccc(cc1)C1=NC(=[N]=C([N]1)c1ccc(cc1)c1ccc(cc1)C(=O)[O-])c1ccc(cc1)c1ccc(cc1)C(=O)[O-] MOFid-v1.pto.cat1;BAZGEQ_clean | [Cu][Cu] | [O-]C(=O)c1ccc(cc1)c1ccc(cc1)C1=NC(=[N]=C([N]1)c1ccc(cc1)c1ccc(cc1)C(=O)[O-])c1ccc(cc1)c1ccc(cc1)C(=O)[O-] | pto | 1 | Cu | 4 | O32 | 1 | 2.665 | Cu桨轮 (paddlewheel) | Cu-Cu ~2.6Å, 4×羧酸 | 27.24034 | 13.9632 | 26.75245 | 0.334895 | 1602.49 | 4785.05 | 0 | 0 | 0.8624 | 2.57514 | 0 | Cu | Cu | Yes | Cu | 0.334895 | 60451.8 | 1224 | 38.342 | 39.707 | 39.707 | 60451.76 | 24 | 5 | 672 | 384 | 48 | 96 | 0 | 0 | 0 | 24 | 0 | 0 | 0 | 0 | 0 | 0 | 0 | 0.5490196 | 0.03921569 | 0.07843137 | 1.741222803 | 16.56211 | 0.375219 | 0.0007259077 | 17.76628 | 0.984375 | 0.0019931702 | 17.2459 | 0.622938 | 0.0194723704 | 17.19715 | 0.171022 | 0.0974274706 | 17.15596 | 0.441124 | 0.2876685919 | 16.97204 | 0.350985 | 0.1934113282 | 17.21023 | 0.274133 | 0.9196224719 | 16.74582 | 0.635402 | 16.84262 | 16.22461 | 0.689795 | 1.741222803 | 16.56211 | 0.375219 | 37.64574 | 19.56697 | 0.52767 | 3.33817 | 16.00463 | 0.32896 | 7.99358 | 15.51328 | 0.37515 | 0.058745205 | 0.058745205 | 15.09288 | 0.232292 | 0.293352818 | 15.16061 | 0.373692 | 0.5800125213 | 14.97998 | 0.689773 | 0.3352504034 | 8.89131 | 0.0037812817 | 8.98386 | 0.306947 | 0.038145012 | 8.89911 | 0.212962 | 0.1112279184 | 8.8451 | 0.057731 | 0.1846963352 | 8.83408 | 0.143819 | 0.2740650004 | 8.81979 | 0.07494 | 0.3352504034 | 8.89131 | 0.08163 | 0.3656072875 | 8.85607 | 0.107319 | 1.92229e-05 | 1.92229 | 17.22136 | 0.03427438 | 3.7379e-06 | 0.37379 | 8.8656 | 1.682477598 | 0.2876685919 | 18.565 | 20.642 | 16.51 | 18.544 | 17.113 | 17.22136 | 0.2681962215 | 0.2289233869 | 5.2 | 5.1427 | 21.548 | 301.08 | 8.8656 | 8.856 | 8.856 | 0.2741 | 0.3656 | 8.356
239 | BAZJET_clean | BAZJET_clean | N1=NN=C([N]1)c1ccc2c(c1)ccc(c2)C1=NN=N[N]1.[Mn][O]([Mn])[Mn] MOFid-v1.acs.cat0;BAZJET_clean | [Mn][O]([Mn])[Mn] | N1=NN=C([N]1)c1ccc2c(c1)ccc(c2)C1=NN=N[N]1 | acs | 0 | Mn | 5 | N24,O6 | 0.2 | 3.572 | Mn节点 (CN=5) | 需人工确认 | 13.37019 | 12.10117 | 13.37019 | 0.621294 | 2143.77 | 3450.5 | 0 | 0 | 0.742 | 1.19428 | 0 | Mn | Mn | Yes | Mn | 0.621294 | 5171.81 | 164 | 13.814 | 20.792 | 20.792 | 5171.811 | 6 | 5 | 72 | 36 | 48 | 2 | 0 | 0 | 0 | 0 | 0 | 0 | 0 | 0 | 6 | 0 | 0 | 0.4390244 | 0.2926829 | 0.01219512 | 3.805838 | 21.87904 | 0.475342 | 0.0017829387 | 22.265 | 0.389342 | 0.0046705241 | 22.23869 | 0.24847 | 0.0466018821 | 22.28705 | 0.152149 | 0.224605051 | 22.15026 | 0.130576 | 0.6677654353 | 21.85275 | 0.347341 | 0.4482378836 | 22.00755 | 0.235124 | 1.984928 | 21.99303 | 0.312872 | 17.34199 | 21.89619 | 0.345929 | 3.805838 | 21.87904 | 0.475342 | 22.58365 | 27.22472 | 0.975432 | 6.349319 | 22.03936 | 0.528442 | 10.91893 | 20.38525 | 0.866042 | 0.0959589212 | 0.0959589212 | 20.61554 | 0.244024 | 0.4846944571 | 20.44143 | 0.499014 | 0.9206907872 | 20.76794 | 0.135272 | 0.3557608607 | 11.87088 | 0.0040697513 | 11.82485 | 0.220498 | 0.0401807189 | 11.83702 | 0.134801 | 0.1215789744 | 11.82518 | 0.086548 | 0.1992660043 | 11.82903 | 0.126596 | 0.2982320195 | 11.85134 | 0.10639 | 0.3557608607 | 11.87088 | 0.22075 | 0.396167677 | 11.88687 | 0.045574 | 4.59924e-05 | 4.59924 | 22.29078 | 0.04326702 | 4.07252e-06 | 0.407252 | 11.87836 | 3.709879 | 0.6677654353 | 23.359 | 25.686 | 21.338 | 23.052 | 22.004 | 22.29078 | 0.6211635532 | 0.5718065141 | 11.2 | 11.29335 | 17.088 | 135.72 | 11.87836 | 11.861 | 11.887 | 0.2982 | 0.3962 | 10.412
240 | BAZJIX_clean | BAZJIX_clean | N1=NN=C([N]1)c1ccc2c(c1)ccc(c2)C1=NN=N[N]1.[Mn][O]([Mn][O]([Mn])[Mn])[Mn] MOFid-v1.bcu.cat0;BAZJIX_clean | [Mn][O]([Mn][O]([Mn])[Mn])[Mn] | N1=NN=C([N]1)c1ccc2c(c1)ccc(c2)C1=NN=N[N]1 | bcu | 0 | Mn | 3 | N24,O8 | 0.25 | 3.711 | Mn节点 (CN=3) | 需人工确认 | 8.75902 | 7.46421 | 8.75317 | 0.770453 | 2094.53 | 2718.57 | 0 | 0 | 0.676 | 0.877405 | 0 | Mn | Mn | Yes | Mn | 0.770453 | 5843.52 | 222 | 15.904 | 20.0425 | 21.5043 | 5843.519 | 10 | 5 | 96 | 48 | 64 | 4 | 0 | 0 | 0 | 0 | 0 | 0 | 0 | 0 | 10 | 0 | 0 | 0.4324324 | 0.2882883 | 0.01801802 | 3.544464 | 21.8869 | 0.329561 | 0.0018718518 | 21.65289 | 0.303344 | 0.0050115836 | 21.68591 | 0.213296 | 0.0497631346 | 21.70993 | 0.187767 | 0.242423253 | 21.76252 | 0.262454 | 0.7093327157 | 21.90826 | 0.232617 | 0.4767412953 | 21.88124 | 0.40645 | 2.036552 | 22.2212 | 0.484305 | 14.13018 | 27.67045 | 0.556351 | 3.544464 | 21.8869 | 0.329561 | 16.02603 | 30.19112 | 1.676445 | 5.800506877 | 21.9111 | 0.169534 | 10.87115 | 23.77614 | 0.34369 | 0.1067047748 | 0.1067047748 | 21.07511 | 0.119356 | 0.5087218376 | 21.08564 | 0.172278 | 0.9385723226 | 20.94224 | 0.145881 | 0.3867241256 | 13.10356 | 0.0044767688 | 13.16453 | 0.080192 | 0.0449613275 | 13.18201 | 0.083507 | 0.1336137974 | 13.13891 | 0.13861 | 0.2182090515 | 13.10875 | 0.108433 | 0.3255754292 | 13.06983 | 0.097387 | 0.3867241256 | 13.10356 | 0.147081 | 0.4273539142 | 13.11738 | 0.110436 | 4.97078e-05 | 4.97078 | 21.70539 | 0.01875374 | 4.54608e-06 | 0.454608 | 13.16491 | 3.43776 | 0.7093327157 | 23.384 | 25.279 | 21.498 | 23.373 | 21.851 | 21.70539 | 0.6595695811 | 0.6026279409 | 10.9 | 10.93421 | 17.183 | 129.69 | 13.16491 | 13.087 | 13.117 | 0.3256 | 0.4274 | 8.54
241 | BEDYEQ_clean | BEDYEQ_clean | [O-]C(=O)c1ccc(cc1)C1=C2C=CC3=[N]2[Fe]24(n5c1ccc5C(=C1[N]2=C(C=C1)C(=c1n4c(=C3c2ccc(cc2)C(=O)[O-])cc1)c1ccc(cc1)C(=O)[O-])c1ccc(cc1)C(=O)[O-])Cl.[O]12[Zr]34[O]5[Zr]62[O]2[Zr]71[O]4[Zr]14[O]3[Zr]35[O]6[Zr]2([O]71)[O]43 MOFid-v1.csq.cat0;BEDYEQ_clean | [O]12[Zr]34[O]5[Zr]62[O]2[Zr]71[O]4[Zr]14[O]3[Zr]35[O]6[Zr]2([O]71)[O]43 | [O-]C(=O)c1ccc(cc1)C1=C2C=CC3=[N]2[Fe]24(n5c1ccc5C(=C1[N]2=C(C=C1)C(=c1n4c(=C3c2ccc(cc2)C(=O)[O-])cc1)c1ccc(cc1)C(=O)[O-])c1ccc(cc1)C(=O)[O-])Cl | csq | 0 | Fe,Zr | 6 | O48 | 1 | 3.52 | Fe3O三聚体或Fe rod | 需人工确认 | 33.05863 | 31.49051 | 33.05863 | 0.462445 | 1416.09 | 3062.18 | 0 | 0 | 0.8292 | 1.79308 | 0.000432484 | Zr,Fe | Zr | Yes | Zr,Fe | 0.462445 | 26148.9 | 558 | 17.143 | 41.968 | 41.968 | 26148.93 | 24 | 7 | 288 | 144 | 24 | 72 | 0 | 0 | 0 | 0 | 0 | 0 | 6 | 0 | 0 | 18 | 0 | 0.516129 | 0.04301075 | 0.1290323 | 2.020525 | 18.78755 | 0.629281 | 0.0008754262 | 20.6934 | 1.581977 | 0.002355068 | 21.82055 | 0.879919 | 0.024481035 | 21.06438 | 0.33258 | 0.1193840967 | 20.86547 | 0.495792 | 0.3447599863 | 20.81256 | 0.210907 | 0.2362037096 | 21.03086 | 0.291248 | 1.081683427 | 19.88571 | 0.522336 | 13.86939 | 18.9801 | 0.733062 | 2.020525 | 18.78755 | 0.629281 | 20.90199 | 17.9744 | 0.565732 | 3.793956 | 18.89563 | 0.580376 | 8.674368 | 19.66709 | 1.023326 | 0.0572563038 | 0.0572563038 | 18.1176 | 0.231825 | 0.2901162288 | 17.94893 | 0.341227 | 0.5562320487 | 17.52575 | 0.379414 | 0.2879980408 | 10.11235 | 0.0032236281 | 10.21226 | 0.509603 | 0.0328130322 | 10.25399 | 0.135109 | 0.0972169331 | 10.22715 | 0.148183 | 0.1612843957 | 10.14857 | 0.179213 | 0.2414734318 | 10.08748 | 0.157563 | 0.2879980408 | 10.11235 | 0.145797 | 0.320021473 | 10.18773 | 0.118987 | 2.39214e-05 | 2.39214 | 21.01873 | 0.05257055 | 3.22572e-06 | 0.322572 | 10.21918 | 1.963268 | 0.3447599863 | 21.708 | 24.17 | 19.484 | 21.47 | 20.903 | 21.01873 | 0.3202789513 | 0.2875036825 | 7.1 | 7.415833 | 19.529 | 247.02 | 10.21918 | 10.1 | 10.188 | 0.2415 | 0.32 | 10.8
242 | BELJIL_clean | BELJIL_clean | * MOFid-v1.NA.NA;BELJIL_clean | * |  |  |  | Cu | 5 | O18,N12 | 0.6 | 6.865 | Cu节点 (CN=5) | 需人工确认 | 7.21036 | 5.21436 | 7.21036 | 1.28754 | 867.89 | 674.07 | 0 | 0 | 0.459 | 0.356494 | 0 | Cu | Cu | Yes | Cu | 1.28754 | 2528.99 | 210 | 13.326 | 15.4554 | 15.4554 | 2528.993 | 6 | 5 | 78 | 90 | 12 | 24 | 0 | 0 | 0 | 6 | 0 | 0 | 0 | 0 | 0 | 0 | 0 | 0.3714286 | 0.05714286 | 0.1142857 | 2.412661716 | 29.66991 | 0.501664 | 0.0010008188 | 22.46756 | 0.292436 | 0.0026008539 | 22.58886 | 0.407807 | 0.0253200776 | 22.65337 | 0.115514 | 0.1341925866 | 23.06417 | 0.089944 | 0.4245107776 | 24.1722 | 0.329879 | 0.2731024082 | 23.62634 | 0.061681 | 1.439806 | 27.0282 | 0.393664 | 3.82823 | 32.8999 | 0.461062 | 2.412661716 | 29.66991 | 0.501664 | 4.077484 | 32.29857 | 1.157962 | 3.040664 | 31.36737 | 0.390377 | 3.570898 | 32.93584 | 1.096711 | 0.0504042935 | 0.0504042935 | 22.4978 | 0.117582 | 0.2506062969 | 23.16556 | 0.101861 | 0.4880298344 | 23.82127 | 0.27988 | 0.1885937805 | 14.9273 | 0.0023352438 | 14.73641 | 0.190132 | 0.0221922533 | 14.85532 | 0.081963 | 0.0664280183 | 14.79686 | 0.047158 | 0.1072427255 | 14.81724 | 0.039638 | 0.161295439 | 14.90076 | 0.086695 | 0.1885937805 | 14.9273 | 0.042647 | 0.2119950909 | 15.00834 | 0.09188 | 2.54764e-05 | 2.54764 | 22.61136 | 0.02083262 | 2.25657e-06 | 0.225657 | 14.75117 | 2.362257 | 0.4245107776 | 25.254 | 26.73 | 23.823 | 25.208 | 23.621 | 22.61136 | 0.3991907 | 0.3741064841 | 13.2 | 11.28988 | 16.548 | 197.22 | 14.75117 | 14.914 | 15.008 | 0.1613 | 0.212 | 7.86
243 | BEPBAB_clean | BEPBAB_clean | * MOFid-v1.NA.NAno_mof;BEPBAB_clean | * |  |  |  | Ca | 6 | N8,O4 | 0.33 | 4.049 | Ca节点 (CN=6) | 需人工确认 | 5.3188 | 3.97632 | 5.3188 | 1.04154 | 1135.05 | 1089.78 | 0 | 0 | 0.473 | 0.454133 | 0 | Ca | Ca | Yes | Ca | 1.04154 | 1161.87 | 68 | 9.493 | 11.242 | 11.27 | 1161.868 | 2 | 5 | 36 | 16 | 12 | 2 | 0 | 0 | 0 | 0 | 0 | 0 | 0 | 0 | 0 | 0 | 0 | 0.5294118 | 0.1764706 | 0.02941176 | 4.045483 | 30.10076 | 0.537304 | 0.0085636373 | 29.64751 | 0.169437 | 0.0211753085 | 29.44823 | 0.249008 | 0.1972101486 | 29.35534 | 0.118743 | 0.7925963975 | 28.71228 | 0.19884 | 1.684122 | 28.18889 | 0.254597 | 1.283529 | 28.47554 | 0.290053 | 3.21297 | 29.10602 | 0.599117 | 5.674325 | 33.3513 | 1.22524 | 4.045483 | 30.10076 | 0.537304 | 6.006113 | 32.01271 | 2.10102 | 4.701404 | 31.09424 | 0.805717 | 5.322834 | 31.84193 | 0.883226 | 0.2475399411 | 0.2475399411 | 28.77579 | 0.138038 | 0.9401831902 | 28.00171 | 0.35784 | 1.534777 | 27.95804 | 0.464273 | 0.551958189 | 17.71517 | 0.0071075649 | 17.90994 | 0.134859 | 0.0690986427 | 17.88602 | 0.032885 | 0.2011362079 | 17.83949 | 0.101997 | 0.3224603325 | 17.82878 | 0.09656 | 0.4702021346 | 17.7941 | 0.063263 | 0.551958189 | 17.71517 | 0.123258 | 0.592768876 | 17.66792 | 0.086494 | 0.000212481 | 21.2481 | 29.50369 | 0.03136349 | 7.12186e-06 | 0.712186 | 17.91525 | 3.797943 | 1.684122 | 29.099 | 29.978 | 28.978 | 28.342 | 28.459 | 29.50369 | 1.486912 | 1.436582 | 17.9 | 29.83504 | 16.425 | 73.92 | 17.91525 | 17.755 | 17.668 | 0.4702 | 0.5928 | 11.588
244 | BEPLUF_clean | BEPLUF_clean | CC(C(=O)[O-])NCc1ccncc1.[Zn] MOFid-v1.UNKNOWN.cat0;BEPLUF_clean | [Zn] | CC(C(=O)[O-])NCc1ccncc1 | UNKNOWN | 0 | Zn | 4 | N12,O12 | 0.5 | 5.587 | Zn单核四面体 |  | 10.54661 | 10.45745 | 10.54661 | 0.882268 | 1351.9 | 1532.3 | 0 | 0 | 0.655 | 0.742405 | 0 | Zn | Zn | Yes | Zn | 0.882268 | 2762.08 | 150 | 10.1964 | 17.686 | 17.686 | 2762.083 | 6 | 5 | 54 | 66 | 12 | 12 | 0 | 0 | 6 | 0 | 0 | 0 | 0 | 0 | 0 | 0 | 0 | 0.36 | 0.08 | 0.08 | 1.447178 | 19.4249 | 0.262832 | 0.0005933605 | 18.26241 | 0.399899 | 0.0013655808 | 18.58234 | 0.793716 | 0.0138034384 | 18.788 | 0.149794 | 0.0677169093 | 18.79238 | 0.128323 | 0.20228198 | 18.68015 | 0.211262 | 0.1363224398 | 18.79391 | 0.218734 | 0.7023485859 | 19.23256 | 0.379449 | 9.784128 | 28.73729 | 1.334252 | 1.447178 | 19.4249 | 0.262832 | 10.97782 | 30.52978 | 1.087568 | 3.18119 | 20.53509 | 0.288363 | 7.656423 | 25.34199 | 0.48972 | 0.0361524033 | 0.0361524033 | 17.84824 | 0.083107 | 0.1815257196 | 18.08391 | 0.15535 | 0.3695840824 | 18.14814 | 0.207015 | 0.1860170893 | 11.65513 | 0.0020072051 | 11.46914 | 0.231461 | 0.0210997849 | 11.6808 | 0.098517 | 0.0631233339 | 11.62203 | 0.075694 | 0.1035570176 | 11.66672 | 0.064482 | 0.155815325 | 11.7293 | 0.090501 | 0.1860170893 | 11.65513 | 0.099015 | 0.2036873074 | 11.67119 | 0.059892 | 1.3539e-05 | 1.3539 | 18.73116 | 0.01535328 | 2.08789e-06 | 0.208789 | 11.65582 | 1.411025 | 0.20228198 | 20.577 | 22.629 | 18.425 | 20.677 | 18.755 | 18.73116 | 0.1884785416 | 0.1661295767 | 6.5 | 6.484537 | 19.929 | 410.03 | 11.65582 | 11.692 | 11.671 | 0.1558 | 0.2037 | 7.075
245 | BEPMAM_clean | BEPMAM_clean | CC(C(=O)[O-])NCc1ccncc1.[Zn] MOFid-v1.UNKNOWN.cat0;BEPMAM_clean | [Zn] | CC(C(=O)[O-])NCc1ccncc1 | UNKNOWN | 0 | Zn | 4 | O12,N12 | 0.5 | 5.584 | Zn单核四面体 |  | 10.35764 | 10.23297 | 10.35764 | 0.893987 | 1370.16 | 1532.64 | 0 | 0 | 0.63 | 0.704708 | 0 | Zn | Zn | Yes | Zn | 0.893987 | 2725.87 | 150 | 10.1716 | 17.5911 | 17.5911 | 2725.875 | 6 | 5 | 54 | 66 | 12 | 12 | 0 | 0 | 6 | 0 | 0 | 0 | 0 | 0 | 0 | 0 | 0 | 0.36 | 0.08 | 0.08 | 1.444481 | 19.6639 | 0.321385 | 0.0005763262 | 18.3403 | 0.282295 | 0.001439396 | 18.91002 | 0.779557 | 0.0126365908 | 18.68295 | 0.166788 | 0.0682478108 | 18.78843 | 0.108974 | 0.2081786771 | 18.89392 | 0.222287 | 0.1356694593 | 18.79382 | 0.100628 | 0.6946065093 | 19.10941 | 0.253029 | 9.421721 | 29.10012 | 0.717403 | 1.444481 | 19.6639 | 0.321385 | 10.61057 | 30.13574 | 0.922899 | 3.225451 | 20.81714 | 0.265417 | 7.457959 | 25.3229 | 0.388006 | 0.0361126566 | 0.0361126566 | 17.97766 | 0.211298 | 0.1816449595 | 18.09136 | 0.07215 | 0.358721895 | 18.1244 | 0.250916 | 0.1909172815 | 11.97287 | 0.0021349621 | 11.79716 | 0.45151 | 0.021607974 | 12.02833 | 0.171032 | 0.0641993321 | 11.94938 | 0.074289 | 0.1059900794 | 11.96945 | 0.069908 | 0.1576266359 | 11.96965 | 0.091747 | 0.1909172815 | 11.97287 | 0.089909 | 0.2103562249 | 12.03466 | 0.106181 | 1.33286e-05 | 1.33286 | 18.71885 | 0.04055293 | 2.13524e-06 | 0.213524 | 11.94617 | 1.408368 | 0.2081786771 | 20.756 | 22.46 | 18.713 | 21.095 | 18.825 | 18.71885 | 0.1955420863 | 0.1720660205 | 6.6 | 6.242202 | 19.732 | 396.57 | 11.94617 | 11.971 | 12.035 | 0.1576 | 0.2104 | 6.773
246 | BEPMIU_clean | BEPMIU_clean | CC(C(=O)[O-])NCc1ccncc1.Cl[Zn] MOFid-v1.UNKNOWN.cat0;BEPMIU_clean | Cl[Zn] | CC(C(=O)[O-])NCc1ccncc1 | UNKNOWN | 0 | Zn | 5 | O12,N12,Cl6 | 0.4 | 5.621 | Zn节点 (CN=5) | 需人工确认 | 10.07029 | 9.95473 | 10.07029 | 1.02149 | 1143.41 | 1119.35 | 0 | 0 | 0.6036 | 0.590899 | 0 | Zn | Zn | No |  | 1.02149 | 2731.41 | 156 | 10.2652 | 17.5285 | 17.5285 | 2731.414 | 6 | 6 | 54 | 66 | 12 | 12 | 0 | 0 | 6 | 0 | 0 | 0 | 0 | 0 | 0 | 0 | 0 | 0.3461538 | 0.07692308 | 0.07692308 | 0.7355127117 | 17.63082 | 0.214156 | 0.0002653222 | 17.22496 | 1.124914 | 0.000652147 | 16.99621 | 0.683674 | 0.0065313886 | 16.64362 | 0.145422 | 0.0322651588 | 16.74784 | 0.139299 | 0.0997239388 | 16.84741 | 0.080274 | 0.0665785055 | 16.72471 | 0.116978 | 0.3469521226 | 17.20865 | 0.231671 | 6.546023 | 26.86943 | 0.524873 | 0.7355127117 | 17.63082 | 0.214156 | 7.605849 | 30.21303 | 0.370853 | 1.631367 | 18.9668 | 0.215785 | 4.745996 | 23.35975 | 0.481232 | 0.0203554172 | 0.0203554172 | 16.21971 | 0.128139 | 0.1006389283 | 16.32187 | 0.064235 | 0.2047072076 | 16.34569 | 0.118248 | 0.1065057717 | 10.51147 | 0.0012447825 | 10.3083 | 0.268359 | 0.012026285 | 10.47162 | 0.092075 | 0.0358854425 | 10.46725 | 0.04555 | 0.0596206178 | 10.46632 | 0.073841 | 0.0902566489 | 10.50686 | 0.047525 | 0.1065057717 | 10.51147 | 0.051488 | 0.1187626638 | 10.50651 | 0.04068 | 6.53291e-06 | 0.653291 | 16.66896 | 0.03736418 | 1.20371e-06 | 0.120371 | 10.46143 | 0.7151572945 | 0.0997239388 | 18.557 | 19.898 | 16.598 | 19.176 | 16.773 | 16.66896 | 0.0931925502 | 0.0793685216 | 5.5 | 5.427312 | 20.989 | 835.72 | 10.46143 | 10.509 | 10.507 | 0.0903 | 0.1188 | 6.208
247 | BEPNIV_clean | BEPNIV_clean | CC(C(=O)[O-])[N]Cc1ccncc1.[Zn] MOFid-v1.UNKNOWN.cat0;BEPNIV_clean | [Zn] | CC(C(=O)[O-])[N]Cc1ccncc1 | UNKNOWN | 0 | Zn | 4 | N12,O12 | 0.5 | 5.55 | Zn单核四面体 |  | 10.32219 | 10.19883 | 10.32219 | 0.893387 | 1335.35 | 1494.71 | 0 | 0 | 0.6494 | 0.726897 | 0 | Zn | Zn | Yes | Zn | 0.893387 | 2716.47 | 144 | 10.1486 | 17.5806 | 17.5806 | 2716.465 | 6 | 5 | 54 | 60 | 12 | 12 | 0 | 0 | 6 | 0 | 0 | 0 | 0 | 0 | 0 | 0 | 0 | 0.375 | 0.08333333 | 0.08333333 | 1.430704 | 19.39111 | 0.140096 | 0.0005245458 | 18.4324 | 0.995019 | 0.001456755 | 18.20981 | 0.511675 | 0.0135213091 | 18.79587 | 0.06392 | 0.0671988823 | 18.61085 | 0.187571 | 0.2048123408 | 18.71687 | 0.169023 | 0.1350363421 | 18.70616 | 0.207422 | 0.7098074369 | 19.0484 | 0.323835 | 9.251671 | 28.17342 | 0.662127 | 1.430704 | 19.39111 | 0.140096 | 10.40404 | 30.50641 | 1.368935 | 3.14329 | 20.48817 | 0.29851 | 7.319341 | 24.92702 | 0.831203 | 0.0363846655 | 0.0363846655 | 18.00241 | 0.169731 | 0.1796512457 | 18.09314 | 0.158943 | 0.358689571 | 18.09798 | 0.23738 | 0.1880924425 | 11.87646 | 0.0021979611 | 11.78742 | 0.3781 | 0.0213638395 | 11.8493 | 0.100067 | 0.0632989981 | 11.89294 | 0.085777 | 0.1057073882 | 11.88465 | 0.101926 | 0.1591768535 | 11.90873 | 0.050183 | 0.1880924425 | 11.87646 | 0.068133 | 0.2106678688 | 11.82191 | 0.127451 | 1.3478e-05 | 1.3478 | 18.67512 | 0.01372619 | 2.13397e-06 | 0.213397 | 11.84839 | 1.39432 | 0.2048123408 | 20.744 | 22.375 | 18.683 | 21.174 | 18.678 | 18.67512 | 0.1912910317 | 0.1684276753 | 6.4 | 6.315928 | 19.961 | 404.6 | 11.84839 | 11.893 | 11.822 | 0.1592 | 0.2107 | 6.827
248 | BEPNOB_clean | BEPNOB_clean | CC(C(=O)[O-])[N]Cc1ccncc1.[Zn] MOFid-v1.UNKNOWN.cat0;BEPNOB_clean | [Zn] | CC(C(=O)[O-])[N]Cc1ccncc1 | UNKNOWN | 0 | Zn | 4 | O12,N12 | 0.5 | 5.583 | Zn单核四面体 |  | 10.36311 | 10.23127 | 10.36311 | 0.890303 | 1334.01 | 1498.37 | 0 | 0 | 0.6478 | 0.727618 | 0 | Zn | Zn | Yes | Zn | 0.890303 | 2725.87 | 144 | 10.1716 | 17.5911 | 17.5911 | 2725.875 | 6 | 5 | 54 | 60 | 12 | 12 | 0 | 0 | 6 | 0 | 0 | 0 | 0 | 0 | 0 | 0 | 0 | 0.375 | 0.08333333 | 0.08333333 | 1.283746 | 18.96275 | 0.185337 | 0.0004447236 | 17.66605 | 1.849158 | 0.001086152 | 18.05268 | 0.289153 | 0.0120702557 | 18.30443 | 0.297697 | 0.0597440597 | 18.26094 | 0.117022 | 0.1811279562 | 18.41013 | 0.185758 | 0.1198672749 | 18.31377 | 0.157092 | 0.6276989095 | 18.6857 | 0.272467 | 9.252686 | 28.38221 | 0.945537 | 1.283746 | 18.96275 | 0.185337 | 10.44361 | 29.75741 | 1.133358 | 2.861352 | 20.21185 | 0.450934 | 7.138593 | 24.97838 | 0.254045 | 0.0330977016 | 0.0330977016 | 17.48105 | 0.19319 | 0.1661014286 | 17.64617 | 0.198215 | 0.3319263304 | 17.81387 | 0.237967 | 0.1770000086 | 11.7004 | 0.0019299866 | 11.98961 | 0.248732 | 0.0204401827 | 11.69403 | 0.13379 | 0.0603940404 | 11.67029 | 0.054715 | 0.1012344947 | 11.68238 | 0.118592 | 0.1491164066 | 11.72879 | 0.085012 | 0.1770000086 | 11.7004 | 0.134785 | 0.1990708446 | 11.71997 | 0.078752 | 1.19637e-05 | 1.19637 | 18.24749 | 0.03385615 | 2.00056e-06 | 0.200056 | 11.67666 | 1.250648 | 0.1811279562 | 20.233 | 22.038 | 18.036 | 20.625 | 18.328 | 18.24749 | 0.1690577005 | 0.1480302546 | 6.1 | 5.980176 | 20.39 | 457.42 | 11.67666 | 11.715 | 11.72 | 0.1491 | 0.1991 | 6.571
249 | BEPNUH_clean | BEPNUH_clean | CC(C(=O)[O-])NCc1ccncc1.[Zn]Br MOFid-v1.UNKNOWN.cat0;BEPNUH_clean | [Zn]Br | CC(C(=O)[O-])NCc1ccncc1 | UNKNOWN | 0 | Zn | 5 | O12,N12,Br6 | 0.4 | 5.595 | Zn节点 (CN=5) | 需人工确认 | 10.32563 | 10.2098 | 10.32563 | 1.16569 | 1103.61 | 946.742 | 0 | 0 | 0.6056 | 0.519521 | 0 | Zn | Zn | No |  | 1.16569 | 2773.47 | 156 | 10.1716 | 17.744 | 17.744 | 2773.467 | 6 | 6 | 54 | 66 | 12 | 12 | 0 | 0 | 6 | 0 | 0 | 0 | 0 | 0 | 0 | 0 | 0 | 0.3461538 | 0.07692308 | 0.07692308 | 0.7586816796 | 18.17039 | 0.28047 | 0.0002289788 | 17.38142 | 1.040369 | 0.0007233162 | 17.09213 | 0.503196 | 0.0067645047 | 16.94902 | 0.202558 | 0.0337968436 | 17.0461 | 0.11011 | 0.1022636462 | 17.15253 | 0.15916 | 0.0680623447 | 17.09852 | 0.134561 | 0.3587691272 | 17.48286 | 0.252936 | 5.951735 | 27.93453 | 0.639279 | 0.7586816796 | 18.17039 | 0.28047 | 6.791332 | 29.95212 | 0.711579 | 1.676696 | 19.43527 | 0.305442 | 4.463747 | 24.25537 | 0.448445 | 0.0197199971 | 0.0197199971 | 16.57119 | 0.145931 | 0.0996015001 | 16.64738 | 0.122942 | 0.1999455763 | 16.85671 | 0.195693 | 0.1027558436 | 10.71263 | 0.001142754 | 10.71721 | 0.198384 | 0.0117485387 | 10.61297 | 0.095967 | 0.0347448586 | 10.66942 | 0.054596 | 0.0573388607 | 10.69813 | 0.083666 | 0.086971286 | 10.67531 | 0.034817 | 0.1027558436 | 10.71263 | 0.087541 | 0.1145707219 | 10.72811 | 0.039101 | 6.66144e-06 | 0.666144 | 16.9964 | 0.01984596 | 1.15892e-06 | 0.115892 | 10.65108 | 0.7389616825 | 0.1022636462 | 19.397 | 21.188 | 17.096 | 19.906 | 17.099 | 16.9964 | 0.0954991415 | 0.0825436491 | 5.9 | 5.747972 | 20.493 | 804.55 | 10.65108 | 10.694 | 10.728 | 0.087 | 0.1146 | 6.345
250 | BEPPAP_clean | BEPPAP_clean | CC(C(=O)[O-])NCc1ccncc1.Cl[Zn] MOFid-v1.UNKNOWN.cat0;BEPPAP_clean | Cl[Zn] | CC(C(=O)[O-])NCc1ccncc1 | UNKNOWN | 0 | Zn | 5 | O12,N12,Cl6 | 0.4 | 5.604 | Zn节点 (CN=5) | 需人工确认 | 9.9082 | 9.78954 | 9.90791 | 1.03173 | 1157.48 | 1121.89 | 0 | 0 | 0.5902 | 0.57205 | 0 | Zn | Zn | No |  | 1.03173 | 2704.32 | 156 | 10.2448 | 17.4587 | 17.4587 | 2704.319 | 6 | 6 | 54 | 66 | 12 | 12 | 0 | 0 | 6 | 0 | 0 | 0 | 0 | 0 | 0 | 0 | 0 | 0.3461538 | 0.07692308 | 0.07692308 | 0.7079291252 | 17.58786 | 0.170107 | 0.000245485 | 16.7007 | 2.223154 | 0.0005182461 | 16.34743 | 0.526781 | 0.0062487089 | 16.58178 | 0.345916 | 0.0317146773 | 16.65996 | 0.216684 | 0.0965822268 | 16.75534 | 0.123223 | 0.0648774681 | 16.66445 | 0.164 | 0.3405719925 | 17.02438 | 0.133239 | 6.44532 | 27.36984 | 0.856791 | 0.7079291252 | 17.58786 | 0.170107 | 7.435116 | 30.13955 | 0.980547 | 1.579217 | 19.01555 | 0.326947 | 4.568501 | 23.63585 | 0.410339 | 0.0191329515 | 0.0191329515 | 16.22022 | 0.152673 | 0.0972616499 | 16.28268 | 0.11973 | 0.1958251142 | 16.41969 | 0.112289 | 0.1031061765 | 10.47901 | 0.0011927099 | 10.46376 | 0.356235 | 0.0115501929 | 10.3758 | 0.110453 | 0.0346852937 | 10.47024 | 0.015022 | 0.0575029997 | 10.47602 | 0.052482 | 0.0856494659 | 10.47523 | 0.079092 | 0.1031061765 | 10.47901 | 0.059468 | 0.1154845712 | 10.45406 | 0.038042 | 6.30039e-06 | 0.630039 | 16.64733 | 0.0159514 | 1.16473e-06 | 0.116473 | 10.44922 | 0.6887961737 | 0.0965822268 | 18.894 | 20.594 | 16.613 | 19.474 | 16.693 | 16.64733 | 0.0903335179 | 0.0774492753 | 5.6 | 5.409314 | 20.786 | 855.94 | 10.44922 | 10.477 | 10.454 | 0.0856 | 0.1155 | 6.198
251 | BEPPIX_clean | BEPPIX_clean | CC(C(C(=O)[O-])NCc1ccncc1)C.[Zn] MOFid-v1.UNKNOWN.cat0;BEPPIX_clean | [Zn] | CC(C(C(=O)[O-])NCc1ccncc1)C | UNKNOWN | 0 | Zn | 4 | O12,N12 | 0.5 | 5.628 | Zn单核四面体 |  | 9.77409 | 9.63706 | 9.77409 | 0.990438 | 1290.67 | 1303.13 | 0 | 0 | 0.592 | 0.597716 | 0 | Zn | Zn | Yes | Zn | 0.990438 | 2742.63 | 186 | 10.3953 | 17.4542 | 17.4542 | 2742.632 | 6 | 5 | 66 | 90 | 12 | 12 | 0 | 0 | 6 | 0 | 0 | 0 | 0 | 0 | 0 | 0 | 0 | 0.3548387 | 0.06451613 | 0.06451613 | 2.230189 | 22.65513 | 0.43624 | 0.0008277561 | 22.13594 | 1.006464 | 0.0019484105 | 22.6322 | 0.516653 | 0.0196165458 | 22.27463 | 0.266842 | 0.1023666854 | 22.34225 | 0.370843 | 0.3080933634 | 22.33809 | 0.274394 | 0.2024131068 | 22.31196 | 0.257941 | 1.053339 | 21.8167 | 0.438458 | 8.562808 | 32.75591 | 1.113891 | 2.230189 | 22.65513 | 0.43624 | 9.24301 | 31.91643 | 1.431276 | 4.731956 | 24.66949 | 0.643552 | 7.454471 | 29.38047 | 0.981893 | 0.0432063209 | 0.0432063209 | 20.63077 | 0.151669 | 0.2216246889 | 20.88605 | 0.334895 | 0.4310215101 | 20.83436 | 0.205303 | 0.1661752186 | 12.07539 | 0.0019509574 | 11.8667 | 0.125818 | 0.0187964306 | 12.05188 | 0.096245 | 0.0550954453 | 12.05401 | 0.050205 | 0.0934676707 | 12.06015 | 0.099236 | 0.1389866148 | 12.07784 | 0.068549 | 0.1661752186 | 12.07539 | 0.043054 | 0.1865736756 | 12.09585 | 0.076044 | 2.02875e-05 | 2.02875 | 22.31473 | 0.09000413 | 1.87686e-06 | 0.187686 | 12.0233 | 2.186983 | 0.3080933634 | 23.422 | 25.512 | 21.25 | 23.503 | 22.331 | 22.31473 | 0.2884768176 | 0.2648870425 | 11.1 | 10.80928 | 17.136 | 267.71 | 12.0233 | 12.077 | 12.096 | 0.139 | 0.1866 | 10.291
252 | BEPPOD_clean | BEPPOD_clean | CC(C(C(=O)[O-])[N]Cc1ccncc1)C.[Zn] MOFid-v1.UNKNOWN.cat0;BEPPOD_clean | [Zn] | CC(C(C(=O)[O-])[N]Cc1ccncc1)C | UNKNOWN | 0 | Zn | 4 | N12,O12 | 0.5 | 5.625 | Zn单核四面体 |  | 10.03622 | 9.89092 | 10.03622 | 0.960732 | 1283.35 | 1335.81 | 0 | 0 | 0.613 | 0.638055 | 0 | Zn | Zn | Yes | Zn | 0.960732 | 2816.98 | 180 | 10.3433 | 17.7336 | 17.7336 | 2816.979 | 6 | 5 | 66 | 84 | 12 | 12 | 0 | 0 | 6 | 0 | 0 | 0 | 0 | 0 | 0 | 0 | 0 | 0.3666667 | 0.06666667 | 0.06666667 | 2.191148 | 22.6546 | 0.486879 | 0.0008129327 | 22.78715 | 0.706116 | 0.0021959408 | 22.64515 | 0.727907 | 0.020962415 | 22.73407 | 0.144765 | 0.105397489 | 22.49872 | 0.482184 | 0.3158857 | 22.44991 | 0.388748 | 0.2109662563 | 22.37753 | 0.247378 | 1.057641 | 22.33758 | 0.466658 | 8.802277 | 31.08617 | 1.339262 | 2.191148 | 22.6546 | 0.486879 | 9.537676 | 31.35566 | 1.338062 | 4.486115 | 24.07669 | 0.320954 | 7.584874 | 28.69259 | 1.212078 | 0.0429397177 | 0.0429397177 | 20.505 | 0.216495 | 0.2216979902 | 20.95734 | 0.394488 | 0.442258386 | 20.98974 | 0.461424 | 0.1745044361 | 12.28866 | 0.0018533843 | 12.09453 | 0.45502 | 0.0194209106 | 12.24861 | 0.16481 | 0.0589913036 | 12.30046 | 0.100343 | 0.0976004932 | 12.31098 | 0.111755 | 0.1462205141 | 12.22423 | 0.069485 | 0.1745044361 | 12.28866 | 0.143925 | 0.1951984299 | 12.34415 | 0.097815 | 2.10764e-05 | 2.10764 | 22.62091 | 0.06877738 | 1.9553e-06 | 0.19553 | 12.26704 | 2.148208 | 0.3158857 | 23.724 | 26.064 | 21.696 | 23.412 | 22.442 | 22.62091 | 0.294923285 | 0.2729459823 | 10.8 | 10.77911 | 17.297 | 260.6 | 12.26704 | 12.256 | 12.344 | 0.1462 | 0.1952 | 10.354
备注 | 工况定义：吸附段 CO2 0.15 bar / N2 0.75 bar、298K（干燥烟气）。 脱附段分两种再生路线：VSA=同温(298K)抽真空至0.01 bar； TSA=升温至363K、0.1 bar。TSA工作容量与TSA再生热按TSA路线， PE_VSA按VSA路线计算。
Note on BF1: 来源:RASPA-GCMC模拟
Note on AB2: 来源:CIF结构解析_化学组成特征
Note on AE2: 来源:zeo++几何结构计算
Note on AF2: 来源:zeo++几何结构计算
Note on AG2: 来源:CIF结构解析_化学组成特征
Note on AH2: 来源:CIF结构解析_化学组成特征
Note on AI2: 来源:CIF结构解析_化学组成特征
Note on AJ2: 来源:CIF结构解析_化学组成特征
Note on AK2: 来源:CIF结构解析_化学组成特征
Note on AL2: 来源:CIF结构解析_化学组成特征
Note on AM2: 来源:CIF结构解析_化学组成特征
Note on AN2: 来源:CIF结构解析_化学组成特征
Note on AO2: 来源:CIF结构解析_化学组成特征
Note on AP2: 来源:CIF结构解析_化学组成特征
Note on AQ2: 来源:CIF结构解析_化学组成特征
Note on AR2: 来源:CIF结构解析_化学组成特征
Note on AS2: 来源:CIF结构解析_化学组成特征
Note on AT2: 来源:CIF结构解析_化学组成特征
Note on AU2: 来源:CIF结构解析_化学组成特征
Note on AV2: 来源:CIF结构解析_化学组成特征
Note on AW2: 来源:CIF结构解析_化学组成特征
Note on AX2: 来源:CIF结构解析_化学组成特征
Note on AY2: 来源:CIF结构解析_化学组成特征
Note on AZ2: 来源:CIF结构解析_化学组成特征
Note on BA2: 来源:CIF结构解析_化学组成特征
Note on BB2: 来源:CIF结构解析_化学组成特征
Note on BC2: 来源:CIF结构解析_化学组成特征
Note on BD2: 来源:CIF结构解析_化学组成特征
Note on BE2: 来源:CIF结构解析_化学组成特征
Note on BF2: 来源:RASPA-GCMC模拟
Note on BG2: 来源:RASPA-GCMC模拟_1bar有限覆盖度焓值法
Note on BI2: 来源:RASPA-GCMC模拟
Note on BJ2: 来源:RASPA-GCMC模拟_该压力点有限覆盖度焓值法
Note on BL2: 来源:RASPA-GCMC模拟
Note on BM2: 来源:RASPA-GCMC模拟_该压力点有限覆盖度焓值法
Note on BO2: 来源:RASPA-GCMC模拟
Note on BP2: 来源:RASPA-GCMC模拟_该压力点有限覆盖度焓值法
Note on BR2: 来源:RASPA-GCMC模拟
Note on BS2: 来源:RASPA-GCMC模拟_该压力点有限覆盖度焓值法
Note on BU2: 来源:RASPA-GCMC模拟
Note on BV2: 来源:RASPA-GCMC模拟_该压力点有限覆盖度焓值法
Note on BX2: 来源:RASPA-GCMC模拟
Note on BY2: 来源:RASPA-GCMC模拟_该压力点有限覆盖度焓值法
Note on CA2: 来源:RASPA-GCMC模拟
Note on CB2: 来源:RASPA-GCMC模拟_该压力点有限覆盖度焓值法
Note on CD2: 来源:RASPA-GCMC模拟
Note on CE2: 来源:RASPA-GCMC模拟_该压力点有限覆盖度焓值法
Note on CG2: 来源:RASPA-GCMC模拟
Note on CH2: 来源:RASPA-GCMC模拟_该压力点有限覆盖度焓值法
Note on CJ2: 来源:RASPA-GCMC模拟
Note on CK2: 来源:RASPA-GCMC模拟_该压力点有限覆盖度焓值法
Note on CM2: 来源:RASPA-GCMC模拟
Note on CN2: 来源:RASPA-GCMC模拟_该压力点有限覆盖度焓值法
Note on CP2: 来源:RASPA-GCMC模拟
Note on CQ2: 来源:RASPA-GCMC模拟_该压力点有限覆盖度焓值法
Note on CS2: 来源:RASPA-GCMC模拟
Note on CT2: 来源:RASPA-GCMC模拟
Note on CU2: 来源:RASPA-GCMC模拟_该压力点有限覆盖度焓值法
Note on CW2: 来源:RASPA-GCMC模拟
Note on CX2: 来源:RASPA-GCMC模拟_该压力点有限覆盖度焓值法
Note on CZ2: 来源:RASPA-GCMC模拟
Note on DA2: 来源:RASPA-GCMC模拟_该压力点有限覆盖度焓值法
Note on DC2: 来源:RASPA-GCMC模拟
Note on DD2: 来源:RASPA-GCMC模拟_0.9bar有限覆盖度焓值法
Note on DE2: 来源:RASPA-GCMC模拟
Note on DF2: 来源:RASPA-GCMC模拟_该压力点有限覆盖度焓值法
Note on DH2: 来源:RASPA-GCMC模拟
Note on DI2: 来源:RASPA-GCMC模拟_该压力点有限覆盖度焓值法
Note on DK2: 来源:RASPA-GCMC模拟
Note on DL2: 来源:RASPA-GCMC模拟_该压力点有限覆盖度焓值法
Note on DN2: 来源:RASPA-GCMC模拟
Note on DO2: 来源:RASPA-GCMC模拟_该压力点有限覆盖度焓值法
Note on DQ2: 来源:RASPA-GCMC模拟
Note on DR2: 来源:RASPA-GCMC模拟_该压力点有限覆盖度焓值法
Note on DT2: 来源:RASPA-GCMC模拟
Note on DU2: 来源:RASPA-GCMC模拟_该压力点有限覆盖度焓值法
Note on DW2: 来源:RASPA-GCMC模拟
Note on DX2: 来源:RASPA-GCMC模拟_该压力点有限覆盖度焓值法
Note on DZ2: 来源:RASPA-Widom插入法_零覆盖度
Note on EA2: 来源:RASPA-Widom插入法_零覆盖度
Note on EB2: 来源:RASPA-Widom插入法_零覆盖度<U_gh>公式
Note on ED2: 来源:RASPA-Widom插入法_零覆盖度
Note on EE2: 来源:RASPA-Widom插入法_零覆盖度
Note on EF2: 来源:RASPA-Widom插入法_零覆盖度<U_gh>公式
Note on EG2: 衍生指标:q_ads(GCMC,1bar,298K)-q_des(GCMC,0.1bar,363K)